## Recta calibrado
RECTA CALIBRADO SMX HPLC CINTECX |  | RECTA CALIBRADO SMX HPLC CINTECX COLUMNA NUEVA 27/11/2023
Concentración SMX (mg/L) | Área | Concentración SMX (mg/L) | Área
1 | 39.1 | 10 | 383.2
2 | 186.2 | 8 | 309.5
10 | 374 | 6 | 228.6
25 | 929.9 | 5 | 189.2
50 | 1855.5 | 4 | 141.6
75 | 2772.5 | 3 | 109.3
100 | 3689.2 | 2 | 74.5
|  | 1 | 36.9
|  | 0.5 | 17.9
Recta calibrado ANT CINTECX Columna nueva 27/11/2023
Concentración (mg/L) | Área
0.5 | 12.4
1 | 27.7
2 | 54.4
3 | 81.6
4 | 113.4
5 | 137.2
6 | 165.4
8 | 221.9
10 | 277.5

## Continuo 1
| EXPERIMENTO EN CONTINUO | [5 empty] | 13/11/2023 al 16/11/2023
| Disolución de entrada | Volumen en el recipiente de cuarzo | Fibra MOF-Fe | Electrodos | Aireación | Agitación | Caudal | Montaje del experimento inicialmente
| Disolución 50 ppm SMX y 10mM Na2SO4 en agitación | 75 ml | 0,0662 g | Intensidad constante (25 mA) Ánodo: BBD Cátodo: Titanio con superficie modificada | 0,5 L/min punta pipeta amarilla | Shaker nuevo 50 rpm | 0,313 ml/min
|  | Área | Concentración (mg/L) |  | pH inicial | 4.505
| Disolución de alimentación | 1836.8 | 49.3727 |  | Conductividad inicial (mS/cm) | 2.0805
| Tiempo (h) | Intensidad (mA) | Voltaje (V) | Área | Concentración (mg/L) | Degradación (%)
| 16.5 | 25 | 5.1 | 492.9 | 12.50302 | 74.67625
| 18.5 | 25 | 5 | 273.7 | 6.4893 | 86.8565
| 20 | 25 | 5.1 | 340.8 | 8.330178 | 83.12797
| 21.5 | 25 | 5 | 398.3 | 9.907682 | 79.93288
| 24 | 25 | 5 | 394.7 | 9.808916 | 80.13292
| 38.8333 | 25 | 5 | 686.7 | 17.81989 | 63.9074
| 41.5 | 25 | 5 | 699.3 | 18.16557 | 63.20726
| 43.5 | 25 | 4.9 | 673.4 | 17.45501 | 64.64644
| 46.5 | 25 | 4.9 | 764.9 | 19.96529 | 59.56208 |  | Montaje del experimento finalizado
| 46.683 | 25 | 5.3 | 458.6 | 11.562 | 76.5822
Caudal de 0,208 ml/min | 49.833 | 25 | 5.3 | 739.5 | 19.26845 | 60.97348
| 51.17 | 25 | 5.3 | 782 | 20.43443 | 58.61189
| 52.5 | 25 | 5.3 | 833.45 | 21.84595 | 55.75297
Aspecto final de la fibra de MOF-Fe

## Continuo 2
EXPERIMENTO EN CONTINUO | [5 empty] | 16/11/2023 - 24/11/2023
Disolución de entrada | Volumen en el recipiente de cuarzo | Fibra MOF-Fe | Electrodos | Aireación | Agitación | Caudal |  | Fibra MOF-Fe inicial |  |  |  | Montaje del experimento inicialmente | [7 empty] | Ánodo BDD |  | Cátodo Titanio con superficie modifocada
Disolución 50 ppm SMX y 10mM Na2SO4 | 75 ml | 0,090 g | Intensidad constante (25 mA) Ánodo: BBD Cátodo: Titanio con superficie modificada | 0,5 L/min punta pipeta amarilla | Shaker nuevo 50 rpm | 0,192 ml/min
| Área | Concentración (mg/L) |  | pH inicial | 4.505
Disolución de alimentación | 1861.9 | 50.06132 |  | Conductividad inicial (mS/cm) | 2.0805
[20 empty] | Alto (cm) | 4 | Alto (cm) | 3.2
Tiempo (h) | Intensidad (mA) | Voltaje (V) | Área | Concentración (mg/L) | Degradación (%) | [14 empty] | Largo (cm) | 2.5 | Largo (cm) | 3.5
0.1 | 25 | 5.1 | 423.8 | 10.60727 | 78.81144 |  | Día 1 | [12 empty] | Superficie sumergida (cm2) | 8 | Superficie sumergida (cm2) | 8.75
1.13 | 25 | 4.8 | 266.8 | 6.3 | 87.41543 |  | Día 2
2 | 25 | 5.1 | 218.4 | 4.972154 | 90.06787 |  | Fin de semana | [12 empty] | Distancia entre electrodos (cm) | 2
17 | 25 | 5.3 | 384.7 | 9.534568 | 80.95422 |  | Día 3
18 | 25 | 5.2 | 389.7 | 9.671742 | 80.68021 |  | Día 4
19.6 | 25 | 5.2 | 427.8 | 10.71701 | 78.59223 |  | Día 5
21 | 25 | 5.2 | 428.2 | 10.72798 | 78.57031 |  | Día 6
22 | 25 | 5.1 | 430.7 | 10.79657 | 78.43331 |  | Día 7
23 | 25 | 5.1 | 373 | 9.21358 | 81.59541 | [6 empty] | Montaje final del experimento | [6 empty] | Disolución entrada |  |  | Disolución de salida
Se para por el fin de semana, se saca la fibra
24 | 25 | 5.3 | 167.8 | 3.583951 | 92.84088
26.5 | 25 | 5 | 194 | 4.302743 | 91.40505
27 | 25 | 5.1 | 205.8 | 4.626475 | 90.75838
28 | 25 | 5.1 | 233.4 | 5.383676 | 89.24584
29 | 25 | 4.9 | 236.5 | 5.468724 | 89.07595
30 | 25 | 5.3 | 146.5 | 2.999588 | 94.00817
31 | 25 | 5.3 | 236.8 | 5.476955 | 89.05951
47.333 | 25 | 5.2 | 457.52 | 11.53237 | 76.9635
48.33 | 25 | 5.2 | 471 | 11.90219 | 76.22477
49.333 | 25 | 5.4 | 471.8 | 11.92414 | 76.18092
51.33 | 25 | 5.4 | 528.6 | 13.48244 | 73.06814
53.83 | 25 | 5.4 | 477 | 12.0668 | 75.89595
55.33 | 25 | 5.4 | 480 | 12.14911 | 75.73154
72 | 25 | 5.2 | 482.4 | 12.21495 | 75.60002
73 | 25 | 5.3 | 464.4 | 11.72112 | 76.58646
75 | 25 | 5.3 | 370.3 | 9.139506 | 81.74338
76 | 25 | 5.3 | 399.1 | 9.92963 | 80.16507
77.5 | 25 | 5.2 | 425.8 | 10.66214 | 78.70184
78 | 25 | 5.3 | 344.9 | 8.442661 | 83.13536
79 | 25 | 5.3 | 390.5 | 9.69369 | 80.63637 | [6 empty] | Electrodos utilizados |  |  |  | Fibra de MOF-Fe utilizada | [5 empty] | Cantidad de peróxido en el vasito |  | Cantidad de peróxido en la botella de salida
95.18 | 25 | 5.3 | 492.5 | 12.49204 | 75.04651
96.18 | 25 | 5.3 | 471.1 | 11.90494 | 76.21929
98.65 | 25 | 5.3 | 480.6 | 12.16557 | 75.69866
99.4 | 25 | 5.3 | 506.6 | 12.87888 | 74.2738
101.4 | 25 | 5.3 | 549.9 | 14.0668 | 71.90085
102.5 | 25 | 5.3 | 532.9 | 13.60041 | 72.83249
119.5 | 25 | 5.2 | 507.8 | 12.9118 | 74.20804
120.5 | 25 | 5.2 | 519.3 | 13.2273 | 73.57781
122 | 25 | 5.2 | 496.9 | 12.61276 | 74.80538
123 | 25 | 5.2 | 478.4 | 12.10521 | 75.81923
Caudal real | 0,175 ml/min
Tiempo de residencia real | 7 h 15 min
[11 empty] | Tiempo (h) | Tiempo (días) | Degradación (%)
[9 empty] | 0.1 | 0 | 0 | 0 | 78.81144 |  | 79.5103 | 7 | 5 | 0
Tiempo (h) | Concentración (mg/L) | Degradación (%) | [6 empty] | 17 | 5 | 2.5 | 0.1041667 | 80.95422 |  | 79.5103 | 12 | 5 | 5
0.1 | 10.60727 | 78.81144 | [6 empty] | 18 | 10 | 5 | 0.2083333 | 80.68021 |  | 79.5103 | 5 | 5 | 10
1.13 | 6.3 | 87.41543 | [6 empty] | 19 | 15 | 10 | 0.4166667 | 78.59223 |  | 79.5103 | 10 | 9 | 15
2 | 4.972154 | 90.06787 | [6 empty] | 21 | 20 | 15 | 0.625 | 78.57031 |  | 79.5103 |  | 5 | 24
17 | 9.534568 | 80.95422 | [6 empty] | 22 | 25 | 24 | 1 | 78.43331 |  | 79.5103 |  | 5 | 29
18 | 9.671742 | 80.68021 | [6 empty] | 23 | 30 | 29 | 1.208333 | 81.59541 |  | 79.5103 |  | 5 | 34
19.6 | 10.71701 | 78.59223 | [6 empty] | 47.33 | 35 | 34 | 1.416667 | 76.9635 |  | 79.5103 |  | 9 | 39
21 | 10.72798 | 78.57031 | [6 empty] | 48.33 | 40 | 36 | 1.5 | 76.22477 |  | 79.5103 |  | 5 | 48
22 | 10.79657 | 78.43331 | [6 empty] | 49.33 | 45 | 39 | 1.625 | 76.18092 |  | 79.5103 |  | 5 | 53
23 | 9.21358 | 81.59541 | [6 empty] | 53.83 | 50 | 48 | 2 | 75.89595 |  | 79.5103 |  | 5 | 58
23 | 3.583951 | 92.84088 | [6 empty] | 55.33 | 55 | 53 | 2.208333 | 75.73154 |  | 79.5103 |  | 9 | 63
24 | 3.583951 | 92.84088 | [6 empty] | 72 | 60 | 55 | 2.291667 | 75.60002 |  | 79.5103 |  | 5 | 72
26.5 | 4.302743 | 91.40505 | [6 empty] | 73 | 65 | 58 | 2.416667 | 76.58646 |  | 79.5103 |  | 5 | 77
27 | 4.626475 | 90.75838 | [6 empty] | 76 | 70 | 63 | 2.625 | 80.16507 |  | 79.5103 |  | 5 | 82
28 | 5.383676 | 89.24584 | [6 empty] | 77.5 | 75 | 72 | 3 | 78.70184 |  | 79.5103 |  | 9 | 87
29 | 5.468724 | 89.07595 | [6 empty] | 79 | 80 | 75 | 3.125 | 80.63637 |  | 79.5103 |  | 5 | 96
30 | 2.999588 | 94.00817 | [6 empty] | 95.18 | 85 | 77 | 3.208333 | 75.04651 |  | 79.5103 |  | 5 | 101
31 | 5.48 | 89.05342 | [6 empty] | 96.18 | 90 | 82 | 3.416667 | 76.21929 |  | 79.5103 |  | 5 | 106
47.333 | 11.53237 | 76.9635 | [6 empty] | 98.65 | 95 | 96 | 4 | 75.69866 |  | 79.5103 |  | 9 | 111
48.33 | 11.90219 | 76.22477 | [6 empty] | 99.4 | 100 | 101 | 4.208333 | 74.2738 |  | 79.5103 |  | 5 | 120
49.333 | 11.92414 | 76.18092 | [6 empty] | 119.5 | 105 | 103 | 4.291667 | 74.20804 |  | 79.5103 |  | 5 | 125
51.33 | 13.48244 | 73.06814 | [6 empty] | 120.5 | 110 | 106 | 4.416667 | 73.57781 |  | 79.5103 |  | 5 | 130
53.83 | 12.0668 | 75.89595 | [6 empty] | 122 | 115 | 111 | 4.625 | 74.80538 |  | 79.5103 |  | 9 | 135
55.33 | 12.14911 | 75.73154 | [6 empty] | 123 | 120 | 120 | 5 | 75.81923 |  | 79.5103
72 | 12.21495 | 75.60002
73 | 11.72112 | 76.58646
75 | 9.139506 | 81.74338 | [9 empty] | Media | 80
76 | 9.92963 | 80.16507 | [9 empty] | k | 0.0199
77.5 | 10.66214 | 78.70184
78 | 8.442661 | 83.13536 | [9 empty] | Taw | 201.005 | min
79 | 9.69369 | 80.63637 | [10 empty] | 3.350084 | h
95.18 | 12.49204 | 75.04651 | [10 empty] | 3.850084
96.18 | 11.90494 | 76.21929 | [10 empty] | 231.005
98.65 | 12.16557 | 75.69866 | [9 empty] | teorica | 3.25
99.4 | 12.87888 | 74.2738 | [10 empty] | 195
101.4 | 14.0668 | 71.90085
102.5 | 13.60041 | 72.83249
119.5 | 12.9118 | 74.20804
120.5 | 13.2273 | 73.57781
122 | 12.61276 | 74.80538
123 | 12.10521 | 75.81923

## Continuo 3
| EXPERIMENTO EN CONTINUO | [5 empty] | 24/11/2023 - 01/12/2023
| Disolución de entrada | Volumen en el recipiente de cuarzo | Fibra MOF-Fe | Electrodos | Aireación | Agitación | Caudal |  |  |  |  | Montaje inicial del experimento |  |  |  |  | Electrodos utilizados |  | Ánodo BDD |  | Cátodo Titanio
| Disolución 50 ppm SMX, 50 ppm ANT y 10mM Na2SO4 | 75 ml | 0,077 g | Intensidad constante (25 mA) Ánodo: BBD Cátodo: Titanio con superficie modificada | 0,5 L/min punta pipeta amarilla | Shaker nuevo 50 rpm | Ver lateral tabla
*Electrodo de Titanio nuevo
|  | Área SMX | Concentración SMX (mg/L) | Área ANT | Concentración ANT (mg/L) | pH inicial | Conductividad inicial (mS/cm)
| Disolución de alimentación (1L) | 1943.3 | 52.29451 | 1406.3 | 50.55793 | 4.97 | 2.173
| Disolución de alimentación 2 (1L) | 1879.8 | 50.5524 | 1375.8 | 49.46211 | 4.99 | 2.191
Día 1
Día 2
| Día 3 | [17 empty] | Alto (cm) | 4 | Alto (cm) | 3.2
| Día 4 | [17 empty] | Largo (cm) | 2.5 | Largo (cm) | 3.5
| Día 5 | [17 empty] | Superficie sumergida (cm2) | 8 | Superficie sumergida (cm2) | 8.75
[19 empty] | Distancia entre electrodos (cm) | 2
| Tiempo (h) | Intensidad (mA) | Voltaje (V) | Área SMX | Concentración SMX (mg/L) | Degradación SMX (%) | Área ANT | Concentración ANT (mg/L) | Degradación ANT (%) |  | Dato no válido, se queda sin líquido la botella de entrada, por lo que es como si funcionara en discontinuo
Caudal | 65 | 25 | 5.5 | 198 | 5.224446 | 90.00957 | 134.8 | 4.874749 | 90.35809
3,66 ml/min | 66 | 25 | 5.5 | 678 | 17.61538 | 66.31505 | 498.8 | 17.95275 | 64.49073
Tiempo de residencia | 67 | 25 | 5.5 | 695.4 | 18.06455 | 65.45612 | 525.1 | 18.89767 | 62.62175
1 h y 5 min | 68 | 25 | 5.5 | 710.7 | 18.45951 | 64.70086 | 537.2 | 19.33241 | 61.76187
| 70.5 | 25 | 5.5 | 398.2 | 10.3925 | 80.12698 | 301 | 10.84608 | 78.54723
| 71 | 25 | 5.5 | 357 | 9.328943 | 82.16076 | 268.6 | 9.681993 | 80.84971
| 72 | 25 | 5.5 | 367.6 | 9.602576 | 81.63751 | 272.9 | 9.836485 | 80.54413
| 89 | 25 | 5.5 | 340.8 | 8.910749 | 82.37324 | 249.6 | 8.99935 | 81.80557
| 90 | 25 | 5.3 | 304.7 | 7.978848 | 84.21668 | 226.6 | 8.172992 | 83.47626
Caudal | 91.5 | 25 | 5.3 | 299.3 | 7.83945 | 84.49243 | 225.1 | 8.1191 | 83.58521 |  |  | 2023-11-27 | Experimento tras quedar todo el fin de semana funcionando |  |  | Cantidad de peróxido en la botella de salida |  | Cantidad de peróxido en el vaso
0,467 ml/min | 92.5 | 25 | 5.2 | 301.3 | 7.891079 | 84.3903 | 225.1 | 8.1191 | 83.58521
| 94 | 25 | 5.2 | 297.5 | 7.792984 | 84.58435 | 229.8 | 8.287964 | 83.24381
Tiempo de residencia | 95 | 25 | 5.3 | 290.9 | 7.622608 | 84.92137 | 217.2 | 7.835264 | 84.15906
11 h | 96 | 25 | 5.3 | 320.6 | 8.389297 | 83.40475 | 239.2 | 8.625693 | 82.56101
| 113 | 25 | 5.6 | 365 | 9.535459 | 81.13748 | 251.5 | 9.067614 | 81.66756
| 114.5 | 25 | 5.6 | 329.2 | 8.611302 | 82.96559 | 261.6 | 9.430493 | 80.93391
| 116 | 25 | 5.6 | 343.9 | 8.990774 | 82.21494 | 275.8 | 9.940678 | 79.90244
| 117 | 25 | 5.5 | 372.9 | 9.739393 | 80.73406 | 293.2 | 10.56584 | 78.63853
| 118.5 | 25 | 5.4 | 296.1 | 7.756843 | 84.65584 | 224.5 | 8.097542 | 83.6288
Caudal | 119.5 | 25 | 5.4 | 272.6 | 7.150204 | 85.85586 | 214.8 | 7.749035 | 84.33339
0,555 ml/min | 120.5 | 25 | 5.4 | 314.1 | 8.221503 | 83.73667 | 237.8 | 8.575393 | 82.6627
| 137 | 25 | 5.3 | 332.6 | 8.699071 | 82.79197 | 246.2 | 8.877193 | 82.05254
Tiempo de residencia | 138 | 25 | 5.3 | 316 | 8.270551 | 83.63965 | 230.3 | 8.305928 | 83.20749
9 h | 139 | 25 | 5.2 | 278.4 | 7.299928 | 85.55968 | 207.7 | 7.493942 | 84.84912
| 140 | 25 | 5.3 | 253.2 | 6.649404 | 86.84651 | 198.7 | 7.170585 | 85.50287
| 141 | 25 | 5.2 | 244.2 | 6.417074 | 87.3061 | 193.6 | 6.98735 | 85.87333
| 143.5 | 25 | 5.1 | 119.2 | 3.190268 | 93.68919 | 221.1 | 7.975385 | 83.87577
| 144.5 | 25 | 5.2 | 281.5 | 7.379953 | 85.40138 | 218.3 | 7.874785 | 84.07916 |  | Dato no válido, se queda sin líquido la botella de entrada, por lo que es como si funcionara en discontinuo
| 167 | 25 | 5.2 | 46 | 1.300651 | 97.42712 | 32.7 | 1.206442 | 97.56088
[12 empty] | Fibra tras finalizar el experimento |  | Cantidad de peróxido en la botella de salida | Cantidad de peróxido en el vaso
Tras acabar el experimento medimos las cantidades de líquido que tenemos en la entrada, en el vaso y en la salida
| Volumen entrada (sin tratar) (ml) | 292
| Volumen vasito (ml) | 64
| Volumen botella salida (ml) | 586
| Total (ml) | 942
| pH final | 3.66
| Conductividad final (mS/cm) | 2.281
| Tiempo | Tiempo | Tiempo | Degradación SMX | Degradación ANT
| 70.5 | 0 | 0 | 80.12698 | 78.54723 |  | 84.38963 | 81.6075 | 5 | 0
| 71 | 2.5 | 0.1041667 | 82.16076 | 80.84971 |  | 84.38963 | 81.6075 | 5 | 5
| 72 | 5 | 0.2083333 | 81.63751 | 80.54413 |  | 84.38963 | 81.6075 | 5 | 10
| 89 | 10 | 0.4166667 | 82.37324 | 81.80557 |  | 84.38963 | 81.6075 | 9 | 15
| 90 | 15 | 0.625 | 84.21668 | 83.47626 |  | 84.38963 | 81.6075 | 5 | 24
| 91.5 | 24 | 1 | 84.49243 | 83.58521 |  | 84.38963 | 81.6075 | 5 | 29
| 92.5 | 29 | 1.208333 | 84.3903 | 83.58521 |  | 84.38963 | 81.6075 | 5 | 34
| 94 | 34 | 1.416667 | 84.58435 | 83.24381 |  | 84.38963 | 81.6075 | 9 | 39
| 95 | 36 | 1.5 | 84.92137 | 84.15906 |  | 84.38963 | 81.6075 | 5 | 48
| 96 | 39 | 1.625 | 83.40475 | 82.56101 |  | 84.38963 | 81.6075 | 5 | 53
| 113 | 48 | 2 | 81.13748 | 81.66756 |  | 84.38963 | 81.6075 | 5 | 58
| 114.5 | 53 | 2.208333 | 82.96559 | 80.93391 |  | 84.38963 | 81.6075 | 9 | 63
| 116 | 55 | 2.291667 | 82.21494 | 79.90244 |  | 84.38963 | 81.6075 | 5 | 72
| 117 | 58 | 2.416667 | 80.73406 | 78.63853 |  | 84.38963 | 81.6075 | 5 | 77
| 118.5 | 63 | 2.625 | 84.65584 | 83.6288 |  | 84.38963 | 81.6075 | 5 | 82
| 119.5 | 72 | 3 | 85.85586 | 84.33339 |  | 84.38963 | 81.6075 | 9 | 87
| 120.5 | 75 | 3.125 | 83.73667 | 82.6627 |  | 84.38963 | 81.6075 | 5 | 96
| 137 | 77 | 3.208333 | 82.79197 | 82.05254 |  | 84.38963 | 81.6075
| 138 | 82 | 3.416667 | 83.63965 | 83.20749 |  | 84.38963 | 81.6075
| 139 | 87 | 3.625 | 85.55968 | 84.84912 |  | 84.38963 | 81.6075
| 140 | 95 | 3.958333 | 86.84651 | 85.50287 |  | 84.38963 | 81.6075
| 144.5 | 96 | 4 | 85.40138 | 84.07916 |  | 84.38963 | 81.6075
|  |  | media | 83.53855 | 82.44617
|  |  | k | 0.0106 | 0.0087
|  |  | Taw | 478.7545 | 539.8577
|  |  |  | 7.979241 | 8.997628
8.5
510