## Recta calibrado
RECTA CALIBRADO HPLC COLUMNA NUEVA NEWTON
Columna Zorbax Eclipse XD8-C8
Área | Concentración (mg/L)
115.3 | 0.5
232 | 1
460.9 | 2
922.2 | 4
1146.8 | 5
1597.6 | 7
2247.8 | 10
2544.2 | 12
3185.9 | 15
3786.4 | 18
4398.5 | 21
5050.4 | 25
5682.3 | 27
6270.7 | 30

## Calibrado SMX
RECTA CALIBRADO HPLC COLUMNA NUEVA
Columna Zorbax Eclipse XD8-C8
Área | Concentración (mg/L)
99.7 | 0.5
203.7 | 1
290.7 | 1.5
399.2 | 2
511.6 | 2.5
843.5 | 4
1066.2 | 5
1495.1 | 7
1854.5 | 8.5
2291.7 | 10

## Resumen
|  | CONTAMINANTE |  |  | SAL | Recipiente |  | PARTE ELECTRO |  |  |  |  | PARTE FOTO |  | AIREACIÓN |  | AGITACIÓN | [9 empty] | pH |  | CONDUCTIVIDAD |  | OBSERVACIONES
Experimento | Tratamiento | Tipo | Concentración SMX (ppm) | Concentración ANT (ppm) | Concentración Na2SO4 (mM) | Tipo2 | Volumen (ml) | Ánodo | Cátodo | Voltaje (V) | Distancia entre electrodos (cm) | Intensidad (mA) | Foto | Modelo | Aire | Caudal (L/min) | EQUIPO | VELOCIDAD | Fibra g-C3N4 | Uso fibra g-C3N4 | Fibra MOF-Fe | Uso fibra MOF-Fe | Fibra MOF-Fe + g-C3N4 | Uso fibra MOF-Fe + g-C3N4 | H2O2 | PMS | pHi | pHf | Conductividadi | Conductividadf
A | OA | SMX | 10 | - | 10 | Cristalizador | 75 | BDD | Titanio modificado | Variable | 5.7 | 100 | No | - | No | - | Agitador nuevo | 35 rpm | No | - | No | - | No | - | - | - | 6.69 | 11.01 | 3.102 | 3.519
B | OA | SMX | 10 | - | 10 | Cristalizador | 75 | BDD | Titanio modificado | Variable | 5.7 | 100 | No | - | Si | 1 | Agitador nuevo | 35 rpm | No | - | No | - | No | - | - | - | 7.26 | 7.18 | 2.875 | 3.079
C | Electro con fibra g-C3N4 | SMX | 10 | - | 10 | Cristalizador | 75 | BDD | Titanio modificado | Variable | 6 | 100 | No | - | Si | 1 | Agitador nuevo | 35 rpm | 0.165 | Primero | No | - | No | - | - | - | 6.17 | 10.32 | 3.019 | 3.328
D | EF | SMX | 10 | - | 10 | Cristalizador | 75 | BDD | Titanio modificado | Variable | 5.7 | 100 | No | - | Si | 1 | Agitador nuevo | 35 rpm | No | - | 0.179 | Primero | No | - | - | - | 6.52 | - | 1.547 | -
E | Todo | SMX | 10 | - | 10 | Cristalizador | 75 | BDD | Titanio modificado | Variable | 6 | 100 | Si | Lámpara Led UV-A 30 W 365nm | Si | 1 | No | 35 rpm | No | - | No | - | 0.181 | Primero | - | - | 6.17 | 3.44 | 3.019 | 3.281
F | EF | SMX | 10 | - | 10 | Cristalizador | 75 | BDD | Titanio modificado | Variable | 6 | 100 | No | - | Si | 1 | Si | 35 rpm | No | - | No | - | 0.219 | Primero | - | - | 6.12 | 3.88 | 3.003 | 3.196
G | Control Foto | SMX | 10 | - | 10 | Vaso cuarzo | 75 | - | - | - |  | - | Si | Lámpara Led UV-A 30 W 365nm | No | - | Agitador nuevo | 50 rpm | No | - | No | - | No | - | - | - | 5.87 | 6.17 | 2.065 | 2.07
H | OA + Foto | SMX | 10 | - | 10 | Vaso cuarzo | 75 | BDD | Titanio modificado | Variable |  | 100 | Si | Lámpara Led UV-A 30 W 365nm | Si | 0.5 | Agitador nuevo | 50 rpm | No | - | No | - | No | - | - | - | 6 | 4.5 | 2.207 | 2.044
I | OA | SMX | 10 | - | 10 | Vaso cuarzo | 75 | BDD | Titanio modificado | Variable |  | 100 | No | - | Si | 0.5 | Agitador nuevo | 50 rpm | No | - | No | - | No | - | - | - | 5.55 | 5.87 | 1.984 | 2.065
J | EF | SMX | 10 | - | 10 | Vaso cuarzo | 75 | BDD | Titanio modificado | Variable |  | 100 | No | - | Si | 0.5 | Agitador nuevo | 50 rpm | No | - | 0.09 | Primero | No | - | - | - | 5.56 | 3.59 | 2.012 | 2.231
K | Foto | SMX | 10 | - | 10 | Vaso cuarzo | 75 | - | - | - |  | - | Si | Lámpara Led UV-A 30 W 365nm | No | - | Agitador nuevo | 50 rpm | 0.2 | Primero | No | - | No | - | - | - | 5.47 | 5.59 | 2.218 | 2.166
L | Todo | SMX | 10 | - | 10 | Vaso cuarzo | 75 | BDD | Titanio modificado | Variable |  | 100 | Si | Lámpara Led UV-A 30 W 365nm | Si | 0.5 | Agitador nuevo | 50 rpm | 0.201 | Primero | 0.155 | Primero | No | - | - | - | 6.24 | 4.95 | 1.758 | 3.759
L | Todo | SMX | 10 | - | 10 | Vaso cuarzo | 75 | BDD | Titanio modificado | Variable |  | 100 | Si | Lámpara Led UV-A 30 W 365nm | Si | 0.5 | Agitador nuevo | 50 rpm | 0.201 | Segundo | 0.155 | Segundo | No | - | - | - | 6.25 | 3.35 | 1.134 | 3.644
L | Todo | SMX | 10 | - | 10 | Vaso cuarzo | 75 | BDD | Titanio modificado | Variable |  | 100 | Si | Lámpara Led UV-A 30 W 365nm | Si | 0.5 | Agitador nuevo | 50 rpm | 0.201 | Tercero | 0.155 | Tercero | No | - | - | - | 5.72 | 6.96 | 3.343 | 3.41
M | Todo | SMX | 10 | - | 10 | Vaso cuarzo | 75 | BDD | Titanio modificado | Variable |  | 100 | Si | Lámpara Led UV-A 30 W 365nm | Si | 0.5 | Agitador nuevo | 50 rpm | 0.108 | Primero | 0.055 | Primero | No | - | - | - | 6.05 | 5.49 | 1.801 | 3.404
N | OA | SMX | 10 | - | 10 | Vaso cuarzo | 75 | BDD | Titanio modificado | Variable |  | 50 | No | - | Si | 0.5 | Agitador nuevo | 50 rpm | No | - | No | - | No | - | - | - | 5.89 | 5.53 | 2.238 | 2.177
Ñ | OA | SMX | 10 | - | 10 | Vaso cuarzo | 75 | BDD | Titanio modificado | Variable |  | 25 | No | - | Si | 0.5 | Agitador nuevo | 50 rpm | No | - | No | - | No | - | - | - | 6.17 | 4.59 | 2.047 | 1.906
O | EF | SMX | 10 | - | 10 | Vaso cuarzo | 75 | BDD | Titanio modificado | Variable |  | 25 | No | - | Si | 0.5 | Agitador nuevo | 50 rpm | No | - | 0.092 | Primero | No | - | - | - | 5.35 | 3.55 | 2.046 | 2.142
P | Todo | SMX | 10 | - | 10 | Vaso cuarzo | 75 | BDD | Titanio modificado | Variable |  | 25 | Si | Lámpara Led UV-A 30 W 365nm | Si | 0.5 | Agitador nuevo | 50 rpm | 0.2 | Primero | 0.104 | Primero | No | - | - | - | 5.49 | 3.57 | 2.232 | 2.358
Q | Control Foto | SMX | 25 | - | 10 | Vaso cuarzo | 75 | - | - | - | - | - | Si | Lámpara Led UV-A 30 W 365nm | No | - | Agitador nuevo | 50 rpm | No | - | No | - | No | - | - | - | 5.38 | 5.16 | 2.177 | 2.143
R | OA | SMX | 25 | - | 10 | Vaso cuarzo | 75 | BDD | Titanio modificado | Variable |  | 25 | No | - | Si | 0.5 | Agitador nuevo | 50 rpm | No | - | No | - | No | - | - | - | 5.2 | 3.96 | 2.225 | 2.319
S | EF | SMX | 25 | - | 10 | Vaso cuarzo | 75 | BDD | Titanio modificado | Variable |  | 25 | No | - | Si | 0.5 | Agitador nuevo | 50 rpm | No | - | 0.1 | Primero | No | - | - | - | 5.51 | 4.08 | 2.286 | 2.634
AA | Todo | SMX | 25 | - | 10 | Vaso cuarzo | 75 | BDD | Titanio modificado | Variable | 2.2 | 25 | Si | Lámpara Led UV-A 30 W 365nm | Si | 0.5 | Agitador nuevo | 50 rpm | 0.186 | Primero | 0.106 | Primero | No | - | - | - | 5.55 | 4.56 | 2.233 | 2.44
AB | Todo en dos fases | SMX | 25 | - | 10 | Vaso cuarzo | 75 | BDD | Titanio modificado | Variable | 2.2 | 25 | Si | Lámpara Led UV-A 30 W 365nm | Si | 0.5 | Agitador nuevo | 50 rpm | 0.144 | Primero | 0.095 | Primero | No | - | - | - | 5.6 | 4.4 | 2.169 | -
AC | Foto | SMX | 25 | - | 10 | Vaso cuarzo | 75 | - | - | - | - | - | Si | Lámpara Led UV-A 30 W 365nm | No | - | Agitador nuevo | 50 rpm | 0.196 | Primero | No | - | No | - | - | - | 5.59 | 4.43 | 2.167 | 2.263
AD | Todo | SMX | 50 | - | 10 | Vaso cuarzo | 75 | BDD | Titanio modificado | Variable | 2.2 | 25 | Si | Lámpara Led UV-A 30 W 365nm | Si | 0.5 | Agitador nuevo | 50 rpm | 0.19 | Primero | 0.107 | Primero | No | - | - | - | 4.87 | 3.57 | 2.396 | 2.575
AE | OA | SMX | 50 | - | 10 | Vaso cuarzo | 75 | BDD | Titanio modificado | Variable | 2.2 | 25 | No | - | Si | 0.5 | Agitador nuevo | 50 rpm | No | - | No | - | No | - | - | - | 5.41 | 3.53 | 2.382 | 2.462
AF | EF | SMX | 50 | - | 10 | Vaso cuarzo | 75 | BDD | Titanio modificado | Variable | 2.2 | 25 | No | - | Si | 0.5 | Agitador nuevo | 50 rpm | No | - | 0.0912 | Primero | No | - | - | - | 5.29 | 3.78 | 2.337 | 2.546
AG | EF | SMX | 50 | - | 10 | Vaso cuarzo | 75 | BDD | Titanio modificado | Variable | 2.2 | 25 | No | - | Si | 0.5 | Agitador nuevo | 50 rpm | No | - | 0.209 | Primero | No | - | - | - | 5.22 | 3.39 | 2.083 | 2.36
AH | EF + H2O2 | SMX | 50 | - | 10 | Vaso cuarzo | 75 | BDD | Titanio modificado | Variable | 2.2 | 25 | No | - | Si | 0.5 | Agitador nuevo | 50 rpm | No | - | 0.203 | Segundo (mismo que el AG) | No | - | 10 ppm | - | 5.14 | 3.52 | 2.07 | 2.214 | Se inyecta H2O2 al principio del experimento para que haya una concentración en la disolución de 10 ppm de H2O2
AI | EF + PMS | SMX | 50 | - | 10 | Vaso cuarzo | 75 | BDD | Titanio modificado | Variable | 2.2 | 25 | No | - | Si | 0.5 | Agitador nuevo | 50 rpm | No | - | 0.212 | Primero | No | - | - | 1 mM | 5.06 | 3.78 | 2.388 | 2.546 | Se inyecta al inicio 0,25 ml de PMS para que la disolución tenga una concentración de PMS 1mM. Cada vez que se coge una muestra se para la reacción con tiosulfato. La concentración de tiosulfato en la muestra tiene que ser 10 veces más que la de PMS, en este caso se echan 0,05 ml de tiosulfato en cada muestra
AJ | EF + PMS | SMX | 50 | - | 10 | Vaso cuarzo | 75 | BDD | Titanio modificado | Variable | 2.2 | 25 | No | - | Si | 0.5 | Agitador nuevo | 50 rpm | No | - | 0.091 | Primero | No | - | - | 2 mM | 5.1 | 2.78 | 2.469 | 3.917 | Se inyecta al inicio 0,5 ml de PMS para que la disolución tenga una concentración de PMS 2mM. Cada vez que se coge una muestra se para la reacción con tiosulfato. La concentración de tiosulfato en la muestra tiene que ser 10 veces más que la de PMS, en este caso se echan 0,10 ml de tiosulfato en cada muestra
AK | OA | SMX | 50 | - | 10 | Vaso cuarzo | 75 | BDD | Titanio modificado | Variable | 2.2 | 25 | No | - | No | - | Agitador nuevo | 50 rpm | No | - | No | - | No | - | - | - | 5 | 3.59 | 2.561 | 2.619
AL | OA | Mezcla SMX y ANT | 50 | 50 | 10 | Vaso cuarzo | 75 | BDD | Titanio modificado | Variable | 2.2 | 25 | No | - | No | - | Agitador nuevo | 50 rpm | No | - | No | - | No | - | - | - | 5.24 | 3.66 | 2.522 | 2.558
AM | EF | Mezcla SMX y ANT | 50 | 50 | 10 | Vaso cuarzo | 75 | BDD | Titanio modificado | Variable | 2.2 | 25 | No | - | Si | 0.5 | Agitador nuevo | 50 rpm | No | - | 0.083 | Primero | No | - | - | - | 5.31 | 3.53 | 2.438 | 2.763
AN | OA | ANT | - | 50 | 10 | Vaso cuarzo | 75 | BDD | Titanio modificado | Variable | 2.2 | 25 | No | - | No | - | Agitador nuevo | 50 rpm | No | - | No | - | No | - | - | - | 5.87 | 4.49 | 2.458 | 2.439
AÑ | EF | ANT | - | 50 | 10 | Vaso cuarzo | 75 | BDD | Titanio modificado | Variable | 2.2 | 25 | No | - | Si | 0.5 | Agitador nuevo | 50 rpm | No | - | 0.082 | Primero | No | - | - | - | 6.3 | 3.55 | 2.275 | 2.311
AO | EF | Mezcla SMX y ANT | 50 | 50 | 10 | Vaso cuarzo | 75 | BDD | Titanio modificado | Variable |  | 25 | No | - | Si | 0.5 | Agitador nuevo | 50 rpm | No | - | 0.083 | Segundo mismo que el AM | No | - | - | -

## A
|  |  |  | Fecha | 2023-06-12
Contaminante | Fibra MOF-Fe | Fibra g-C3N4 | Lámpara | Electrodos | Aireación | Agitación
75 ml disolución 10 ppm SMX y 10mM Na2SO4 en cristalizador | NO | NO | No | Intensidad constante (100 mA) Ánodo: BBD Cátodo: Titanio con superficie modificada | No | Shaker nuevo 35 rpm
t (min) | V (V) | I (mA) | Area | Concentracion (mg/L) | Degradación (%)
0 | 27.8 | 100 | 573560 | 10.45283 | 0 |  | pH inicial | 6.69
5 | 24.3 | 100 | 506238 | 9.210132 | 11.88864 |  | pH final | 11.01
18 | 22.2 | 100 | 433196 | 7.861847 | 24.78739
30 | 22.2 | 100 | 293158 | 5.27688 | 49.51722 |  | Conductividad inicial (mS/cm) | 3.102
45 | 21.4 | 100 | 312681 | 5.637256 | 46.06958 |  | Conductividad final (mS/cm) | 3.519
60 | 20.9 | 100 | 231680 | 4.142055 | 60.37385
90 | 20.1 | 100 | 142380 | 2.493663 | 76.14366

## B
[5 empty] | Fecha | 2023-06-09
Contaminante | Fibra MOF-Fe | Fibra g-C3N4 | Lámpara | Electrodos | Aireación | Agitación
75 ml disolución 10 ppm SMX y 10mM Na2SO4 en cristalizador | NO | NO | No | Intensidad constante (100 mA) Ánodo: BBD Cátodo: Titanio con superficie modificada | 1 L/min punta pipeta amarilla | Shaker nuevo 35 rpm
t (min) | V (V) | I (mA) | Area | Concentracion (mg/L) | Degradación (%)
0 | 28.3 | 100 | 2079.1 | 9.356634 | 0 |  | pH inicial | 7.26
5 | 27.1 | 100 | 1856.1 | 8.374341 | 10.49835 |  | pH final | 7.18
15 | 27.2 | 100 | 1637.8 | 7.412752 | 20.77544
30 | 26.5 | 100 | 1258.7 | 5.742855 | 38.62264 |  | Conductividad inicial (mS/cm) | 2.875
45 | 26.1 | 100 | 926.1 | 4.277786 | 54.28071 |  | Conductividad final (mS/cm) | 3.0785
60 | 26.3 | 100 | 695.2 | 3.260695 | 65.15098
90 | 26.4 | 100 | 327.7 | 1.641895 | 82.45208

## C
[5 empty] | Fecha | 2023-05-26
Contaminante | Fibra MOF-Fe | Fibra g-C3N4 | Lámpara | Electrodos | Aireación | Agitación
75 ml disolución 10 ppm SMX y 10mM Na2SO4 en cristalizador | NO | 0.165 | No | Intensidad constante (100 mA) Ánodo: BBD Cátodo: Titanio con superficie modificada | 1 L/min punta pipeta amarilla | Shaker nuevo 20-50 rpm
t (min) | V (V) | I (mA) | Area | Concentracion (mg/L) | Degradación (%)
0 | 24.8 | 100 | 553232 | 10.19275 | 0 |  | pH inicial | 6.17
5 | 25.3 | 100 | 484139 | 8.919782 | 12.48897 |  | pH final | 10.32
15 | 24.6 | 100 | 407159 | 7.501502 | 26.40357
30 | 24.3 | 100 | 326587 | 6.017042 | 40.96744 |  | Conductividad inicial (mS/cm) | 3.019
45 | 24.7 | 100 | 232922 | 4.291357 | 57.89795 |  | Conductividad final (mS/cm) | 3.328
60 | 24.6 | 100 | 176000 | 3.242626 | 68.18695
90 | 24.8 | 100 | 85440 | 1.574147 | 84.55621

## D
[5 empty] | Fecha | 2023-06-12
Contaminante | Fibra MOF-Fe | Fibra g-C3N4 | Lámpara | Electrodos | Aireación | Agitación
75 ml disolución 10 ppm SMX y 10mM Na2SO4 en cristalizador | 0.179 | NO | NO | Intensidad constante (100 mA) Ánodo: BBD Cátodo: Titanio con superficie modificada | 1 L/min punta pipeta amarilla | Shaker nuevo 35 rpm
t (min) | V (V) | I (mA) | Area | Concentracion (mg/L) | Degradación (%) |  | pH inicial | 6.51
0 | 29 | 100 | 577459 | 10.63911 | 0 |  | pH final | -
5 | 28.7 | 100 | 481315 | 8.867752 | 16.64949
15 | 27 | 100 | 210334 | 3.875196 | 63.57594 |  | Conductividad inicial (mS/cm) | 1.547
30 | 26 | 100 | 151625 | 2.793541 | 73.74272 |  | Conductividad final (mS/cm) | -
45 | 26 | 100 | 120053 | 2.211858 | 79.21013
60 | 26.4 | 100 | 110265 | 2.031523 | 80.90514
90 | 26.5 | 100 | 130190 | 2.398622 | 77.45468
|  |  |  | 15 min | 45 min
|  |  | Electro-Fenton MOF-Fe | 63.57594 | 79.21013
|  |  | Electro-Fenton g-C3N4 | 26.40357 | 57.89795
|  |  | Electro-Fenton MOF-Fe + g-C3N4 | 20.4157 | 52.05988
|  |  | Foto-Electro-Fenton MOF-Fe + g-C3N4 | 43.90726 | 65.665

## E
[6 empty] | Fecha | 2023-05-26
Contaminante | Fibra MOF-Fe | Fibra g-C3N4 | Fibra MOF-Fe + g-C3N4 | Lámpara | Electrodos | Aireación | Agitación
75 ml disolución 10 ppm SMX y 10mM Na2SO4 en cristalizador | NO | NO | 0.181 | Desde arriba colocada sobre el cristalizador, distancia entre superficie disolucion y lampara de 12 cm | Intensidad constante (100 mA) Ánodo: BBD Cátodo: Titanio con superficie modificada | 1 L/min punta pipeta amarilla | No
t (min) | V (V) | I (mA) | Area | Concentracion (mg/L) | Degradación (%)
0 | 27.5 | 100 | 553526 | 10.08302 | 0 |  |  | pH inicial | 6.17
5 | 25.5 | 100 | 461968 | 8.39295 | 16.76157 |  |  | pH final | 3.44
15 | 25.5 | 100 | 313688 | 5.655844 | 43.90726
30 | 25.2 | 100 | 272548 | 4.896439 | 51.43878 |  |  | Conductividad inicial (mS/cm) | 3.019
45 | 25 | 100 | 194839 | 3.462006 | 65.665 |  |  | Conductividad final (mS/cm) | 3.281
60 | 25.1 | 100 | 158162 | 2.784984 | 72.37948
90 | 23.9 | 100 | 73359 | 1.219602 | 87.9044

## F
[6 empty] | Fecha | 2023-05-26
Contaminante | Fibra MOF-Fe | Fibra g-C3N4 | Fibra MOF-Fe + g-C3N4 | Lámpara | Electrodos | Aireación | Agitación
75 ml disolución 10 ppm SMX y 10mM Na2SO4 en recipiente de cuarzo | NO | NO | 0.219 | No | Intensidad constante (100 mA) Ánodo: BBD Cátodo: Titanio con superficie modificada | 1 L/min punta pipeta amarilla | Shaker nuevo 20-50 rpm
t (min) | V (V) | I (mA) | Area | Concentracion (mg/L) | Degradación (%)
0 | 23.7 | 100 | 533638 | 9.71591 | 0 |  |  | pH inicial | 6.12
5 | 24.9 | 100 | 501331 | 9.119554 | 6.137935 |  |  | pH final | 3.88
15 | 24.6 | 100 | 426180 | 7.732338 | 20.4157
30 | 23.3 | 100 | 361968 | 6.547047 | 32.6152 |  |  | Conductividad inicial (mS/cm) | 3.003
45 | 23.5 | 100 | 259621 | 4.657819 | 52.05988 |  |  | Conductividad final (mS/cm) | 3.196
60 | 24.2 | 100 | 195307 | 3.470645 | 64.27875
90 | 24.1 | 100 | 131948 | 2.301098 | 76.31618

## G
Contaminante | Fibra MOF-Fe | Fibra g-C3N4 | Lámpara | Electrodos | Aireación | Agitación
75 ml disolución 10 ppm SMX y 10mM Na2SO4 en recipiente de cuarzo | NO | NO | Colocada sobre el shaker, debajo del recipiente de cuarzo en contacto directo | NO | NO | Shaker nuevo 20-50 rpm
t (min) | V (V) | I (mA) | Área | Concentracion (mg/L) | Degradación (%) |  | pH inicial | 5.87
0 | - | - | 2118 | 9.643491 | 0 |  | pH final | 6.17
5 | - | - | 2109.9 | 9.606611 | 0.3824363
15 | - | - | 2113.5 | 9.623002 | 0.2124646 |  | Conductividad inicial (mS/cm) | 2.065
30 | - | - | 2131.1 | 9.703137 | -0.618508 |  | Conductividad final (mS/cm) | 2.07
45 | - | - | 2131.3 | 9.704048 | -0.6279509
60 | - | - | 2137.6 | 9.732732 | -0.9254013
90 | - | - | 2146.5 | 9.773255 | -1.345609

## H
Contaminante | Fibra MOF-Fe | Fibra g-C3N4 | Lámpara | Electrodos | Aireación | Agitación
75 ml disolución 10 ppm SMX y 10mM Na2SO4 en recipiente de cuarzo | NO | NO | Colocada sobre el shaker, debajo del recipiente de cuarzo en contacto directo | Intensidad constante (100 mA) Ánodo: BBD Cátodo: Titanio con superficie modificada | 0,5 L/min punta pipeta amarilla | Shaker nuevo 20-50 rpm
t (min) | V (V) | I (mA) | Área | Concentracion (mg/L) | Degradación (%) |  | pH inicial | 6
0 | 11.1 | 100 | 2111.1 | 9.612075 | 0 |  | pH final | 4.5
5 | 10.8 | 100 | 1851.4 | 8.429632 | 12.30164
15 | 10.7 | 100 | 1466.4 | 6.676684 | 30.53858 |  | Conductividad inicial (mS/cm) | 2.207
30 | 10.4 | 100 | 1006.7 | 4.583618 | 52.31396 |  | Conductividad final (mS/cm) | 2.044
45 | 10 | 100 | 536.6 | 2.4432 | 74.58197
60 | 9.7 | 100 | 373 | 1.698311 | 82.33149
90 | 9.3 | 100 | 67.2 | 0.3059691 | 96.81683

## I
Contaminante | Fibra MOF-Fe | Fibra g-C3N4 | Lámpara | Electrodos | Aireación | Agitación
75 ml disolución 10 ppm SMX y 10mM Na2SO4 en recipiente de cuarzo | NO | NO | NO | Intensidad constante (100 mA) Ánodo: BBD Cátodo: Titanio con superficie modificada | 0,5 L/min punta pipeta amarilla | Shaker nuevo 20-50 rpm
t (min) | V (V) | I (mA) | Área | Concentracion (mg/L) | Degradación (%) |  | pH inicial | 5.55
0 | 10.2 | 100 | 2117.8 | 9.642581 | 0 |  | pH final | 5.87 | 0 | 0 | 0
5 | 10.1 | 100 | 1916.1 | 8.724218 | 9.524034 |  |  |  | 0.1000859 | 0.9183627 | 0.01091678
15 | 10.5 | 100 | 1577 | 7.180258 | 25.53593 |  | Conductividad inicial (mS/cm) | 1.984 | 0.2948535 | 2.462323 | 0.03556409
30 | 10.5 | 100 | 1192.2 | 5.42822 | 43.70573 |  | Conductividad final (mS/cm) | 2.065 | 0.5745775 | 4.214361 | 0.08051577
45 | 10.5 | 100 | 869.3 | 3.95802 | 58.95269 |  |  |  | 0.8904448 | 5.68456 | 0.1489449
60 | 10.5 | 100 | 653.3 | 2.974548 | 69.15195 |  |  |  | 1.176097 | 6.668033 | 0.2324788
90 | 10.5 | 100 | 319.5 | 1.454719 | 84.91359 |  |  |  | 1.891376 | 8.187861 | 0.5837112

## J
Contaminante | Fibra MOF-Fe | Fibra g-C3N4 | Lámpara | Electrodos | Aireación | Agitación
75 ml disolución 10 ppm SMX y 10mM Na2SO4 en recipiente de cuarzo | 0,090 g situada entre los electrodos | NO | NO | Intensidad constante (100 mA) Ánodo: BBD Cátodo: Titanio con superficie modificada | 0,5 L/min punta pipeta amarilla | Shaker nuevo 20-50 rpm
t (min) | V (V) | I (mA) | Área | Concentracion (mg/L) | Degradación (%) |  | pH inicial | 5.56
0 | 9.8 | 100 | 2104.4 | 9.581569 | 0 |  | pH final | 3.59
5 | 9.8 | 100 | 1509.9 | 6.874744 | 28.25033
15 | 9.7 | 100 | 1272.1 | 5.792014 | 39.55047 |  | Conductividad inicial (mS/cm) | 2.012
30 | 9.4 | 100 | 758.6 | 3.453991 | 63.95172 |  | Conductividad final (mS/cm) | 2.231
45 | 8.9 | 100 | 771.1 | 3.510905 | 63.35773
60 | 9.1 | 100 | 656.2 | 2.987752 | 68.81772
90 | 8.8 | 100 | 422.8 | 1.925056 | 79.90876

## K
Contaminante | Fibra MOF-Fe | Fibra g-C3N4 | Lámpara | Electrodos | Aireación | Agitación
75 ml disolución 10 ppm SMX y 10mM Na2SO4 en recipiente de cuarzo | NO | 0,200 g situada en la parte inferior del vaso de cuarzo | Colocada sobre el shaker, debajo del recipiente de cuarzo en contacto directo | NO | NO | Shaker nuevo 20-50 rpm
t (min) | V (V) | I (mA) | Área | Concentracion (mg/L) | Degradación (%) |  | pH inicial | 5.47
0 | - | - | 2119.3 | 9.64941 | 0 |  | pH final | 5.59
5 | - | - | 2089.1 | 9.511906 | 1.424999
15 | - | - | 2024.7 | 9.218686 | 4.463738 |  | Conductividad inicial (mS/cm) | 2.218
30 | - | - | 1833.7 | 8.349042 | 13.47615 |  | Conductividad final (mS/cm) | 2.166
45 | - | - | 1652.4 | 7.523562 | 22.03086
60 | - | - | 1482.2 | 6.748623 | 30.06181
90 | - | - | 1101.1 | 5.013432 | 48.04417

## L
PRIMER USO
Contaminante | Fibra MOF-Fe | Fibra g-C3N4 | Lámpara | Electrodos | Aireación | Agitación
75 ml disolución 10 ppm SMX y 10mM Na2SO4 en recipiente de cuarzo | 0,155 g situada entre los electrodos | 0,201 g situada en la parte inferior del vaso de cuarzo | Colocada sobre el shaker, debajo del recipiente de cuarzo en contacto directo | Intensidad constante (100 mA) Ánodo: BBD Cátodo: Titanio con superficie modificada | 0,5 L/min punta pipeta amarilla | Shaker nuevo 20-50 rpm
[9 empty] | pH inicial | 6.24
[9 empty] | pH final | 4.95
[9 empty] | Conductividad inicial (mS/cm) | 1.758
[9 empty] | Conductividad final (mS/cm) | 3.759
t (min) | V (V) | I (mA) | Área | Concentracion (mg/L) | Degradación (%)
0 | 10.1 | 100 | 2056.6 | 9.36393 | 0 | 0 | 0 | 0
5 | 9.9 | 100 | 1757.7 | 8.003005 | 14.5337 | 0.157048 | 1.360925 | 0.0181603
15 | 9.3 | 100 | 1209.1 | 5.505168 | 41.20879 | 0.5311779 | 3.858762 | 0.07485474
30 | 9.4 | 100 | 795.1 | 3.620179 | 61.3391 | 0.9503415 | 5.743751 | 0.1694366
45 | 8.8 | 100 | 299 | 1.361381 | 85.46144 | 1.928366 | 8.00255 | 0.6277557
60 | 8.5 | 100 | 169.5 | 0.7717525 | 91.75824 | 2.495956 | 8.592178 | 1.188959
90 | 8.3 | 100 | 30 | 0.1365934 | 98.54128 | 4.227612 | 9.227337 | 7.214207
SEGUNDO USO
Contaminante | Fibra MOF-Fe | Fibra g-C3N4 | Lámpara | Electrodos | Aireación | Agitación
75 ml disolución 10 ppm SMX y 10mM Na2SO4 en recipiente de cuarzo | 0,155 g situada entre los electrodos | 0,201 g situada en la parte inferior del vaso de cuarzo | Colocada sobre el shaker, debajo del recipiente de cuarzo en contacto directo | Intensidad constante (100 mA) Ánodo: BBD Cátodo: Titanio con superficie modificada | 0,5 L/min punta pipeta amarilla | Shaker nuevo 20-50 rpm
[9 empty] | pH inicial | 6.25
[9 empty] | pH final | 3.35
[9 empty] | Conductividad inicial (mS/cm) | 1.134
t (min) | V (V) | I (mA) | Area | Concentracion (mg/L) | Degradación (%) |  |  |  | Conductividad final (mS/cm) | 3.644
0 | 10.9 | 100 | 2114.5 | 9.627555 | 0 | 0 | 0 | 0
5 | 10.4 | 100 | 1719.5 | 7.829076 | 18.68054 | 0.2067848 | 1.798479 | 0.02386046
15 | 9.8 | 100 | 1272.3 | 5.792924 | 39.82975 | 0.5079921 | 3.834631 | 0.06875585
30 | 9.3 | 100 | 713.1 | 3.246824 | 66.27572 | 1.086952 | 6.380731 | 0.2041247
45 | 9 | 100 | 171.5 | 0.7808587 | 91.88934 | 2.51199 | 8.846697 | 1.176773
60 | 8.5 | 100 | 50.2 | 0.2285662 | 97.62592 | 3.740559 | 9.398989 | 4.271231
90 | 8.2 | 100 | 13.3 | 0.06055639 | 99.37101 | 5.06881 | 9.566999 | 16.40967
TERCER USO
Contaminante | Fibra MOF-Fe | Fibra g-C3N4 | Lámpara | Electrodos | Aireación | Agitación
75 ml disolución 10 ppm SMX y 10mM Na2SO4 en recipiente de cuarzo | 0,155 g situada entre los electrodos | 0,201 g situada en la parte inferior del vaso de cuarzo | Colocada sobre el shaker, debajo del recipiente de cuarzo en contacto directo | Intensidad constante (100 mA) Ánodo: BBD Cátodo: Titanio con superficie modificada | 0,5 L/min punta pipeta amarilla | Shaker nuevo 20-50 rpm
[9 empty] | pH inicial | 5.72
t (min) | V (V) | I (mA) | Area | Concentracion (mg/L) | Degradación (%) |  |  |  | pH final | 6.96
0 | 11.6 | 100 | 2092.7 | 9.528298 | 0 | 0 | 0 | 0
5 | 10.9 | 100 | 1793.8 | 8.167372 | 14.28298 | 0.1541188 | 1.360925 | 0.01748786 | Conductividad inicial (mS/cm) | 3.343
15 | 9.9 | 100 | 1374.1 | 6.256431 | 34.33841 | 0.4206561 | 3.271866 | 0.05488499 | Conductividad final (mS/cm) | 3.41
30 | 9.2 | 100 | 899.4 | 4.095069 | 57.02203 | 0.8444825 | 5.433229 | 0.1392456
45 | 8.6 | 100 | 376.4 | 1.713791 | 82.01367 | 1.715558 | 7.814506 | 0.4785511
60 | 8.7 | 100 | 98.8 | 0.4498475 | 95.27883 | 3.053113 | 9.07845 | 2.118025
90 | 8.2 | 100 | 11.9 | 0.05418203 | 99.43136 | 5.169672 | 9.474116 | 18.35135

## M
PRIMER USO
Contaminante | Fibra MOF-Fe | Fibra g-C3N4 | Lámpara | Electrodos | Aireación | Agitación
75 ml disolución 10 ppm SMX y 10mM Na2SO4 en recipiente de cuarzo | 0,055 g situada entre los electrodos | 0,108 g situada en la parte inferior del vaso de cuarzo | Colocada sobre el shaker, debajo del recipiente de cuarzo en contacto directo | Intensidad constante (100 mA) Ánodo: BBD Cátodo: Titanio con superficie modificada | 0,5 L/min punta pipeta amarilla | Shaker nuevo 20-50 rpm
t (min) | V (V) | I (mA) | Área | Concentracion (mg/L) | Degradación (%) |  | pH inicial | 6.05
0 | 9.6 | 100 | 2097.9 | 9.551974 | 0 |  | pH final | 5.49
5 | 9.8 | 100 | 1766.8 | 8.044438 | 15.78245
15 | 9.8 | 100 | 1372.7 | 6.250057 | 34.5679 |  | Conductividad inicial (mS/cm) | 1.801
30 | 9.2 | 100 | 812.7 | 3.700314 | 61.26126 |  | Conductividad final (mS/cm) | 3.404
45 | 8.9 | 100 | 566.5 | 2.579338 | 72.99681
60 | 8.2 | 100 | 360.8 | 1.642763 | 82.80185
90 | 7.9 | 100 | 151.8 | 0.6911624 | 92.76419

## N
Contaminante | Fibra MOF-Fe | Fibra g-C3N4 | Lámpara | Electrodos | Aireación | Agitación
75 ml disolución 10 ppm SMX y 10mM Na2SO4 en recipiente de cuarzo | NO | NO | NO | Intensidad constante (50 mA) Ánodo: BBD Cátodo: Titanio con superficie modificada | 0,5 L/min punta pipeta amarilla | Shaker nuevo 20-50 rpm
t (min) | V (V) | I (mA) | Área | Concentracion (mg/L) | Degradación (%) |  | pH inicial | 5.89
0 | 7.9 | 50 | 2109.3 | 9.603879 | 0 |  | pH final | 5.53
5 | 7.8 | 50 | 1955.2 | 8.902245 | 7.305741
15 | 7.7 | 50 | 1722.7 | 7.843646 | 18.32836 |  | Conductividad inicial (mS/cm) | 2.238
30 | 7.6 | 50 | 1386.9 | 6.314711 | 34.24833 |  | Conductividad final (mS/cm) | 2.177
45 | 7.6 | 50 | 1120.8 | 5.103128 | 46.86389
60 | 7.5 | 50 | 863.1 | 3.929791 | 59.08121
90 | 7.6 | 50 | 528.6 | 2.406775 | 74.93955

## Ñ
Contaminante | Fibra MOF-Fe | Fibra g-C3N4 | Lámpara | Electrodos | Aireación | Agitación
75 ml disolución 10 ppm SMX y 10mM Na2SO4 en recipiente de cuarzo | NO | NO | NO | Intensidad constante (25 mA) Ánodo: BBD Cátodo: Titanio con superficie modificada | 0,5 L/min punta pipeta amarilla | Shaker nuevo 20-50 rpm
t (min) | V (V) | I (mA) | Área | Concentracion (mg/L) | Degradación (%) |  | pH inicial | 6.17
0 | 5.2 | 25 | 2095.1 | 9.539225 | 0 |  | pH final | 4.59 | 0 | 0 | 0
5 | 5.3 | 25 | 1951.6 | 8.885853 | 6.849315 |  |  |  | 0.07095174 | 0.6533716 | 0.007708112
15 | 5.3 | 25 | 1719.3 | 7.828166 | 17.93709 |  | Conductividad inicial (mS/cm) | 2.047 | 0.1976841 | 1.71106 | 0.02291353
30 | 5.3 | 25 | 1451.1 | 6.607021 | 30.73839 |  | Conductividad final (mS/cm) | 1.906 | 0.3672794 | 2.932204 | 0.04652383
45 | 5.4 | 25 | 1215.8 | 5.535674 | 41.96936 |  |  |  | 0.544199 | 4.003551 | 0.07581617
60 | 5.4 | 25 | 1036.4 | 4.718845 | 50.53219 |  |  |  | 0.7038481 | 4.82038 | 0.1070859
90 | 5.4 | 25 | 729.5 | 3.321495 | 65.18066 |  |  |  | 1.054997 | 6.21773 | 0.1962389

## O
Contaminante | Fibra MOF-Fe | Fibra g-C3N4 | Lámpara | Electrodos | Aireación | Agitación
75 ml disolución 10 ppm SMX y 10mM Na2SO4 en recipiente de cuarzo | 0,092 g situada entre los electrodos | NO | NO | Intensidad constante (25 mA) Ánodo: BBD Cátodo: Titanio con superficie modificada | 0,5 L/min punta pipeta amarilla | Shaker nuevo 20-50 rpm
t (min) | V (V) | I (mA) | Área | Concentracion (mg/L) | Degradación (%) |  | pH inicial | 5.35
0 | 5.4 | 25 | 2108.2 | 9.598871 | 0 | 0 | pH final | 3.55
5 | 5.4 | 25 | 1885 | 8.582616 | 10.58723 | 0.1119067
15 | 5.3 | 25 | 1519.6 | 6.918909 | 27.91955 | 0.3273874 | Conductividad inicial (mS/cm) | 2.046
30 | 5.3 | 25 | 1028.4 | 4.68242 | 51.21905 | 0.7178303 | Conductividad final (mS/cm) | 2.142
45 | 5.2 | 25 | 582.5 | 2.652188 | 72.36979 | 1.286261
60 | 5.2 | 25 | 452.2 | 2.058917 | 78.55042 | 1.539465
90 | 5.2 | 25 | 310.5 | 1.413741 | 85.2718 | 1.915406

## P
Contaminante | Fibra MOF-Fe | Fibra g-C3N4 | Lámpara | Electrodos | Aireación | Agitación
75 ml disolución 10 ppm SMX y 10mM Na2SO4 en recipiente de cuarzo | 0,104 g situada entre los electrodos | 0,200 g situada en la parte inferior del vaso de cuarzo | Colocada sobre el shaker, debajo del recipiente de cuarzo en contacto directo | Intensidad constante (25 mA) Ánodo: BBD Cátodo: Titanio con superficie modificada | 0,5 L/min punta pipeta amarilla | Shaker nuevo 20-50 rpm
t (min) | V (V) | I (mA) | Área | Concentracion (mg/L) | Degradación (%) |  | pH inicial | 5.49
0 | 5 | 25 | 2100.1 | 9.561991 | 0 |  | pH final | 3.57 | 0 | 0 | 0
5 | 4.9 | 25 | 1898.6 | 8.644539 | 9.594781 |  |  |  | 0.1008682 | 0.9174521 | 0.01109924
15 | 4.9 | 25 | 1548.4 | 7.050039 | 26.27018 |  | Conductividad inicial (mS/cm) | 2.232 | 0.3047628 | 2.511952 | 0.03726246
30 | 4.8 | 25 | 1048.3 | 4.773027 | 50.08333 |  | Conductividad final (mS/cm) | 2.358 | 0.6948152 | 4.788963 | 0.1049299
45 | 4.7 | 25 | 750.7 | 3.418021 | 64.25408 |  |  |  | 1.028734 | 6.143969 | 0.1879862
60 | 4.6 | 25 | 374.6 | 1.705596 | 82.16275 |  |  |  | 1.723881 | 7.856395 | 0.4817247
90 | 4.6 | 25 | 108.4 | 0.4935573 | 94.83834 |  |  |  | 2.963912 | 9.068433 | 1.921526

## Comparaciones
El experimento Z sería el que tiene todo, OA + FOTO + Fibra MOF-Fe + FIbra g-C3N4
La repetición del experiemento de OA + Fibra MOF-Fe (color verde) sigue dando algo raro, al prinicpio va muy rápido pero luego parece que se satura y se estabiliza. Estropea un poco la coherencia de los resultados
En cuanto al control de oxidación anódica a intensidad fija de 50 mA (color gris) muestra un resultado bueno y coherente. Habría que realizar de nuevo el resto de experimentos con esta intensidad. Antes de esto, no se si sería buena idea probar con 25 mA o ya es muy poquito
Fijando la intensidad a 25 mA el comportamiento del sistema OA + la fibra con MOF-Fe sigue una tendencia normal, más parecida al resto de experimentos. No sigue la misma tendencia que fijando la intensidad a 100 mA
Analizando los experimentos realizados con 25 mA y los controles se observa que el sistema electro-fenton (OA + fibra de MOF-Fe) va muy bien y practicamente igual que el sistema que tiene todo (OA + FOTO + fibras)
Si comparamos los experimentos realizados con 100 mA y 25 mA
Se puede ver el efecto de añadir la fibra con MOF-Fe, bastante significativo que no se apreciaba cuando se comparaban los sistemas de 100 mA
No se observa mucha mejora al sumar el efecto foto y fibra g-C3N4

## Q
Contaminante | Fibra MOF-Fe | Fibra g-C3N4 | Lámpara | Electrodos | Aireación | Agitación
75 ml disolución 25 ppm SMX y 10mM Na2SO4 en recipiente de cuarzo | NO | NO | Colocada sobre el shaker, debajo del recipiente de cuarzo en contacto directo | NO | NO | Shaker nuevo 20-50 rpm
t (min) | V (V) | I (mA) | Área | Concentracion (mg/L) | Degradación (%) |  | pH inicial | 5.38
0 | - | - | 5080.8 | 24.24393 | 0 |  | pH final | 5.16
5 | - | - | 5082.2 | 24.25061 | -0.02755472
15 | - | - | 5053.9 | 24.11557 | 0.5294442 |  | Conductividad inicial (mS/cm) | 2.177
30 | - | - | 5080.7 | 24.24345 | 0.001968194 |  | Conductividad final (mS/cm) | 2.143
60 | - | - | 5104.9 | 24.35893 | -0.4743348
90 | - | - | 5120.8 | 24.4348 | -0.7872776
120 | - | - | 5146.5 | 24.55743 | -1.293103
150 | - | - | 5071.9 | 24.20146 | 0.1751693
180 | - | - | 5150.6 | 24.57699 | -1.373799
210 | - | - | 5200.7 | 24.81605 | -2.359865
240 | - | - | 5186.7 | 24.74925 | -2.084317

## R
Contaminante | Fibra MOF-Fe | Fibra g-C3N4 | Lámpara | Electrodos | Aireación | Agitación
75 ml disolución 25 ppm SMX y 10mM Na2SO4 en recipiente de cuarzo | NO | NO | NO | Intensidad constante (25 mA) Ánodo: BBD Cátodo: Titanio con superficie modificada | 0,5 L/min punta pipeta amarilla | Shaker nuevo 20-50 rpm
t (min) | V (V) | I (mA) | Área | Concentracion (mg/L) | Degradación (%) |  | pH inicial | 5.2
0 | 4.7 | 25 | 5034.2 | 24.10037 | 0 |  | pH final | 3.96
5 | 4.8 | 25 | 4727 | 22.55571 | 6.409282
15 | 4.8 | 25 | 4224.1 | 20.15603 | 16.36629 |  | Conductividad inicial (mS/cm) | 2.225
30 | 4.8 | 25 | 3589.3 | 17.12697 | 28.93481 |  | Conductividad final (mS/cm) | 2.319
60 | 4.8 | 25 | 2532.7 | 12.08522 | 49.85462
90 | 4.9 | 25 | 1758.2 | 8.38956 | 65.18908
120 | 4.8 | 25 | 1175.6 | 5.609582 | 76.72409
150 | 4.9 | 25 | 764.1 | 3.646037 | 84.87145
180 | 4.9 | 25 | 536.3 | 2.559049 | 89.3817
210 | 4.9 | 25 | 351.9 | 1.679153 | 93.03267
240 | 4.9 | 25 | 218.7 | 1.043565 | 95.66992

## S
Contaminante | Fibra MOF-Fe | Fibra g-C3N4 | Lámpara | Electrodos | Aireación | Agitación
75 ml disolución 25 ppm SMX y 10mM Na2SO4 en recipiente de cuarzo | 0,100 g | NO | NO | Intensidad constante (25 mA) Ánodo: BBD Cátodo: Titanio con superficie modificada | 0,5 L/min punta pipeta amarilla | Shaker nuevo 20-50 rpm
t (min) | V (V) | I (mA) | Área | Concentracion (mg/L) | Degradación (%) |  | pH inicial | 5.51
0 | 5 | 25 | 5048.8 | 24.09123 | 0 |  | pH final | 4.08
5 | 5 | 25 | 4661.6 | 22.24364 | 7.669149
15 | 5 | 25 | 4196.4 | 20.02386 | 16.88322 |  | Conductividad inicial (mS/cm) | 2.286
30 | 5 | 25 | 3393.9 | 16.19459 | 32.77809 |  | Conductividad final (mS/cm) | 2.624
60 | 5 | 25 | 1963.2 | 9.367753 | 61.11551
90 | 5 | 25 | 1237.3 | 5.903994 | 75.49319
120 | 5.1 | 25 | 944.3 | 4.505893 | 81.29655
150 | 5.3 | 25 | 756.6 | 3.61025 | 85.01426
180 | 5.3 | 25 | 484.2 | 2.310445 | 90.4096
210 | 5 | 25 | 518.1 | 2.472205 | 89.73816
240 | 5.2 | 25 | 318.7 | 1.520733 | 93.68761

## AA
Contaminante | Fibra MOF-Fe | Fibra g-C3N4 | Lámpara | Electrodos | Aireación | Agitación
75 ml disolución 25 ppm SMX y 10mM Na2SO4 en recipiente de cuarzo | 0.106 | 0.186 | Colocada sobre el shaker, debajo del recipiente de cuarzo en contacto directo | Intensidad constante (25 mA) Ánodo: BBD Cátodo: Titanio con superficie modificada | 0,5 L/min punta pipeta amarilla | Shaker nuevo 20-50 rpm
t (min) | V (V) | I (mA) | Área | Concentracion (mg/L) | Degradación (%) |  | pH inicial | 5.55
0 | 5.1 | 25 | 5067.4 | 24.17999 | 0 |  | pH final | 4.56 | 0
5 | 5.1 | 25 | 4555.2 | 21.73594 | 10.10775 |  |  |  | 0.1065584
15 | 5 | 25 | 3969.6 | 18.94164 | 21.66397 |  | Conductividad inicial (mS/cm) | 2.233 | 0.2441625
30 | 4.8 | 25 | 2844.3 | 13.57208 | 43.87062 |  | Conductividad final (mS/cm) | 2.4395 | 0.5775109
60 | 4.5 | 25 | 1601.6 | 7.642315 | 68.39405 |  |  |  | 1.151825
90 | 4.5 | 25 | 673.2 | 3.212292 | 86.71508 |  |  |  | 2.018541
120 | 4.5 | 25 | 269.3 | 1.285012 | 94.68564 |  |  |  | 2.934757
150 | 4.6 | 25 | 154.3 | 0.7362695 | 96.95505 |  |  |  | 3.491684
180 | 4.6 | 25 | 59.9 | 0.2858234 | 98.81793 |  |  |  | 4.437907
210 | 4.6 | 25 | 19.5 | 0.09304767 | 99.61519 |  |  |  | 5.560169
240 | 4.6 | 25 | 1.1 | 0.005248843 | 99.97829 |  |  |  | 8.435273

## AB
Contaminante | Fibra MOF-Fe | Fibra g-C3N4 | Lámpara | Electrodos | Aireación | Agitación
75 ml disolución 25 ppm SMX y 10mM Na2SO4 en recipiente de cuarzo | 0.095 | 0.144 | Colocada sobre el shaker, debajo del recipiente de cuarzo en contacto directo | Intensidad constante (25 mA) Ánodo: BBD Cátodo: Titanio con superficie modificada | 0,5 L/min punta pipeta amarilla | Shaker nuevo 20-50 rpm
t (min) | V (V) | I (mA) | Área | Concentracion (mg/L) | Degradación (%) |  | pH inicial | 5.595
0 | 5.3 | 25 | 5061.1 | 24.14993 | 0 |  | pH final | 4.4
5 | 5.3 | 25 | 4581.9 | 21.86334 | 9.468297
15 | 5.3 | 25 | 4125.4 | 19.68507 | 18.48808 |  | Conductividad inicial (mS/cm) | 2.1685
30 | 5.3 | 25 | 3416.7 | 16.30338 | 32.49096 |  | Conductividad final (mS/cm) | -
60 | 5.2 | 25 | 2677.4 | 12.77568 | 47.09846
90 | 5.2 | 25 | 1991.2 | 9.50136 | 60.65677
120 | 5.2 | 25 | 1535.1 | 7.324999 | 69.66865
150 | - | 25 | 708 | 3.378346 | 86.01095
180 | - | 25 | 589.7 | 2.813857 | 88.34838
210 | - | 25 | 491.9 | 2.347187 | 90.28077
240 | - | 25 | 405.4 | 1.934437 | 91.98988

## AC
Contaminante | Fibra MOF-Fe | Fibra g-C3N4 | Lámpara | Electrodos | Aireación | Agitación
75 ml disolución 25 ppm SMX y 10mM Na2SO4 en recipiente de cuarzo | NO | 0.196 | Colocada sobre el shaker, debajo del recipiente de cuarzo en contacto directo | NO | NO | Shaker nuevo 20-50 rpm
t (min) | V (V) | I (mA) | Área | Concentracion (mg/L) | Degradación (%) |  | pH inicial | 5.59
0 | - | - | 5061.4 | 24.15136 | 0 |  | pH final | 4.43
5 | - | - | 4952.9 | 23.63363 | 2.143676
15 | - | - | 4827.2 | 23.03383 | 4.627178 |  | Conductividad inicial (mS/cm) | 2.167
30 | - | - | 4559.5 | 21.75645 | 9.916229 |  | Conductividad final (mS/cm) | 2.263
60 | - | - | 4040 | 19.27757 | 20.18019
90 | - | - | 3524.2 | 16.81634 | 30.37104
120 | - | - | 3021.6 | 14.41809 | 40.3011
150 | - | - | 2581.4 | 12.3176 | 48.9983
180 | - | - | 2236.4 | 10.67137 | 55.8146
210 | - | - | 1900.9 | 9.070478 | 62.4432
240 | - | - | 1585.1 | 7.563583 | 68.68258

## AD
Contaminante | Fibra MOF-Fe | Fibra g-C3N4 | Lámpara | Electrodos | Aireación | Agitación
75 ml disolución 50 ppm SMX y 10mM Na2SO4 en recipiente de cuarzo | 0.107 | 0.19 | Colocada sobre el shaker, debajo del recipiente de cuarzo en contacto directo | Intensidad constante (25 mA) Ánodo: BBD Cátodo: Titanio con superficie modificada | 0,5 L/min punta pipeta amarilla | Shaker nuevo 20-50 rpm
t (min) | V (V) | I (mA) | Área | Concentracion (mg/L) | Degradación (%) |  | pH inicial | 4.865
0 | 5.3 | 25 | 10399.8 | 49.62447 | 0 |  | pH final | 3.565
5 | 5.3 | 25 | 8947 | 42.69218 | 13.9695
15 | 5.2 | 25 | 8003.7 | 38.19106 | 23.03987 |  | Conductividad inicial (mS/cm) | 2.396
30 | 5 | 25 | 6263 | 29.885 | 39.77769 |  | Conductividad final (mS/cm) | 2.574667
60 | 4.8 | 25 | 3001.5 | 14.32218 | 71.13887
90 | 4.6 | 25 | 1369.1 | 6.532901 | 86.83532
120 | 4.6 | 25 | 657.1 | 3.135468 | 93.68161
150 | 4.5 | 25 | 297.3 | 1.418619 | 97.14129
180 | 4.6 | 25 | 113.5 | 0.5415852 | 98.90863
240 | 4.6 | 25 | 23 | 0.1097485 | 99.77884
300 | 4.6 | 25 | 17.1 | 0.08159565 | 99.83557
360 | 4.5 | 25 | 13.3 | 0.06346328 | 99.87211

## AE
Contaminante | Fibra MOF-Fe | Fibra g-C3N4 | Lámpara | Electrodos | Aireación | Agitación
75 ml disolución 50 ppm SMX y 10mM Na2SO4 en recipiente de cuarzo | NO | NO | NO | Intensidad constante (25 mA) Ánodo: BBD Cátodo: Titanio con superficie modificada | 0,5 L/min punta pipeta amarilla | Shaker nuevo 20-50 rpm
t (min) | V (V) | I (mA) | Área | Concentracion (mg/L) | Degradación (%) | LN (C/C0) | pH inicial | 5.41
0 | 5.1 | 25 | 10189.9 | 48.62289 | 0 | 0 | pH final | 3.525
5 | 5.1 | 25 | 9156.4 | 43.69137 | 10.1424 | 0.1069439
22 | 5.2 | 25 | 7371 | 35.17202 | 27.66367 | 0.3238437 | Conductividad inicial (mS/cm) | 2.382
32 | 5.1 | 25 | 6840.8 | 32.64208 | 32.86686 | 0.3984923 | Conductividad final (mS/cm) | 2.4615
60 | 5.1 | 25 | 4767.3 | 22.74801 | 53.21544 | 0.7596169
100 | 5.1 | 25 | 2907.9 | 13.87555 | 71.46292 | 1.253966
120 | 5 | 25 | 2146.8 | 10.24383 | 78.93208 | 1.557419
150 | 5 | 25 | 1468 | 7.004819 | 85.59358 | 1.937496
180 | 5 | 25 | 857.7 | 4.092666 | 91.58284 | 2.474898
240 | 5 | 25 | 357.1 | 1.703965 | 96.49555 | 3.351136
300 | 4.6 | 25 | 141.2 | 0.6737606 | 98.61431 | 4.278975
360 | 5.1 | 25 | 51.3 | 0.2447869 | 99.49656 | 5.291462

## AF
Contaminante | Fibra MOF-Fe | Fibra g-C3N4 | Lámpara | Electrodos | Aireación | Agitación
75 ml disolución 50 ppm SMX y 10mM Na2SO4 en recipiente de cuarzo | 0.0912 | NO | NO | Intensidad constante (25 mA) Ánodo: BBD Cátodo: Titanio con superficie modificada | 0,5 L/min punta pipeta amarilla | Shaker nuevo 20-50 rpm
t (min) | V (V) | I (mA) | Área | Concentracion (mg/L) | Degradación (%) | LN (C/C0) | pH inicial | 5.29
0 | 5.4 | 25 | 10198.9 | 48.66584 | 0 | 0 | pH final | 3.775
5 | 5.4 | 25 | 9228.3 | 44.03445 | 9.516713 | 0.100005
15 | 5.3 | 25 | 8158.9 | 38.93162 | 20.00216 | 0.2231705 | Conductividad inicial (mS/cm) | 2.3365
30 | 5.3 | 25 | 6022.9 | 28.73932 | 40.94559 | 0.526711 | Conductividad final (mS/cm) | 2.5455
60 | 5.2 | 25 | 2997.5 | 14.3031 | 70.60958 | 1.224501
90 | 5.1 | 25 | 1634.2 | 7.797872 | 83.9767 | 1.831126
120 | 5.1 | 25 | 944.1 | 4.504939 | 90.74312 | 2.379803
150 | 5.1 | 25 | 652.6 | 3.113995 | 93.60127 | 2.749071
180 | 5.1 | 25 | 401.2 | 1.914396 | 96.06624 | 3.235575
240 | 5 | 25 | 150.3 | 0.7171828 | 98.52631 | 4.217402
300 | 5 | 25 | 79 | 0.3769624 | 99.22541 | 4.860587
360 | 5 | 25 | 46 | 0.2194971 | 99.54897 | 5.401394

## AG
Contaminante | Fibra MOF-Fe | Fibra g-C3N4 | Lámpara | Electrodos | Aireación | Agitación
75 ml disolución 50 ppm SMX y 10mM Na2SO4 en recipiente de cuarzo | 0.209 | NO | NO | Intensidad constante (25 mA) Ánodo: BBD Cátodo: Titanio con superficie modificada | 0,5 L/min punta pipeta amarilla | Shaker nuevo 20-50 rpm
|  | Area agua restar | 363.7
t (min) | V (V) | I (mA) | Área | Area bien | Concentracion (mg/L) | Degradación (%) | ln (C/C0) | pH inicial | 5.22
0 | 5.4 | 25 | 10544.1 | 10180.4 | 48.57756 | 0 | 0 | pH final | 3.39
5 | 5.5 | 25 | 9556.6 | 9192.9 | 43.86553 | 9.700012 | 0.1020329
15 | 5.4 | 25 | 7112 | 6748.3 | 32.2007 | 33.71282 | 0.4111737 | Conductividad inicial (mS/cm) | 2.0825
30 | 5.3 | 25 | 5391 | 5027.3 | 23.98864 | 50.61785 | 0.7055812 | Conductividad final (mS/cm) | 2.36
60 | 5.2 | 25 | 3499.7 | 3136 | 14.96397 | 69.19571 | 1.177516
100 | 5.1 | 25 | 2194.1 | 1830.4 | 8.734075 | 82.02035 | 1.71593
127 | 5.1 | 25 | 1731 | 1367.3 | 6.524312 | 86.56929 | 2.007626
150 | 5.1 | 25 | 1286.2 | 922.5 | 4.40187 | 90.93847 | 2.401132
180 | 5.1 | 25 | 1029.8 | 666.1 | 3.178413 | 93.45704 | 2.72678
247 | 5.1 | 25 | 689.1 | 325.4 | 1.552703 | 96.80366 | 3.443164
300 | 5.2 | 25 | 525.9 | 162.2 | 0.7739657 | 98.40674 | 4.139389
360 | 5 | 25 | 460.4 | 96.7 | 0.461421 | 99.05014 | 4.656606

## AH
Contaminante | Fibra MOF-Fe | Fibra g-C3N4 | Lámpara | Electrodos | Aireación | Agitación | H2O2
75 ml disolución 50 ppm SMX y 10mM Na2SO4 en recipiente de cuarzo | 0,203 (fibra reutilizada del experimento AG) | NO | NO | Intensidad constante (25 mA) Ánodo: BBD Cátodo: Titanio con superficie modificada | 0,5 L/min punta pipeta amarilla | Shaker nuevo 20-50 rpm | 10 mM
t (min) | V (V) | I (mA) | Área | Concentracion (mg/L) | Degradación (%) |  | pH inicial | 5.14
0 | 4 | 25 | 10337.3 | 49.32624 | 0 |  | pH final | 3.52
10 | 4 | 25 | 8279.2 | 39.50565 | 19.90945
30 | 3.9 | 25 | 6415.8 | 30.61411 | 37.93544 |  | Conductividad inicial (mS/cm) | 2.07
60 | 3.8 | 25 | 4480.8 | 21.38092 | 56.65406 |  | Conductividad final (mS/cm) | 2.214
90 | 3.7 | 25 | 1557.4 | 7.431407 | 84.93417

## AI
Contaminante | Fibra MOF-Fe | Fibra g-C3N4 | Lámpara | Electrodos | Aireación | Agitación
75 ml disolución 50 ppm SMX y 10mM Na2SO4 en recipiente de cuarzo | 0.212 | NO | NO | Intensidad constante (25 mA) Ánodo: BBD Cátodo: Titanio con superficie modificada | 0,5 L/min punta pipeta amarilla | Shaker nuevo 20-50 rpm
t (min) | V (V) | I (mA) | Área | Concentracion (mg/L) | Degradación (%) | LN (C/C0) | pH inicial | 5.055
0 | 5 | 25 | 10215 | 48.74266 | 0 | 0 | pH final | 3.775
5 | 5 | 25 | 8364.5 | 39.91268 | 18.11552 | 0.1998607
15 | 4.9 | 25 | 7059.8 | 33.68707 | 30.88791 | 0.3694405 | Conductividad inicial (mS/cm) | 2.3875
30 | 4.8 | 25 | 5565.4 | 26.55628 | 45.51738 | 0.6072884 | Conductividad final (mS/cm) | 2.5455
60 | 4.7 | 25 | 3629.3 | 17.31784 | 64.47088 | 1.034817
90 | 4.6 | 25 | 2351.2 | 11.21916 | 76.98287 | 1.468931
120 | 4.6 | 25 | 1535.6 | 7.327385 | 84.96721 | 1.894936
150 | 4.6 | 25 | 1005.1 | 4.796011 | 90.16055 | 2.31877
180 | 4.6 | 25 | 639 | 3.049101 | 93.74449 | 2.771708
246 | 4.6 | 25 | 259.9 | 1.240158 | 97.4557 | 3.671316
300 | 4.6 | 25 | 109.6 | 0.5229756 | 98.92707 | 4.534775
360 | 4.6 | 25 | 53.4 | 0.2548075 | 99.47724 | 5.253802

## AJ
Contaminante | Fibra MOF-Fe | Fibra g-C3N4 | Lámpara | Electrodos | Aireación | Agitación
75 ml disolución 50 ppm SMX y 10mM Na2SO4 en recipiente de cuarzo | 0.091 | NO | NO | Intensidad constante (25 mA) Ánodo: BBD Cátodo: Titanio con superficie modificada | 0,5 L/min punta pipeta amarilla | Shaker nuevo 20-50 rpm
Concentración PMS | Usamos tiosulfato para parar la reacción y poder medir en el HPLC
2 mM | Para parar la reacción la concentración de tiosulfato en la muestra debe ser 10 veces mayor que la de PMS (en este caso 20mM)
De una disolución 100mM de tiosulfato echamos 0,100 ml en cada muestra (las muestras son de 0,5 ml)
t (min) | V (V) | I (mA) | Área | Concentracion (mg/L) | Degradación (%) | LN (C/C0) | pH inicial | 5.095
0 | 5 | 25 | 10225.2 | 48.79133 | 0 | 0 | pH final | 2.775
5 | 4.9 | 25 | 7356 | 35.10044 | 28.06009 | 0.329339
15 | 4.8 | 25 | 6112.2 | 29.16543 | 40.22415 | 0.5145685 | Conductividad inicial (mS/cm) | 2.4685
30 | 4.6 | 25 | 4623.7 | 22.0628 | 54.78132 | 0.79366 | Conductividad final (mS/cm) | 3.917
60 | 4.5 | 25 | 2961 | 14.12893 | 71.04213 | 1.239328
90 | 4.4 | 25 | 2052.7 | 9.794818 | 79.92509 | 1.605699
120 | 4.4 | 25 | 1398.4 | 6.672711 | 86.32398 | 1.989527
150 | 4.4 | 25 | 934.4 | 4.458653 | 90.86179 | 2.392706
180 | 4.4 | 25 | 387.3 | 1.84807 | 96.2123 | 3.273411
246 | 4.4 | 25 | 153.5 | 0.7324522 | 98.49881 | 4.19891
300 | 4.4 | 25 | 56 | 0.2672138 | 99.45233 | 5.207259

## AK
Contaminante | Fibra MOF-Fe | Fibra g-C3N4 | Lámpara | Electrodos | Aireación | Agitación
75 ml disolución 50 ppm SMX y 10mM Na2SO4 en recipiente de cuarzo | NO | NO | NO | Intensidad constante (25 mA) Ánodo: BBD Cátodo: Titanio con superficie modificada | NO | Shaker nuevo 20-50 rpm
t (min) | V (V) | I (mA) | Área | Concentracion (mg/L) | Degradación (%) | LN (C/C0) | pH inicial | 4.995
0 | 4.8 | 25 | 10334.4 | 49.3124 | 0 | 0 | pH final | 3.585
5 | 4.8 | 25 | 9870.7 | 47.09978 | 4.486956 | 0.04590736
15 | 4.8 | 25 | 9124.5 | 43.53915 | 11.7075 | 0.124515 | Conductividad inicial (mS/cm) | 2.5605
30 | 4.8 | 25 | 8151.5 | 38.89631 | 21.12266 | 0.2372762 | Conductividad final (mS/cm) | 2.619
60 | 4.8 | 25 | 6622 | 31.59803 | 35.92274 | 0.4450807
90 | 4.8 | 25 | 4571 | 21.81133 | 55.76908 | 0.8157461
120 | 4.8 | 25 | 4024.2 | 19.20218 | 61.06015 | 0.943152
150 | 4.8 | 25 | 2954.8 | 14.09935 | 71.40811 | 1.252047
180 | 4.8 | 25 | 2161.5 | 10.31398 | 79.08442 | 1.564676
246 | 4.8 | 25 | 1304.1 | 6.222742 | 87.38098 | 2.069965
300 | 4.8 | 25 | 742 | 3.540583 | 92.8201 | 2.633884

## AL
Contaminante | Fibra MOF-Fe | Fibra g-C3N4 | Lámpara | Electrodos | Aireación | Agitación
75 ml disolución 50 ppm SMX, 50 ppm ANT y 10mM Na2SO4 en recipiente de cuarzo | NO | NO | NO | Intensidad constante (25 mA) Ánodo: BBD Cátodo: Titanio con superficie modificada | NO | Shaker nuevo 20-50 rpm
t (min) | V (V) | I (mA) | Área SMX | Concentracion SMX (mg/L) | Degradación SMX (%) | Degradación SMX Área (%) | ln (C/C0) | Área ANT | Concentración ANT (mg/L) | Degradación ANT (%) | Degradación ANT Área (%) | ln(C/C0)
0 | 5 | 25 | 10398.1 | 49.61636 | 0 | 0 | 0 | 8301.7 | 48.43302 | 0 | 0 | 0
5 | 4.9 | 25 | 9854.8 | 47.02391 | 5.224993 | 5.224993 | 0.05366445 | 7944.7 | 46.43549 | 4.124331 | 4.300324 | 0.04211794
15 | 4.9 | 25 | 9374 | 44.72968 | 9.848915 | 9.848915 | 0.1036832 | 7538.9 | 44.16489 | 8.812435 | 9.188479 | 0.09225165
30 | 5 | 25 | 8316.5 | 39.68364 | 20.01904 | 20.01904 | 0.2233816 | 6652.1 | 39.20294 | 19.05741 | 19.87063 | 0.2114301
60 | 5 | 25 | 7616.7 | 36.34442 | 26.74912 | 26.74912 | 0.3112799 | 6068.7 | 35.93862 | 25.79728 | 26.89811 | 0.2983694
90 | 5 | 25 | 6619.4 | 31.58563 | 36.34029 | 36.34029 | 0.4516184 | 5633.6 | 33.50408 | 30.82388 | 32.1392 | 0.3685145
120 | 5.1 | 25 | 5052.7 | 24.10984 | 51.40747 | 51.40747 | 0.7217003 | 4332.2 | 26.2223 | 45.85863 | 47.81551 | 0.6135716
150 | 5.1 | 25 | 4375.8 | 20.8799 | 57.91731 | 57.91731 | 0.8655337 | 3901.9 | 23.81463 | 50.82977605 | 52.99878 | 0.7098819
183 | 5.1 | 25 | 3581.4 | 17.08928 | 65.55717 | 65.55717 | 1.065869 | 3244.4 | 20.13569 | 58.42571 | 60.91885 | 0.8776882
240 | 5.1 | 25 | 2220 | 10.59312 | 78.64995 | 78.64995 | 1.544116 | 1994.1 | 13.13983 | 72.87011 | 75.97962 | 1.304534
300 | 5.1 | 25 | 1716.6 | 8.191058 | 83.49121 | 83.49121 | 1.801278 | 1558.7 | 10.70361 | 77.90017 | 81.22433 | 1.5096
pH inicial | 5.235
pH final | 3.66
Conductividad inicial (mS/cm) | 2.5215
Conductividad final (mS/cm) | 2.5575

## AM
Contaminante | Fibra MOF-Fe | Fibra g-C3N4 | Lámpara | Electrodos | Aireación | Agitación
75 ml disolución 50 ppm SMX, 50 ppm ANT y 10mM Na2SO4 en recipiente de cuarzo | 0,083 g | NO | NO | Intensidad constante (25 mA) Ánodo: BBD Cátodo: Titanio con superficie modificada | 0,5 L/min punta pipeta amarilla | Shaker nuevo 20-50 rpm
t (min) | V (V) | I (mA) | Área SMX | Concentracion SMX (mg/L) | Degradación SMX (%) | Degradación SMX Área (%) | LN (C/C0) | Área ANT | Concentración ANT (mg/L) | Degradación ANT (%) | Degradación ANT Área (%) | ln(C/C0)
0 | 5.2 | 25 | 10245.5 | 48.8882 | 0 | 0 | 0 | 8285.6 | 48.34294 | 0 | 0 | 0
5 | 5.1 | 25 | 9303.9 | 44.39519 | 9.190376 | 9.190376 | 0.09640492 | 7515.9 | 44.0362 | 8.908719 | 9.289611 | 0.0933081
15 | 5.2 | 25 | 8164.7 | 38.9593 | 20.3094 | 20.3094 | 0.2270186 | 6787.2 | 39.95887 | 17.34289 | 18.08439 | 0.1904694
30 | 5.2 | 25 | 7013.9 | 33.46805 | 31.54165 | 31.54165 | 0.3789447 | 6138.1 | 36.32694 | 24.85576 | 25.91846 | 0.2857607
60 | 5.2 | 25 | 5017.1 | 23.93997 | 51.03118 | 51.03118 | 0.7139865 | 4736.7 | 28.48562 | 41.07594 | 42.83214 | 0.5289208
90 | 5.2 | 25 | 3798.7 | 18.12616 | 62.92323 | 62.92323 | 0.9921797 | 3478.4 | 21.445 | 55.63985 | 58.01873 | 0.8128288
120 | 5.2 | 25 | 2883.1 | 13.75722 | 71.85984 | 71.85984 | 1.267972 | 2605.6 | 16.56138 | 65.74188 | 68.55267 | 1.071247
150 | 5.2 | 25 | 2108.7 | 10.06203 | 79.41828 | 79.41828 | 1.580767 | 1875.8 | 12.4779 | 74.18879 | 77.36072 | 1.354361
180 | 5.2 | 25 | 1469.7 | 7.012931 | 85.65517 | 85.65517 | 1.94178 | 1468.1 | 10.19668 | 78.90762 | 82.28131 | 1.556258
246 | 5.2 | 25 | 809.7 | 3.863626 | 92.09702 | 92.09702 | 2.53793 | 732 | 6.077943 | 87.42744 | 91.1654 | 2.073654
300 | 5.1 | 25 | 551.3 | 2.630625 | 94.6191 | 94.6191 | 2.922315 | 594.4 | 5.308024 | 89.02006 | 92.82611 | 2.209101
pH inicial | 5.31
pH final | 3.53
Conductividad inicial (mS/cm) | 2.438
Conductividad final (mS/cm) | 2.763

## AN
Contaminante | Fibra MOF-Fe | Fibra g-C3N4 | Lámpara | Electrodos | Aireación | Agitación
75 ml disolución 50 ppm ANT y 10mM Na2SO4 en recipiente de cuarzo | NO | NO | NO | Intensidad constante (25 mA) Ánodo: BBD Cátodo: Titanio con superficie modificada | NO | Shaker nuevo 20-50 rpm
t (min) | V (V) | I (mA) | Área | Concentracion (mg/L) | Degradación (%) | Degradación área (%) | ln(C/C0) | pH inicial | 5.865
0 | 5 | 25 | 8051.5 | 47.03307 | 0 | 0 | 0 | pH final | 4.49
5 | 5 | 25 | 7652.7 | 44.80165 | 4.744371 | 4.953114 | 0.04860608
15 | 5 | 25 | 6816.9 | 40.12506 | 14.68757 | 15.33379 | 0.15885 | Conductividad inicial (mS/cm) | 2.4575
30 | 5.1 | 25 | 6573.6 | 38.76371 | 17.58201 | 18.35559 | 0.1933665 | Conductividad final (mS/cm) | 2.4395
60 | 5.2 | 25 | 5398 | 32.18582 | 31.56768 | 32.95659 | 0.3793249
90 | 5.1 | 25 | 4779.4 | 28.72454 | 38.92693 | 40.63963 | 0.4930991
120 | 5.1 | 25 | 3703.1 | 22.70227 | 51.73126 | 54.00733 | 0.7283859
150 | 5.1 | 25 | 2904.8 | 18.23551 | 61.22833 | 63.92225 | 0.9474803
180 | 5.1 | 25 | 2384.4 | 15.32369 | 67.41933 | 70.38564 | 1.121451
240 | 5.1 | 25 | 1516 | 10.46469 | 77.75035 | 81.17121 | 1.502844
300 | 5.1 | 25 | 1041.4 | 7.809143 | 83.39648 | 87.06576 | 1.795556

## AÑ
Contaminante | Fibra MOF-Fe | Fibra g-C3N4 | Lámpara | Electrodos | Aireación | Agitación
75 ml disolución 50 ppm ANT y 10mM Na2SO4 en recipiente de cuarzo | 0,082 g | NO | NO | Intensidad constante (25 mA) Ánodo: BBD Cátodo: Titanio con superficie modificada | 0,5 L/min punta pipeta amarilla | Shaker nuevo 20-50 rpm
t (min) | V (V) | I (mA) | Área | Concentracion (mg/L) | Degradación (%) | Degradación área (%) | LN (C/C0) | pH inicial | 6.295
0 | 5.2 | 25 | 1469.1 | 43.48902 | 0 | 0 | 0 | pH final | 3.55
5 | 5.2 | 25 | 1356.1 | 40.14364 | 7.692454 | 7.691784 | 0.0800443
15 | 5.2 | 25 | 1215.4 | 35.97821 | 17.27058 | 17.26908 | 0.1895949 | Conductividad inicial (mS/cm) | 2.2745
30 | 5.2 | 25 | 963.4 | 28.51773 | 34.42543 | 34.42244 | 0.4219823 | Conductividad final (mS/cm) | 2.3105
60 | 5.2 | 25 | 676.9 | 20.03588 | 53.92887 | 53.92417 | 0.7749837
90 | 5.1 | 25 | 577.1 | 17.0813 | 60.72274 | 60.71745 | 0.9345244
120 | 5.2 | 25 | 471.8 | 13.96388 | 67.89101 | 67.8851 | 1.136034
150 | 5.3 | 25 | 330.6 | 9.783646 | 77.50318 | 77.49643 | 1.491796
190 | 5.3 | 25 | 197.6 | 5.846172 | 86.55713 | 86.54959 | 2.006721
240 | 5.4 | 25 | 109.7 | 3.243887 | 92.54091 | 92.53284 | 2.595736
300 | 5.3 | 25 | 61.7 | 1.822843 | 95.8085 | 95.80015 | 3.172111

## Comparación 1
Comparación de todos los experimentos realizados con 25 ppm durante 4 horas
- El experimento con OA y fibra de MOF-Fe inicialmente va más rápido y es más efectivo pero llega un momento que se estabiliza y no es capaz de degradar más (línea gris). Se acaba igualando al Control de OA (línea naranja)
- En este caso si que se consigue una degradación total del SMX en el experimento AA que no se conseguía en ningun experimento con 10 ppm. Este experimento es el que tiene todo funcionando a la vez (FOTO+OA+fibra MOF-Fe y fibra g-C3N4). Se ve el efecto conjunto de todo el sistema desde el inicio (línea azul)
- En cuanto a la prueba que se hizo de hacer el experimento en dos etapas (línea verde), es decir una primera etapa de 2 horas con solo OA y la fibra de MOF-Fe y una segunda etapa de 2 horas a continuación de la anterior de solo FOTO con la fibra de g-C3N4 los resultados no son tan buenos. No se alcanza la degradación total del SMX.
*** Se podría probar a poner una primera etapa de dos horas de OA con la fibra de MOF-Fe durante dos horas y una vez pasadas las dos horas poner a funcionar el sistema de FOTO pero sin quitar el OA. Es decir las dos primeras horas solo OA con la fibra de MOF-Fe y las dos ultimas horas con TODO.
Experimentos realizados con 10 ppm de SMX durante una hora y media
Experimentos realizados con 50 ppm
El experimento realizado con todo (Foto + Electro + fibras) da practicamente igual que el electrofenton (Electro + fibra MOF-Fe). No se aprecia el efecto de la parte FOTO.

## Datos para continuo
100 mA | 10 ppm SMX