## Scavengers
Experimentos ya realizados
Condiciones: 75 mL dis 10 ppm SMX y 10 mM NaSO4 sobre agitador 50 rpm, ánodo: BDD y cátodo Titanio a 25 mA fijos, 0,1 g de fibra de Fe-MOF
[15 empty] | Hidroxilos (·OH) | [5 empty] | Hidroxilos (·OH) y sulfatos |  |  |  |  | Superóxidos indirecto |  |  |  |  | Singlete
OA | [7 empty] | EF | [6 empty] | 10 mM TBA | [5 empty] | 10 mM isopropanol |  |  |  |  | 10 mM Ácido ascórbico |  |  |  |  | 10 mM furfural
t (min) | V (V) | I (mA) | Área | Concentracion (mg/L) | Degradación (%) |  |  | t (min) | V (V) | I (mA) | Área | Concentracion (mg/L) | C/C0 | Degradación (%) | Tiempo (min) | Área | Concentración (mg/L) | C/C0 | Degradación (%) |  | Tiempo (min) | Área | Concentración (mg/L) | C/C0 | Degradación (%) | Tiempo (min) | Área | Concentración (mg/L) | C/C0 | Degradación (%) | Tiempo (min) | Área | Concentración (mg/L) | C/C0 | Degradación (%)
0 | 5.2 | 25 | 2095.1 | 9.539225 | 0 |  |  | 0 | 5.4 | 25 | 2108.2 | 9.598871 | 1 | 0 | 0 | 2081.6 | 9.477758 | 1 | 0 |  | 0 | 2137.4 | 9.731822 | 1 | 0 | 0 | 2041.3 | 9.294268 | 1 | 0 | 0 | 2057.7 | 9.368939 | 1 | 0
5 | 5.3 | 25 | 1951.6 | 8.885853 | 6.849315 |  |  | 5 | 5.4 | 25 | 1885 | 8.582616 | 0.8941277 | 10.58723 | 5 | 2070.5 | 9.427219 | 0.9946676 | 0.5332437 |  | 5 | 2033.9 | 9.260575 | 0.9515767 | 4.842332 | 5 | 1868.8 | 8.508856 | 0.915495 | 8.450497 | 5 | 1758.9 | 8.008469 | 0.8547893 | 14.52107
15 | 5.3 | 25 | 1719.3 | 7.828166 | 17.93709 |  |  | 15 | 5.3 | 25 | 1519.6 | 6.72 | 0.7000823 | 29.99177 | 10 | 1920.6 | 8.744707 | 0.9226556 | 7.734435 |  | 10 | 1826.1 | 8.314438 | 0.8543558 | 14.56442 | 15 | 1771.8 | 8.067204 | 0.8679763 | 13.20237 | 10 | 1757.2 | 8.000728 | 0.8539632 | 14.60368
30 | 5.3 | 25 | 1451.1 | 6.607021 | 30.73839 |  |  | 30 | 5.3 | 25 | 1028.4 | 4.62 | 0.4813066 | 51.86934 | 15 | 1855 | 8.446023 | 0.8911414 | 10.88586 |  | 15 | 1665.3 | 7.582298 | 0.7791242 | 22.08758 | 30 | 1595.7 | 7.265401 | 0.7817077 | 21.82923 | 15 | 1745.4 | 7.947002 | 0.8482286 | 15.17714
45 | 5.4 | 25 | 1215.8 | 5.535674 | 41.96936 |  |  | 45 | 5.2 | 25 | 582.5 | 2.652188 | 0.2763021 | 72.36979 | 30 | 1555.7 | 7.083276 | 0.7473578 | 25.26422 |  | 30 | 1346.8 | 6.132131 | 0.6301114 | 36.98886 | 45 | 1397.7 | 6.363885 | 0.6847107 | 31.52893 | 30 | 1521.5 | 6.92756 | 0.7394178 | 26.05822
60 | 5.4 | 25 | 1036.4 | 4.718845 | 50.53219 |  |  | 60 | 5.2 | 25 | 452.2 | 1.96 | 0.2041907 | 79.58093 | 45 | 1269 | 5.777899 | 0.6096272 | 39.03728 |  | 45 | 1197.3 | 5.451441 | 0.5601666 | 43.98334 | 60 | 1304 | 5.937258 | 0.6388086 | 36.11914 | 45 | 1289.7 | 5.872149 | 0.6267678 | 37.32322
90 | 5.4 | 25 | 729.5 | 3.321495 | 65.18066 |  |  | 90 | 5.2 | 25 | 310.5 | 0.75 | 0.07813419 | 92.18658 | 60 | 1113 | 5.067614 | 0.5346849 | 46.53151 |  | 60 | 1026.3 | 4.672859 | 0.4801628 | 51.98372 | 75 | 951.5 | 4.332286 | 0.4661245 | 53.38755 | 60 | 1059.3 | 4.823112 | 0.5147981 | 48.52019
[15 empty] | 75 | 935.4 | 4.258981 | 0.4493659 | 55.06341 |  | 75 | 936.4 | 4.263534 | 0.4381024 | 56.18976 | 90 | 862.5 | 3.927059 | 0.4225249 | 57.74751 | 75 | 862.1 | 3.925238 | 0.4189629 | 58.10371
[15 empty] | 90 | 815.1 | 3.711242 | 0.3915738 | 60.84262 |  | 90 | 814.6 | 3.708965 | 0.3811172 | 61.88828 | [5 empty] | 90 | 756 | 3.442153 | 0.3674005 | 63.25995
[15 empty] | 50 mM TBA | [10 empty] | Superóxidos directo |  |  |  |  | 10 mM furfural repetición medidas HPLC
[15 empty] | Tiempo (min) | Área | Concentración (mg/L) | C/C0 | Degradación (%) | [11 empty] | Tiempo (min) | Área | Concentración (mg/L) | C/C0 | Degradación (%)
[15 empty] | 0 | 2167.2 | 9.842409 | 1 | 0 | 0 | [5 empty] | 10 mM p-benzoquinona |  |  |  |  | 0 | 2081.1 | 9.475481 | 1 | 0
[15 empty] | 5 | 2122.7 | 9.640311 | 0.9794666 | 2.053341 | 0.02074715 | [5 empty] | Tiempo (min) | Área | Concentración (mg/L) | C/C0 | Degradación (%) | 5 | 1966.9 | 8.955516 | 0.9451252 | 5.487483
[15 empty] | 15 | 2011.3 | 9.134384 | 0.9280639 | 7.193614 | 0.07465473 | [5 empty] | 0 | 2089.35 | 9.513045 | 1 | 0 | 10 | 1901.2 | 8.656377 | 0.9135553 | 8.644467
[15 empty] | 30 | 1805.4 | 8.199282 | 0.8330565 | 16.69435 | 0.1826538 | [5 empty] | 5 | 1878.7 | 8.553932 | 0.8991792 | 10.08208 | 15 | 1874.9 | 8.53663 | 0.9009178 | 9.908222
[15 empty] | 45 | 1720.3 | 7.812798 | 0.7937892 | 20.62108 | 0.2309373 | [5 empty] | 15 | 1534.7 | 6.987661 | 0.7345347 | 26.54653 | 30 | 1667.2 | 7.590948 | 0.8011148 | 19.88852
[15 empty] | 60 | 1632.9 | 7.415868 | 0.7534607 | 24.65393 | 0.2830784 | [5 empty] | 30 | 1187.9 | 5.394886 | 0.5671041 | 43.28959 | 45 | 1413 | 6.433547 | 0.6789679 | 32.10321
[15 empty] | 75 | 1574 | 7.148372 | 0.7262828 | 27.37172 | 0.3198159 | [5 empty] | 45 | 743.9 | 3.378446 | 0.3551382 | 64.48618 | 60 | 1232 | 5.609434 | 0.5919946 | 40.80054
[15 empty] | 90 | 1442.9 | 6.552977 | 0.66579 | 33.421 | 0.406781 | [5 empty] | 60 | 628.2 | 2.852991 | 0.299903 | 70.0097 | 75 | 1026.8 | 4.675135 | 0.4933929 | 50.66071
[26 empty] | 75 | 529 | 2.402471 | 0.2525449 | 74.74551 | 90 | 824.2 | 3.752675 | 0.3960406 | 60.39594
[26 empty] | 90 | 420.2 | 1.908352 | 0.2006037 | 79.93963
50 mM furfural
[31 empty] | Tiempo (min) | Área | Concentración (mg/L) | C/C0 | Degradación (%)
[31 empty] | 0 | 2131.3 | 9.679368 | 1 | 0
[31 empty] | 5 | 2118.9 | 9.623053 | 0.994182 | 0.5818045
|  |  | Cálculos comprobación | [27 empty] | 15 | 2055.8 | 9.336482 | 0.9645756 | 3.542439
[31 empty] | 30 | 1898.7 | 8.623007 | 0.8908647 | 10.91353
|  | Tiempo (min) | Degradación EF (%) | Dif EF-Hidrocilos | Dif EF-superoxidos | Dif hidroilos-singlete | Total | [23 empty] | 45 | 1750.1 | 7.948136 | 0.821142 | 17.8858
|  | 0 | 0 | 0 | 0 | 0 | 0 |  | Super | Singlete | [20 empty] | 60 | 1721.6 | 7.818702 | 0.8077699 | 19.22301
|  | 5 | 10.58723 | 8.53389 | 0.5051479 | 1.471536 | 10.51057 | 0.8119338 | 0.04806092 | 0.1400053 | [20 empty] | 75 | 1599.4 | 7.263727 | 0.750434 | 24.9566
|  | 15 | 29.99177 | 22.79815 | 3.445232 | 3.651175 | 29.89456 | 0.7626188 | 0.1152461 | 0.1221351 | [20 empty] | 90 | 1497 | 6.798674 | 0.7023882 | 29.76118
|  | 30 | 51.86934 | 35.17499 | 8.579745 | 5.780825 | 49.53556 | 0.7100957 | 0.1732038 | 0.1167005
|  | 45 | 72.36979 | 51.74872 | 7.883618 | 2.73528 | 62.36761 | 0.829737 | 0.1264056 | 0.04385739
|  | 60 | 79.58093 | 54.927 | 9.571231 | 5.430922 | 69.92915 | 0.7854664 | 0.1368704 | 0.0776632
|  | 75 | 85.5 | 58.12828 | 10.75449 | 2.415125 | 71.29789 | 0.8152875 | 0.1508388 | 0.03387372
|  | 90 | 92.18658 | 58.76558 | 12.24695 | 3.659825 | 74.67235 | 0.786979 | 0.1640092 | 0.04901179
[8 empty] | 0.7860169 | 0.1306621 | 0.083321