## C1s
C-C, CH | 284,8 eV

## N1s
Article
Synthesis of g-C3N4/CeO2 nanocomposites with improved catalytic activity on the thermal decomposition of ammonium perchlorate
DOI:10.1016/j.apsusc.2015.08.078
"N 1s peak of g-C3N4 could be deconvoluted to three fitted peaks at 398.5, 399.2, and 400.6 eV, which would be assigned to the pyridine N, pyrrolic N, and graphitic N"

## O1s
Additional Note:
C-OH (aliphatic): Average 532.9 eV, Min. 532.7 eV, Max. 533.1 eV
C-OH (aromatic): 533.6 eV
Generalmente se atribuyen:
~ 531 a grupos OH-
528-529 eV a Lattice O2 (In oxides)

## Ag3d
Los valores experimentales de la plata Ag3d5 367.23 eV , y 367.66 eV como única especie, parecen (aunque la plata es un elemento complejo para asignar el estado de oxidación), por el bajo valor de BE, 367.2-367.0 eV parece venir del Ag(3+).

## Cr2p
Hay que tener en cuenta que:
Cuando hay Plata hay una interfencia con el pico Ag3p3 de la plata que sale un poco antes del Cr2p3.
También cuando hay Zinc, hay una interferencia significativa con un pico Auger del Zinc (Zn LM6), que como se vé en el ajuste es el que hace que la contribución de Cr2p1, parezca más grande de lo normal. En el ajuste he incluido esa componente (que no se cuantifica). Por lo tanto, es de esperar que en los espectros survey, el %At del Cromo está ligeramente sobrevalorado por esa linea ZnLM6.
La cantidad de Cromo es pequeña, aunque hemos hecho 30 scans, la señal es baja, así que sólo se incluye una compnente o especie.
577.75 eV y 577eV podrían atribuirse a un Cr (3+) Hydroxide.

## Co2p
Nuestro espectros experimentales del Co2p (Co2p3/2-Co2p1/2) se parecen mucho a nivel de la forma y altura de las componentes con el Co3O4 (2+,3+). Especialmente porque los picos satélite son mucho más pequeños que en el CoO (2+) y en el Co(OH)2
Los 4 picos de los ajustes (experimentales 779.58 eV 780.68 eV 782.45eV 789.44eV ) coinciden casi completamente, con los que aparecen en la base de datos para Co3O4: 779,6 eV 780,9 eV, 782,2 eV, 785,2 eV y 789,5 eV