## Electrospinning
Electrospinning
Fecha | DMF (mL) | PAN (%) | MOF (%) | Carbón cond (%) | Caudal (mL/h) | kV | Distancia | tiempo electro spin(min) | tiempo disolución (h) | CACTI | Observaciones
| 10 | 10 | 1 | - | 0.3-0.4 | 13 | 15 | 15 | 72
| 10 | 10 | 1 | - | 0.3-0.4 | 15 | 15 | 15 | 72
| 10 | 10 | 1 | - | 0.3-0.4 | 17 | 15 | 15 | 72
| 10 | 7 | 1 | - | 0.6 | 13 | 15 ó 20 | 15 | 72
| 10 | 7 | 1 | - | 0.6 | 15 |  | 15 | 72
| 10 | 7 | 1 | - | 0.6 | 17 |  | 15 | 72
| 10 | 7 | 1 | - | 0.4 | 13 | 15 ó 20 | 15 | 72
| 10 | 7 | 1 | - | 0.4 | 15 |  | 15 | 72
| 10 | 7 | 1 | - | 0.4 | 17 |  | 15 | 72
| 10 | 7 | 5 | - | 0.6 | 13 | 20 | 15 | 72
| 10 | 7 | 5 | - | 0.4 | 13 | 20 | 15 | 72
| 10 | 2.8 | 2 | 2.8 | 0.7 | 15 | 10 | 15 ó 30 | 72
| 10 | 2.8 | 2 | 3.5 | 0.7 | 15 | 10 | 15 ó 30 | 72
| 10 | 5.6 | 2 | 5.6 | 0.8 | 11 | 10 ó 20 | 15 ó 30 | 72
| 10 | 5.6 | 2 | 5.6 | 0.8 | 15 |  | 15 ó 30 | 72
| 10 | 5.6 | 2 | 5.6 | 0.8 | 19 |  | 15 ó 30 | 72
| 10 | 7 | 2 | 5.6 | 1.4 | 16 | 20 | 15 ó 30 | 72
2022-06-20 | 30 | 7 | 2 | 5.6 | 0.5 | 12 | 14 | 30 | 6 |  | Forma fibra sobre papel de aluminio, fibra corta | IMPORTANTE: parece tiempo de preparación de disolución afecta
2022-06-21 | 30 | 7 | 2 | 5.6 | 0.5-0.55 | 12 | 14 | 30 | 24 |  | Forma fibra sobre papel de aluminio, fibra corta
2022-06-21 | 30 | 7 | 2 | 5.6 | 0.5-0.55 | 12 | 14 | 60 | 24.5 |  | Forma fibra sobre papel de aluminio, fibra larga y aquí aparece fibra también en papel
2022-06-21 | 30 | 7 | 2 | 5.6 | 0.5-0.55 | 12 | 14 | 90 | 28 |  | Forma fibra sobre papel de aluminio, fibra larga y aquí aparece fibra también en papel
2022-06-21 | 30 | 7 | 2 | 5.6 | 0.5-0.55 | 12 | 14 | 150 | 28 |  | Forma fibra sobre papel de aluminio, fibra larga y aquí aparece fibra también en papel
2022-06-22 | 30 | 7 | 2 | 5.6 | 0.55 | 12 | 14 | 30 | 48 |  | Forma fibra sobre papel de aluminio, fibra larga y aquí aparece fibra también en papel
2022-06-22 | 30 | 7 | 2 | 5.6 | 0.55 | 12 | 14 | 60 | 50 |  | Forma fibra sobre papel de aluminio, fibra larga y aquí aparece fibra también en papel
2022-06-22 | 30 | 7 | 2 | 5.6 | 0.55 | 12 | 14 | 240 | 52 |  | Forma fibra sobre papel de aluminio, fibra larga y aquí aparece fibra también en papel
DMF: Dimethylformamide >=99.5%-Fisher Chemical
PAN: Polyacrylonitrile (average Mw 150,000-typical, Vinyl cyanide)-Sigma-Aldrich
MOF: Basolite F-300, produced by BASF - Aldrich
| Carbón cond: | Carbon black, super P Conductive, 99% (metals basis) -Alfa Aesar

## Pasta de electrodo
Electrodo a partir PTFE
Masa de los electrodos (para ver la perdida de agua)
Fecha | Código | PTFE (g) | H2O (g) | Carbón cond (g) | MOF (g) | AC-Pt (g) | Secado | Ratio PTFE:H2O:CC | Resistencia (Ω) | Cantidad | Masa total (g) | CACTI | Observaciones | Electrodos antes de secar | Masa antes de usarlo en experimentos | Masa resultante de los electrodos (g) | Masa perdida (g) | Nota
2022-06-01 | B | 0.09 | 1.125 | 0.36 | - | - | - | 1:4:12.5 | 12 | 2 | 1.575 | FE-SEM, FTIR, XRD,TGA | Se genera por presión no muy ligado, presión manual
2022-06-01 | M1 | 0.04 | 0.5 | 0.16 | 0.1 | - | - | 1:4:12.5 | 18 | 2 | 0.8 | FE-SEM, FTIR, XRD,TGA | Se genera por presión no muy ligado, presión manual
2022-06-02 | M2 | 0.04 | 0.5 | 0.16 | 0.2 | - | - | 1:4:12.5 | 70 | 2 | 0.9 | FE-SEM, FTIR, XRD,TGA | Se genera por presión no muy ligado, presión manual
2022-06-02 | AC-Pt | 0.04 | 0.5 | - | - | 0.28 | 60ºC (1h) |  | - | 1 | 0.82 | FE-SEM, FTIR, XRD,TGA | Se repite proceso de preparación porque estaba demasiado líquido (viscoso)
2022-07-13 | B | 0.095 | 1.125 | 0.36 | - | - | 40ºC (>24h) |  |  | 4 | 1.58 | - | Se genera por presión no muy ligado, presión manual | BI=0,176 g, BII=0,270 g, BIII=0,165 g, BIV=0,226 g |  | 0.837 | 0.743 | Hacía mucho calor en el laboratorio (>30ºC)
2022-07-13 | M | 0.099 | 1.128 | 0.36 | 0.225 | - | 40ºC (>24h) |  |  | 4 | 1.812 | - | Se genera por presión no muy ligado, presión manual | MI=0,269g, MII=0,290 g, MIII=0,311 g, MIV=0,315 g |  | 1.185 | 0.627 | Hacía mucho calor en el laboratorio (>30ºC)
Reactivos empleados
PTFE: Polytetrafluoroethylene preparation (60 wt% dispersion in H2O) -Aldrich
AC-Pt: Paltinum on carbon (extent of labeling 10 wt% loading, matrix activated carbon support)-Aldrich
MOF: Basolite F-300, produced by BASF - Aldrich
Carbón cond:Carbon black, super P Conductive, 99% (metals basis) -Alfa Aesar
H2O:agua destilada