## Level_1
RiBverhalten von Stahlbetonkörpern bei Zugbeanspruchung - Level 1
Experimental program
Symbol | Value
EPID | 11
DOI | 0
title | Rißverhalten von Stahlbetonkörpern bei Zugbeanspruchung
year | 1976
journal | 0
country | Germany
institution | Universität Stuttgart
laboratory | 0
authors | Rehm, Eligehausen, Mallée

## Level_2
RiBverhalten von Stahlbetonkörpern bei Zugbeanspruchung - Level 2
Geometry | [7 empty] | Structural element preparations | [6 empty] | Concrete | [11 empty] | Reinforcing steel - longitudinal direction | [8 empty] | Reinforcing steel - transverse direction |  |  |  | Reinforcing steel - stirrups |  |  |  | Prestressing steel | [13 empty] | Test setup
EPID | ELID | Ltot | Lspan | Lcons | Lmeas | h | b | EPID | ELID | hc | thc | RH | Temp | pd | EPID | ELID | fcm | catfcm | tfcm | fctm | catfctm | tfctm | Ecm | catEcm | tEcm | mix | EPID | ELID | Es | fsr | fy | phi | zs | nbl | clat | EPID | ELID | phit | st | EPID | ELID | phiw | sw | EPID | ELID | type | method | fpk | fp01k | Ep | rel | fpr | npl | phip | Ap | zp | cplat | EPID | ELID | catf | epsin | catcal | selfw | typew | locw
11 | 1B2a | 2200 | 2200 | 2200 | 2200 | 100 | 50 | 11 | 1B2a | [1,2] | [2,42] | [0,0] | [0,0] | 2 | 11 | 1B2a | [26.19] | [2,200x200x200,2] | [44] | [0] | [0,0,0] | [0,0,0] | [0] | [0,0,0] | [0] | [1,0,0,0,0.7,15,0,0,0] | 11 | 1B2a | 0 | 2 | 566.9 | [6] | [50] | [1] | [22] | 11 | 1B2a | [0] | [0] | 11 | 1B2a | 0 | 0 | 11 | 1B2a | 0 | 0 | 0 | 0 | 0 | 0 | 0 | [0] | [0] | [0] | [0] | [0] | 11 | 1B2a | 1 | 1a | 0 | 0 | 3 | [2]
11 | 1B2b | 2200 | 2200 | 2200 | 2200 | 100 | 50 | 11 | 1B2b | [1,2] | [2,42] | [0,0] | [0,0] | 2 | 11 | 1B2b | [26.19] | [2,200x200x200,2] | [44] | [0] | [0,0,0] | [0,0,0] | [0] | [0,0,0] | [0] | [1,0,0,0,0.7,15,0,0,0] | 11 | 1B2b | 0 | 2 | 556.6 | [8] | [50] | [1] | [21] | 11 | 1B2b | [0] | [0] | 11 | 1B2b | 0 | 0 | 11 | 1B2b | 0 | 0 | 0 | 0 | 0 | 0 | 0 | [0] | [0] | [0] | [0] | [0] | 11 | 1B2b | 1 | 1a | 0 | 0 | 3 | [2]
11 | 1B2c | 2200 | 2200 | 2200 | 2200 | 100 | 50 | 11 | 1B2c | [1,2] | [2,42] | [0,0] | [0,0] | 2 | 11 | 1B2c | [26.19] | [2,200x200x200,2] | [44] | [0] | [0,0,0] | [0,0,0] | [0] | [0,0,0] | [0] | [1,0,0,0,0.7,15,0,0,0] | 11 | 1B2c | 0 | 2 | 586.5 | [10] | [50] | [1] | [20] | 11 | 1B2c | [0] | [0] | 11 | 1B2c | 0 | 0 | 11 | 1B2c | 0 | 0 | 0 | 0 | 0 | 0 | 0 | [0] | [0] | [0] | [0] | [0] | 11 | 1B2c | 1 | 1a | 0 | 0 | 3 | [2]
11 | 1C2a | 2200 | 2200 | 2200 | 2200 | 200 | 50 | 11 | 1C2a | [1,2] | [2,42] | [0,0] | [0,0] | 2 | 11 | 1C2a | [26.19] | [2,200x200x200,2] | [44] | [0] | [0,0,0] | [0,0,0] | [0] | [0,0,0] | [0] | [1,0,0,0,0.7,15,0,0,0] | 11 | 1C2a | 0 | 2 | 556.6 | [8] | [100] | [1] | [21] | 11 | 1C2a | [0] | [0] | 11 | 1C2a | 0 | 0 | 11 | 1C2a | 0 | 0 | 0 | 0 | 0 | 0 | 0 | [0] | [0] | [0] | [0] | [0] | 11 | 1C2a | 1 | 1a | 0 | 0 | 3 | [2]
11 | 2A2b | 2200 | 2200 | 2200 | 2200 | 50 | 50 | 11 | 2A2b | [1,3,0] | [2,7,26] | [0,0,0] | [0,0,0] | 2 | 11 | 2A2b | [26.19] | [2,200x200x200,2] | [35] | [0] | [0,0,0] | [0,0,0] | [0] | [0,0,0] | [0] | [1,0,0,0,0.7,15,0,0,0] | 11 | 2A2b | 0 | 2 | 566.9 | [6] | [25] | [1] | [22] | 11 | 2A2b | [0] | [0] | 11 | 2A2b | 0 | 0 | 11 | 2A2b | 0 | 0 | 0 | 0 | 0 | 0 | 0 | [0] | [0] | [0] | [0] | [0] | 11 | 2A2b | 1 | 1a | 0 | 0 | 3 | [2]
11 | 2A2d | 2200 | 2200 | 2200 | 2200 | 50 | 50 | 11 | 2A2d | [1,3,0] | [2,7,26] | [0,0,0] | [0,0,0] | 2 | 11 | 2A2d | [26.19] | [2,200x200x200,2] | [35] | [0] | [0,0,0] | [0,0,0] | [0] | [0,0,0] | [0] | [1,0,0,0,0.7,15,0,0,0] | 11 | 2A2d | 0 | 2 | 556.6 | [8] | [25] | [1] | [21] | 11 | 2A2d | [0] | [0] | 11 | 2A2d | 0 | 0 | 11 | 2A2d | 0 | 0 | 0 | 0 | 0 | 0 | 0 | [0] | [0] | [0] | [0] | [0] | 11 | 2A2d | 1 | 1a | 0 | 0 | 3 | [2]
11 | 2B2a | 2200 | 2200 | 2200 | 2200 | 100 | 50 | 11 | 2B2a | [1,3,0] | [2,7,26] | [0,0,0] | [0,0,0] | 2 | 11 | 2B2a | [26.19] | [2,200x200x200,2] | [35] | [0] | [0,0,0] | [0,0,0] | [0] | [0,0,0] | [0] | [1,0,0,0,0.7,15,0,0,0] | 11 | 2B2a | 0 | 2 | 566.9 | [6] | [50] | [1] | [22] | 11 | 2B2a | [0] | [0] | 11 | 2B2a | 0 | 0 | 11 | 2B2a | 0 | 0 | 0 | 0 | 0 | 0 | 0 | [0] | [0] | [0] | [0] | [0] | 11 | 2B2a | 1 | 1a | 0 | 0 | 3 | [2]
11 | 3A2b | 2200 | 2200 | 2200 | 2200 | 50 | 50 | 11 | 3A2b | [1,3,0] | [2,7,32] | [0,0,0] | [0,0,0] | 2 | 11 | 3A2b | [23.74] | [2,200x200x200,2] | [41] | [0] | [0,0,0] | [0,0,0] | [0] | [0,0,0] | [0] | [1,0,0,0,0.7,15,0,0,0] | 11 | 3A2b | 0 | 2 | 566.9 | [6] | [25] | [1] | [22] | 11 | 3A2b | [0] | [0] | 11 | 3A2b | 0 | 0 | 11 | 3A2b | 0 | 0 | 0 | 0 | 0 | 0 | 0 | [0] | [0] | [0] | [0] | [0] | 11 | 3A2b | 1 | 1a | 0 | 0 | 3 | [2]
11 | 3A2d | 2200 | 2200 | 2200 | 2200 | 50 | 50 | 11 | 3A2d | [1,3,0] | [2,7,32] | [0,0,0] | [0,0,0] | 2 | 11 | 3A2d | [23.74] | [2,200x200x200,2] | [41] | [0] | [0,0,0] | [0,0,0] | [0] | [0,0,0] | [0] | [1,0,0,0,0.7,15,0,0,0] | 11 | 3A2d | 0 | 2 | 556.6 | [8] | [25] | [1] | [21] | 11 | 3A2d | [0] | [0] | 11 | 3A2d | 0 | 0 | 11 | 3A2d | 0 | 0 | 0 | 0 | 0 | 0 | 0 | [0] | [0] | [0] | [0] | [0] | 11 | 3A2d | 1 | 1a | 0 | 0 | 3 | [2]
11 | 3B2b | 2200 | 2200 | 2200 | 2200 | 100 | 50 | 11 | 3B2b | [1,3,0] | [2,7,32] | [0,0,0] | [0,0,0] | 2 | 11 | 3B2b | [30.21] | [2,200x200x200,2] | [41] | [0] | [0,0,0] | [0,0,0] | [0] | [0,0,0] | [0] | [1,0,0,0,0.7,15,0,0,0] | 11 | 3B2b | 0 | 2 | 556.6 | [8] | [50] | [1] | [21] | 11 | 3B2b | [0] | [0] | 11 | 3B2b | 0 | 0 | 11 | 3B2b | 0 | 0 | 0 | 0 | 0 | 0 | 0 | [0] | [0] | [0] | [0] | [0] | 11 | 3B2b | 1 | 1a | 0 | 0 | 3 | [2]
11 | 3B2c | 2200 | 2200 | 2200 | 2200 | 100 | 50 | 11 | 3B2c | [1,3,0] | [2,7,32] | [0,0,0] | [0,0,0] | 2 | 11 | 3B2c | [30.21] | [2,200x200x200,2] | [41] | [0] | [0,0,0] | [0,0,0] | [0] | [0,0,0] | [0] | [1,0,0,0,0.7,15,0,0,0] | 11 | 3B2c | 0 | 2 | 586.5 | [10] | [50] | [1] | [20] | 11 | 3B2c | [0] | [0] | 11 | 3B2c | 0 | 0 | 11 | 3B2c | 0 | 0 | 0 | 0 | 0 | 0 | 0 | [0] | [0] | [0] | [0] | [0] | 11 | 3B2c | 1 | 1a | 0 | 0 | 3 | [2]
11 | 3C2a | 2200 | 2200 | 2200 | 2200 | 200 | 50 | 11 | 3C2a | [1,3,0] | [2,7,32] | [0,0,0] | [0,0,0] | 2 | 11 | 3C2a | [30.21] | [2,200x200x200,2] | [41] | [0] | [0,0,0] | [0,0,0] | [0] | [0,0,0] | [0] | [1,0,0,0,0.7,15,0,0,0] | 11 | 3C2a | 0 | 2 | 556.6 | [8] | [100] | [1] | [21] | 11 | 3C2a | [0] | [0] | 11 | 3C2a | 0 | 0 | 11 | 3C2a | 0 | 0 | 0 | 0 | 0 | 0 | 0 | [0] | [0] | [0] | [0] | [0] | 11 | 3C2a | 1 | 1a | 0 | 0 | 3 | [2]
11 | 3C2b | 2200 | 2200 | 2200 | 2200 | 200 | 50 | 11 | 3C2b | [1,3,0] | [2,7,32] | [0,0,0] | [0,0,0] | 2 | 11 | 3C2b | [30.21] | [2,200x200x200,2] | [41] | [0] | [0,0,0] | [0,0,0] | [0] | [0,0,0] | [0] | [1,0,0,0,0.7,15,0,0,0] | 11 | 3C2b | 0 | 2 | 586.5 | [10] | [100] | [1] | [20] | 11 | 3C2b | [0] | [0] | 11 | 3C2b | 0 | 0 | 11 | 3C2b | 0 | 0 | 0 | 0 | 0 | 0 | 0 | [0] | [0] | [0] | [0] | [0] | 11 | 3C2b | 1 | 1a | 0 | 0 | 3 | [2]
11 | 3B2a | 2200 | 2200 | 2200 | 2200 | 100 | 50 | 11 | 3B2a | [1,3,0] | [2,7,32] | [0,0,0] | [0,0,0] | 2 | 11 | 3B2a | [30.21] | [2,200x200x200,2] | [41] | [0] | [0,0,0] | [0,0,0] | [0] | [0,0,0] | [0] | [1,0,0,0,0.7,15,0,0,0] | 11 | 3B2a | 0 | 2 | 566.9 | [6] | [50] | [1] | [22] | 11 | 3B2a | [0] | [0] | 11 | 3B2a | 0 | 0 | 11 | 3B2a | 0 | 0 | 0 | 0 | 0 | 0 | 0 | [0] | [0] | [0] | [0] | [0] | 11 | 3B2a | 1 | 1a | 0 | 0 | 3 | [2]
11 | 1B1a | 2200 | 2200 | 2200 | 2200 | 100 | 50 | 11 | 1B1a | [1,2] | [2,42] | [0,0] | [0,0] | 2 | 11 | 1B1a | [26.19] | [2,200x200x200,2] | [45] | [0] | [0,0,0] | [0,0,0] | [0] | [0,0,0] | [0] | [1,0,0,0,0.7,15,0,0,0] | 11 | 1B1a | 0 | 2 | 566.9 | [6] | [75] | [1] | [22] | 11 | 1B1a | [0] | [0] | 11 | 1B1a | 0 | 0 | 11 | 1B1a | 0 | 0 | 0 | 0 | 0 | 0 | 0 | [0] | [0] | [0] | [0] | [0] | 11 | 1B1a | 1 | 3 | 0 | 0 | 3 | [2]
11 | 2B1a | 2200 | 2200 | 2200 | 2200 | 100 | 50 | 11 | 2B1a | [1,3,0] | [2,7,26] | [0,0,0] | [0,0,0] | 2 | 11 | 2B1a | [26.19] | [2,200x200x200,2] | [35] | [0] | [0,0,0] | [0,0,0] | [0] | [0,0,0] | [0] | [1,0,0,0,0.7,15,0,0,0] | 11 | 2B1a | 0 | 2 | 566.9 | [6] | [75] | [1] | [22] | 11 | 2B1a | [0] | [0] | 11 | 2B1a | 0 | 0 | 11 | 2B1a | 0 | 0 | 0 | 0 | 0 | 0 | 0 | [0] | [0] | [0] | [0] | [0] | 11 | 2B1a | 1 | 3 | 0 | 0 | 3 | [2]
11 | 3B1a | 2200 | 2200 | 2200 | 2200 | 100 | 50 | 11 | 3B1a | [1,3,0] | [2,7,32] | [0,0,0] | [0,0,0] | 2 | 11 | 3B1a | [30.21] | [2,200x200x200,2] | [41] | [0] | [0,0,0] | [0,0,0] | [0] | [0,0,0] | [0] | [1,0,0,0,0.7,15,0,0,0] | 11 | 3B1a | 0 | 2 | 566.9 | [6] | [75] | [1] | [22] | 11 | 3B1a | [0] | [0] | 11 | 3B1a | 0 | 0 | 11 | 3B1a | 0 | 0 | 0 | 0 | 0 | 0 | 0 | [0] | [0] | [0] | [0] | [0] | 11 | 3B1a | 1 | 3 | 0 | 0 | 3 | [2]
11 | 1C1a | 2200 | 2200 | 2200 | 2200 | 200 | 50 | 11 | 1C1a | [1,2] | [2,42] | [0,0] | [0,0] | 2 | 11 | 1C1a | [26.19] | [2,200x200x200,2] | [44] | [0] | [0,0,0] | [0,0,0] | [0] | [0,0,0] | [0] | [1,0,0,0,0.7,15,0,0,0] | 11 | 1C1a | 0 | 2 | 556.6 | [8] | [175] | [1] | [21] | 11 | 1C1a | [0] | [0] | 11 | 1C1a | 0 | 0 | 11 | 1C1a | 0 | 0 | 0 | 0 | 0 | 0 | 0 | [0] | [0] | [0] | [0] | [0] | 11 | 1C1a | 1 | 3 | 0 | 0 | 3 | [2]
11 | 3C1a | 2200 | 2200 | 2200 | 2200 | 200 | 50 | 11 | 3C1a | [1,3,0] | [2,7,32] | [0,0,0] | [0,0,0] | 2 | 11 | 3C1a | [30.21] | [2,200x200x200,2] | [41] | [0] | [0,0,0] | [0,0,0] | [0] | [0,0,0] | [0] | [1,0,0,0,0.7,15,0,0,0] | 11 | 3C1a | 0 | 2 | 556.6 | [8] | [175] | [1] | [21] | 11 | 3C1a | [0] | [0] | 11 | 3C1a | 0 | 0 | 11 | 3C1a | 0 | 0 | 0 | 0 | 0 | 0 | 0 | [0] | [0] | [0] | [0] | [0] | 11 | 3C1a | 1 | 3 | 0 | 0 | 3 | [2]

## Level_3
RiBverhalten von Stahlbetonkörpern bei Zugbeanspruchung - Level 3
Loads | [13 empty] | Datapoints
EPID | ELID | LOADID | epsc | Nrep | N | M | sigs | t0 | t | PL | catp | t0p | tp | EPID | ELID | LOADID | ncr | wm | wk | wmax | sm | smax
11 | 1B2a | [1,2,3,4,5,6,7,8,9,10] | [0] | [1,1,10,30,1,1,1,1,1,60] | [0,0,0,0,0,0,0,0,0,0] | [0,0,0,0,0,0,0,0,0,0] | [298.7145,56.5056,298.7145,64.3536,108.0081,201.6936,297.7335,394.7544,488.4399,539.55] | [44] | [1,1,1,1,1,1,1,1,1,1] | [0] | [0] | [0] | [0] | 11 | 1B2a | [1,2,3,4,5,6,7,8,9,10] | [[0,0,0,0,0,0,0,0,0,0]] | [[0.203,0.086,0.222,0.101,0.114,0.183,0.261,0.342,0.371,0.544]] | [[0,0,0,0,0,0,0,0,0,0]] | [[0.295,0.14,0.345,0.163,0.19,0.29,0.368,0.533,0.66,0.895]] | [[393.333,393.333,295,295,295,295,295,295,247.5,247.5]] | [[590,590,410,410,410,410,410,410,410,410]]
11 | 1B2b | [1,2,3,4,5,6,7,8,9] | [0] | [1,1,1,1,1,1,1,1,1] | [0,0,0,0,0,0,0,0,0] | [0,0,0,0,0,0,0,0,0] | [179.523,30.7053,180.1116,34.6293,88.5843,179.523,273.7971,360.4194,449.1018] | [44] | [1,1,1,1,1,1,1,1,1] | [0] | [0] | [0] | [0] | 11 | 1B2b | [1,2,3,4,5,6,7,8,9] | [[0,0,0,0,0,0,0,0,0]] | [[0.144,0.072,0.174,0.084,0.115,0.177,0.254,0.295,0.434]] | [[0,0,0,0,0,0,0,0,0]] | [[0.225,0.11,0.253,0.13,0.165,0.245,0.413,0.485,0.838]] | [[401.25,401.25,367.917,367.917,367.917,367.917,228.145,192.415,192.415]] | [[640,640,640,640,640,640,430,430,430]]
11 | 1B2c | [1,2,3,4,5,6,7,8,9] | [0] | [1,1,10,30,1,1,1,1,1] | [0,0,0,0,0,0,0,0,0] | [0,0,0,0,0,0,0,0,0] | [144.4032,22.563,143.4222,22.563,143.226,192.276,290.7684,385.6311,483.1425] | [44] | [1,1,1,1,1,1,1,1,1] | [0] | [0] | [0] | [0] | 11 | 1B2c | [1,2,3,4,5,6,7,8,9] | [[0,0,0,0,0,0,0,0,0]] | [[0.126,0.055,0.142,0.071,0.155,0.191,0.274,0.284,0.352]] | [[0,0,0,0,0,0,0,0,0]] | [[0.213,0.098,0.228,0.11,0.255,0.305,0.49,0.548,0.673]] | [[307,307,307,307,243,265.25,204,167,135]] | [[560,560,560,560,560,560,400,320,340]]
11 | 1C2a | [1,2,3,4,5,6,7,8,9] | [0] | [1,1,10,30,1,1,1,1,1] | [0,0,0,0,0,0,0,0,0] | [0,0,0,0,0,0,0,0,0] | [361.989,34.1388,360.5175,33.1578,90.3501,182.1717,273.7971,363.2643,453.6144] | [44] | [1,1,1,1,1,1,1,1,1] | [0] | [0] | [0] | [0] | 11 | 1C2a | [1,2,3,4,5,6,7,8,9] | [[0,0,0,0,0,0,0,0,0]] | [[0.436,0.15,0.391,0.167,0.149,0.252,0.397,0.427,0.52]] | [[0,0,0,0,0,0,0,0,0]] | [[0.515,0.175,0.76,0.255,0.218,0.393,0.563,0.668,0.925]] | [[499,499,245.333,226.667,226.667,226.667,226.667,177.333,171.667]] | [[1080,1080,870,430,430,430,430,370,320]]
11 | 2A2b | [1,2,3,4,5,6,7,8] | [0] | [1,1,10,30,30,1,1,1] | [0,0,0,0,0,0,0,0] | [0,0,0,0,0,0,0,0] | [197.4753,54.6417,196.4943,197.4753,53.955,291.5532,393.381,486.7722] | [35] | [1,1,1,1,1,1,1,1] | [0] | [0] | [0] | [0] | 11 | 2A2b | [1,2,3,4,5,6,7,8] | [[0,0,0,0,0,0,0,0]] | [[0.062,0.036,0.069,0.076,0.042,0.103,0.148,0.157]] | [[0,0,0,0,0,0,0,0]] | [[0.105,0.07,0.115,0.13,0.075,0.175,0.235,0.34]] | [[139.5,139.5,155.5,155.5,155.5,125.5,89.5,83]] | [[290,290,350,350,350,250,270,170]]
11 | 2A2d | [1,2,3,4,5,6,7,8,9,10] | [0] | [1,1,10,1,30,1,1,1,1,1] | [0,0,0,0,0,0,0,0,0,0] | [0,0,0,0,0,0,0,0,0,0] | [121.5459,29.3319,121.5459,30.2148,122.625,29.3319,180.504,272.1294,362.4795,452.5353] | [35] | [1,1,1,1,1,1,1,1,1,1] | [0] | [0] | [0] | [0] | 11 | 2A2d | [1,2,3,4,5,6,7,8,9,10] | [[0,0,0,0,0,0,0,0,0,0]] | [[0.049,0.034,0.047,0.026,0.052,0.029,0.069,0.08,0.112,0.148]] | [[0,0,0,0,0,0,0,0,0,0]] | [[0.115,0.08,0.115,0.07,0.14,0.08,0.195,0.215,0.25,0.265]] | [[154.5,182,124.5,124.5,124.5,124.5,124.5,97,97,97]] | [[390,410,300,300,300,300,300,230,230,230]]
11 | 2B2a | [1,2,3,4,5,6,7,8,9] | [0] | [1,1,10,30,1,1,1,1,60] | [0,0,0,0,0,0,0,0,0] | [0,0,0,0,0,0,0,0,0] | [297.9297,57.6828,296.3601,60.3315,202.6746,297.9297,385.6311,486.7722,485.1045] | [35] | [1,1,1,1,1,1,1,1,1] | [0] | [0] | [0] | [0] | 11 | 2B2a | [1,2,3,4,5,6,7,8,9] | [[0,0,0,0,0,0,0,0,0]] | [[0.203,0.063,0.188,0.119,0.218,0.34,0.326,0.48,0.582]] | [[0,0,0,0,0,0,0,0,0]] | [[0.203,0.063,0.188,0.178,0.298,0.53,0.54,0.758,0.873]] | [[0,0,0,393.75,370.25,370.25,285,285,285]] | [[0,0,0,650,650,650,400,400,400]]
11 | 3A2b | [1,2,3,4,5,6,7] | [0] | [1,1,1,1,1,1,1] | [0,0,0,0,0,0,0] | [0,0,0,0,0,0,0] | [197.5734,57.7809,57.7809,196.8867,291.2589,392.4,491.8734] | [41] | [1,1,1,1,1,1,1] | [0] | [0] | [0] | [0] | 11 | 3A2b | [1,2,3,4,5,6,7] | [[0,0,0,0,0,0,0]] | [[0.073,0.043,0.046,0.078,0.099,0.134,0.169]] | [[0,0,0,0,0,0,0]] | [[0.12,0.078,0.083,0.138,0.18,0.245,0.315]] | [[134.5,134.5,134.5,132,92.5,82,82]] | [[310,310,310,310,140,140,140]]
11 | 3A2d | [1,2,3,4,5,6,7,8] | [0] | [1,1,1,1,1,1,1,1] | [0,0,0,0,0,0,0,0] | [0,0,0,0,0,0,0,0] | [88.6824,30.9015,30.9015,89.6634,186.39,279.1926,375.9192,467.8389] | [41] | [1,1,1,1,1,1,1,1] | [0] | [0] | [0] | [0] | 11 | 3A2d | [1,2,3,4,5,6,7,8] | [[0,0,0,0,0,0,0,0]] | [[0.033,0.026,0.029,0.041,0.073,0.109,0.119,0.148]] | [[0,0,0,0,0,0,0,0]] | [[0.05,0.04,0.045,0.063,0.135,0.188,0.228,0.275]] | [[136,136,136,136,98.5,89.5,81,78]] | [[190,190,190,190,190,190,150,100]]
11 | 3B2b | [1,2,3,4,5,6,7,8] | [0] | [1,1,1,1,1,1,1,1] | [0,0,0,0,0,0,0,0] | [0,0,0,0,0,0,0,0] | [170.0073,189.5292,32.7654,33.6483,168.5358,280.1736,376.8021,470.5857] | [41] | [1,1,1,1,1,1,1,1] | [0] | [0] | [0] | [0] | 11 | 3B2b | [1,2,3,4,5,6,7,8] | [[0,0,0,0,0,0,0,0]] | [[0.112,0.124,0.068,0.078,0.126,0.175,0.209,0.257]] | [[0,0,0,0,0,0,0,0]] | [[0.13,0.158,0.083,0.093,0.148,0.32,0.495,0.59]] | [[455,350,350,350,350,167.5,130,117]] | [[560,560,560,560,560,430,230,230]]
11 | 3B2c | [1,2,3,4,5,6,7,8] | [0] | [1,1,1,1,1,1,1,1] | [0,0,0,0,0,0,0,0] | [0,0,0,0,0,0,0,0] | [99.081,120.8592,22.7592,22.3668,122.1345,200.4183,402.4062,502.9587] | [41] | [1,1,1,1,1,1,1,1] | [0] | [0] | [0] | [0] | 11 | 3B2c | [1,2,3,4,5,6,7,8] | [[0,0,0,0,0,0,0,0]] | [[0.089,0.098,0.05,0.067,0.104,0.146,0.232,0.298]] | [[0,0,0,0,0,0,0,0]] | [[0.138,0.173,0.078,0.105,0.155,0.28,0.44,0.803]] | [[338.5,241.5,241.5,241.5,206.5,153,121.5,107]] | [[600,410,410,410,410,250,250,250]]
11 | 3C2a | [1,2,3,4,5,6,7] | [0] | [1,1,1,1,1,1,1] | [0,0,0,0,0,0,0] | [0,0,0,0,0,0,0] | [478.9242,35.316,35.316,192.6684,380.4318,479.9052,519.5376] | [41] | [1,1,1,1,1,1,1] | [0] | [0] | [0] | [0] | 11 | 3C2a | [1,2,3,4,5,6,7] | [[0,0,0,0,0,0,0]] | [[0.553,0.233,0.236,0.32,0.517,0.561,0.735]] | [[0,0,0,0,0,0,0]] | [[1.24,0.595,0.58,0.683,1.013,1.138,1.388]] | [[174,174,174,174,174,174,174]] | [[320,320,320,320,320,320,320]]
11 | 3C2b | [1,2,3,4,5,6,7] | [0] | [1,1,1,1,1,1,1] | [0,0,0,0,0,0,0] | [0,0,0,0,0,0,0] | [261.7308,24.2307,24.2307,202.2822,261.7308,402.8967,503.6454] | [41] | [1,1,1,1,1,1,1] | [0] | [0] | [0] | [0] | 11 | 3C2b | [1,2,3,4,5,6,7] | [[0,0,0,0,0,0,0]] | [[0.176,0.228,0.25,0.383,0.226,0.464,0.513]] | [[0,0,0,0,0,0,0]] | [[0.303,0.265,0.298,0.458,0.35,0.843,1.15]] | [[243,243,243,475,475,190,158]] | [[490,490,490,1170,1170,490,260]]
11 | 3B2a | [1,2,3,4,5,6] | [0] | [1,1,1,1,1,1] | [0,0,0,0,0,0] | [0,0,0,0,0,0] | [365.4225,61.9011,199.2411,364.7358,398.8746,491.8734] | [41] | [1,1,1,1,1,1] | [0] | [0] | [0] | [0] | 11 | 3B2a | [1,2,3,4,5,6] | [[0,0,0,0,0,0]] | [[0.205,0.104,0.15,0.228,0.248,0.344]] | [[0,0,0,0,0,0]] | [[0.255,0.123,0.188,0.285,0.308,0.53]] | [[750,750,750,750,750,930]] | [[0,0,0,0,0,0]]
11 | 1B1a | [1,2,3,4,5,6,7,8,9] | [0] | [1,1,10,30,1,1,1,1,1] | [5.61,1.58,5.65,5.59,1.58,5.65,8.29,10.92,13.63] | [0.14,0.04,0.14,0.14,0.04,0.14,0.21,0.27,0.34] | [0,0,0,0,0,0,0,0,0] | [45] | [1,1,1,1,1,1,1,1,1] | [0] | [0] | [0] | [0] | 11 | 1B1a | [1,2,3,4,5,6,7,8,9] | [[0,0,0,0,0,0,0,0,0]] | [[0,0,0,0,0,0,0,0,0]] | [[0,0,0,0,0,0,0,0,0]] | [[0,0,0,0,0,0,0,0,0]] | [[0,0,0,0,0,0,0,0,0]] | [[0,0,0,0,0,0,0,0,0]]
11 | 2B1a | [1,2,3,4,5,6,7,8,9,10,11] | [0] | [1,1,1,1,1,10,30,1,1,1,1] | [0.14,1.6,3.17,5.74,1.6,5.74,1.6,5.74,8.47,11.14,13.86] | [0,0.04,0.08,0.14,0.04,0.14,0.04,0.14,0.21,0.28,0.35] | [0,0,0,0,0,0,0,0,0,0,0] | [35] | [1,1,1,1,1,1,1,1,1,1,1] | [0] | [0] | [0] | [0] | 11 | 2B1a | [1,2,3,4,5,6,7,8,9,10,11] | [[0,0,0,0,0,0,0,0,0,0,0]] | [[0,0,0,0,0,0,0,0,0,0,0]] | [[0,0,0,0,0,0,0,0,0,0,0]] | [[0,0,0,0,0,0,0,0,0,0,0]] | [[0,0,0,0,0,0,0,0,0,0,0]] | [[0,0,0,0,0,0,0,0,0,0,0]]
11 | 3B1a | [1,2,3,4,5,6,7] | [0] | [1,1,1,1,1,1,1] | [6.12,1.7,1.7,6.12,8.3,11.09,14] | [0.15,0.04,0.04,0.15,0.21,0.28,0.35] | [0,0,0,0,0,0,0] | [41] | [1,1,1,1,1,1,1] | [0] | [0] | [0] | [0] | 11 | 3B1a | [1,2,3,4,5,6,7] | [[0,0,0,0,0,0,0]] | [[0,0,0,0,0,0,0]] | [[0,0,0,0,0,0,0]] | [[0,0,0,0,0,0,0]] | [[0,0,0,0,0,0,0]] | [[0,0,0,0,0,0,0]]
11 | 1C1a | [1,2,3,4,5,6,7,8,9,10] | [0] | [1,1,1,10,30,1,1,1,1,1] | [9.06,13.69,1.72,13.64,1.72,4.56,9.06,13.55,18.3,22.8] | [0.68,1.03,0.13,1.02,0.13,0.34,0.68,1.02,1.37,1.71] | [0,0,0,0,0,0,0,0,0,0] | [44] | [1,1,1,1,1,1,1,1,1,1] | [0] | [0] | [0] | [0] | 11 | 1C1a | [1,2,3,4,5,6,7,8,9,10] | [[0,0,0,0,0,0,0,0,0,0]] | [[0,0,0,0,0,0,0,0,0,0]] | [[0,0,0,0,0,0,0,0,0,0]] | [[0,0,0,0,0,0,0,0,0,0]] | [[0,0,0,0,0,0,0,0,0,0]] | [[0,0,0,0,0,0,0,0,0,0]]
11 | 3C1a | [1,2,3,4,5,6,7] | [0] | [1,1,1,1,1,1,1] | [11.75,1.78,1.78,7.11,11.71,18.94,23.64] | [0.88,0.13,0.13,0.53,0.88,1.42,1.77] | [0,0,0,0,0,0,0] | [41] | [1,1,1,1,1,1,1] | [0] | [0] | [0] | [0] | 11 | 3C1a | [1,2,3,4,5,6,7] | [[0,0,0,0,0,0,0]] | [[0,0,0,0,0,0,0]] | [[0,0,0,0,0,0,0]] | [[0,0,0,0,0,0,0]] | [[0,0,0,0,0,0,0]] | [[0,0,0,0,0,0,0]]