## Level_1
Die Arbeitslinie "eingebetteter Stähle" bei Erst- und Kurzzeitbelastung - Level 1
Experimental program
Symbol | Value
EPID | 12
DOI | https://doi.org/10.1002/best.198300370
title | Die Arbeitslinie "eingebetteter Stähle" bei Erst- und Kurzzeitbelastung
year | 1977
journal | 0
country | Austria
institution | Universität Innsbruck
laboratory | 0
authors | Gerhard Hartl

## Level_2
Die Arbeitslinie "eingebetteter Stähle" bei Erst- und Kurzzeitbelastung - Level 2
Geometry | [7 empty] | Structural element preparations | [6 empty] | Concrete | [11 empty] | Reinforcing steel - longitudinal direction | [8 empty] | Reinforcing steel - transverse direction |  |  |  | Reinforcing steel - stirrups |  |  |  | Prestressing steel | [13 empty] | Test setup
EPID | ELID | Ltot | Lspan | Lcons | Lmeas | h | b | EPID | ELID | hc | thc | RH | Temp | pd | EPID | ELID | fcm | catfcm | tfcm | fctm | catfctm | tfctm | Ecm | catEcm | tEcm | mix | EPID | ELID | Es | fsr | fy | phi | zs | nbl | clat | EPID | ELID | phit | st | EPID | ELID | phiw | sw | EPID | ELID | type | method | fpk | fp01k | Ep | rel | fpr | npl | phip | Ap | zp | cplat | EPID | ELID | catf | epsin | catcal | selfw | typew | locw
12 | 1.8.1 | 750 | 750 | 500 | 500 | 80 | 80 | 12 | 1.8.1 | [0] | [28] | [0] | [0] | 2 | 12 | 1.8.1 | [26.49] | [2,200x200x200,1] | [28] | [2.26] | [1,150x300,2] | [28] | [0] | [0,0,0] | [0] | [1,0,0,0,0.69,16,0,0,0] | 12 | 1.8.1 | 192435 | 2 | 412 | [8] | [40] | [1] | [36] | 12 | 1.8.1 | [0] | [0] | 12 | 1.8.1 | 0 | 0 | 12 | 1.8.1 | 0 | 0 | 0 | 0 | 0 | 0 | 0 | [0] | [0] | [0] | [0] | [0] | 12 | 1.8.1 | 0 | 1a | 0 | 0 | 0 | 2
12 | 1.8.3 | 750 | 750 | 500 | 500 | 80 | 80 | 12 | 1.8.3 | [0] | [28] | [0] | [0] | 2 | 12 | 1.8.3 | [26.49] | [2,200x200x200,1] | [28] | [2.26] | [1,150x300,2] | [28] | [0] | [0,0,0] | [0] | [1,0,0,0,0.69,16,0,0,0] | 12 | 1.8.3 | 192435 | 2 | 412 | [8] | [40] | [1] | [36] | 12 | 1.8.3 | [0] | [0] | 12 | 1.8.3 | 0 | 0 | 12 | 1.8.3 | 0 | 0 | 0 | 0 | 0 | 0 | 0 | [0] | [0] | [0] | [0] | [0] | 12 | 1.8.3 | 0 | 1a | 0 | 0 | 0 | 2
12 | 1.8.6 | 750 | 750 | 500 | 500 | 80 | 80 | 12 | 1.8.6 | [0] | [28] | [0] | [0] | 2 | 12 | 1.8.6 | [26.49] | [2,200x200x200,1] | [28] | [2.26] | [1,150x300,2] | [28] | [0] | [0,0,0] | [0] | [1,0,0,0,0.69,16,0,0,0] | 12 | 1.8.6 | 184394 | 2 | 412 | [8] | [40] | [1] | [36] | 12 | 1.8.6 | [0] | [0] | 12 | 1.8.6 | 0 | 0 | 12 | 1.8.6 | 0 | 0 | 0 | 0 | 0 | 0 | 0 | [0] | [0] | [0] | [0] | [0] | 12 | 1.8.6 | 0 | 1a | 0 | 0 | 0 | 2
12 | 1.12.2 | 750 | 750 | 500 | 500 | 80 | 80 | 12 | 1.12.2 | [0] | [28] | [0] | [0] | 2 | 12 | 1.12.2 | [26.49] | [2,200x200x200,1] | [28] | [2.26] | [1,150x300,2] | [28] | [0] | [0,0,0] | [0] | [1,0,0,0,0.69,16,0,0,0] | 12 | 1.12.2 | 196273 | 2 | 412 | [12] | [40] | [1] | [34] | 12 | 1.12.2 | [0] | [0] | 12 | 1.12.2 | 0 | 0 | 12 | 1.12.2 | 0 | 0 | 0 | 0 | 0 | 0 | 0 | [0] | [0] | [0] | [0] | [0] | 12 | 1.12.2 | 0 | 1a | 0 | 0 | 0 | 2
12 | 1.12.5 | 750 | 750 | 500 | 500 | 80 | 80 | 12 | 1.12.5 | [0] | [28] | [0] | [0] | 2 | 12 | 1.12.5 | [26.49] | [2,200x200x200,1] | [28] | [2.26] | [1,150x300,2] | [28] | [0] | [0,0,0] | [0] | [1,0,0,0,0.69,16,0,0,0] | 12 | 1.12.5 | 196029 | 2 | 412 | [12] | [40] | [1] | [34] | 12 | 1.12.5 | [0] | [0] | 12 | 1.12.5 | 0 | 0 | 12 | 1.12.5 | 0 | 0 | 0 | 0 | 0 | 0 | 0 | [0] | [0] | [0] | [0] | [0] | 12 | 1.12.5 | 0 | 1a | 0 | 0 | 0 | 2
12 | 1.12.6 | 750 | 750 | 500 | 500 | 80 | 80 | 12 | 1.12.6 | [0] | [28] | [0] | [0] | 2 | 12 | 1.12.6 | [26.49] | [2,200x200x200,1] | [28] | [2.26] | [1,150x300,2] | [28] | [0] | [0,0,0] | [0] | [1,0,0,0,0.69,16,0,0,0] | 12 | 1.12.6 | 184879 | 2 | 412 | [12] | [40] | [1] | [34] | 12 | 1.12.6 | [0] | [0] | 12 | 1.12.6 | 0 | 0 | 12 | 1.12.6 | 0 | 0 | 0 | 0 | 0 | 0 | 0 | [0] | [0] | [0] | [0] | [0] | 12 | 1.12.6 | 0 | 1a | 0 | 0 | 0 | 2
12 | 1.18.2 | 750 | 750 | 500 | 500 | 80 | 80 | 12 | 1.18.2 | [0] | [28] | [0] | [0] | 2 | 12 | 1.18.2 | [26.49] | [2,200x200x200,1] | [28] | [2.26] | [1,150x300,2] | [28] | [0] | [0,0,0] | [0] | [1,0,0,0,0.69,16,0,0,0] | 12 | 1.18.2 | 198975 | 2 | 412 | [18] | [40] | [1] | [31] | 12 | 1.18.2 | [0] | [0] | 12 | 1.18.2 | 0 | 0 | 12 | 1.18.2 | 0 | 0 | 0 | 0 | 0 | 0 | 0 | [0] | [0] | [0] | [0] | [0] | 12 | 1.18.2 | 0 | 1a | 0 | 0 | 0 | 2
12 | 1.18.3 | 750 | 750 | 500 | 500 | 80 | 80 | 12 | 1.18.3 | [0] | [28] | [0] | [0] | 2 | 12 | 1.18.3 | [26.49] | [2,200x200x200,1] | [28] | [2.26] | [1,150x300,2] | [28] | [0] | [0,0,0] | [0] | [1,0,0,0,0.69,16,0,0,0] | 12 | 1.18.3 | 198886 | 2 | 412 | [18] | [40] | [1] | [31] | 12 | 1.18.3 | [0] | [0] | 12 | 1.18.3 | 0 | 0 | 12 | 1.18.3 | 0 | 0 | 0 | 0 | 0 | 0 | 0 | [0] | [0] | [0] | [0] | [0] | 12 | 1.18.3 | 0 | 1a | 0 | 0 | 0 | 2
12 | 1.18.5 | 750 | 750 | 500 | 500 | 80 | 80 | 12 | 1.18.5 | [0] | [28] | [0] | [0] | 2 | 12 | 1.18.5 | [26.49] | [2,200x200x200,1] | [28] | [2.26] | [1,150x300,2] | [28] | [0] | [0,0,0] | [0] | [1,0,0,0,0.69,16,0,0,0] | 12 | 1.18.5 | 199171 | 2 | 412 | [18] | [40] | [1] | [31] | 12 | 1.18.5 | [0] | [0] | 12 | 1.18.5 | 0 | 0 | 12 | 1.18.5 | 0 | 0 | 0 | 0 | 0 | 0 | 0 | [0] | [0] | [0] | [0] | [0] | 12 | 1.18.5 | 0 | 1a | 0 | 0 | 0 | 2
12 | 1.24.2 | 750 | 750 | 500 | 500 | 80 | 80 | 12 | 1.24.2 | [0] | [28] | [0] | [0] | 2 | 12 | 1.24.2 | [26.49] | [2,200x200x200,1] | [28] | [2.26] | [1,150x300,2] | [28] | [0] | [0,0,0] | [0] | [1,0,0,0,0.69,16,0,0,0] | 12 | 1.24.2 | 196724 | 2 | 412 | [24] | [40] | [1] | [28] | 12 | 1.24.2 | [0] | [0] | 12 | 1.24.2 | 0 | 0 | 12 | 1.24.2 | 0 | 0 | 0 | 0 | 0 | 0 | 0 | [0] | [0] | [0] | [0] | [0] | 12 | 1.24.2 | 0 | 1a | 0 | 0 | 0 | 2
12 | 1.24.5 | 750 | 750 | 500 | 500 | 80 | 80 | 12 | 1.24.5 | [0] | [28] | [0] | [0] | 2 | 12 | 1.24.5 | [26.49] | [2,200x200x200,1] | [28] | [2.26] | [1,150x300,2] | [28] | [0] | [0,0,0] | [0] | [1,0,0,0,0.69,16,0,0,0] | 12 | 1.24.5 | 198758 | 2 | 412 | [24] | [40] | [1] | [28] | 12 | 1.24.5 | [0] | [0] | 12 | 1.24.5 | 0 | 0 | 12 | 1.24.5 | 0 | 0 | 0 | 0 | 0 | 0 | 0 | [0] | [0] | [0] | [0] | [0] | 12 | 1.24.5 | 0 | 1a | 0 | 0 | 0 | 2
12 | 1.24.6 | 750 | 750 | 500 | 500 | 80 | 80 | 12 | 1.24.6 | [0] | [28] | [0] | [0] | 2 | 12 | 1.24.6 | [26.49] | [2,200x200x200,1] | [28] | [2.26] | [1,150x300,2] | [28] | [0] | [0,0,0] | [0] | [1,0,0,0,0.69,16,0,0,0] | 12 | 1.24.6 | 198627 | 2 | 412 | [24] | [40] | [1] | [28] | 12 | 1.24.6 | [0] | [0] | 12 | 1.24.6 | 0 | 0 | 12 | 1.24.6 | 0 | 0 | 0 | 0 | 0 | 0 | 0 | [0] | [0] | [0] | [0] | [0] | 12 | 1.24.6 | 0 | 1a | 0 | 0 | 0 | 2
12 | 2.12.1 | 750 | 750 | 500 | 500 | 80 | 80 | 12 | 2.12.1 | [0] | [7] | [0] | [0] | 2 | 12 | 2.12.1 | [38.36] | [2,200x200x200,1] | [7] | [2.83] | [1,150x300,2] | [7] | [0] | [0,0,0] | [0] | [1,0,0,0,0.69,16,0,0,0] | 12 | 2.12.1 | 183735 | 2 | 412 | [12] | [40] | [1] | [34] | 12 | 2.12.1 | [0] | [0] | 12 | 2.12.1 | 0 | 0 | 12 | 2.12.1 | 0 | 0 | 0 | 0 | 0 | 0 | 0 | [0] | [0] | [0] | [0] | [0] | 12 | 2.12.1 | 0 | 1a | 0 | 0 | 0 | 2
12 | 2.12.2 | 750 | 750 | 500 | 500 | 80 | 80 | 12 | 2.12.2 | [0] | [7] | [0] | [0] | 2 | 12 | 2.12.2 | [38.36] | [2,200x200x200,1] | [7] | [2.83] | [1,150x300,2] | [7] | [0] | [0,0,0] | [0] | [1,0,0,0,0.69,16,0,0,0] | 12 | 2.12.2 | 190585 | 2 | 412 | [12] | [40] | [1] | [34] | 12 | 2.12.2 | [0] | [0] | 12 | 2.12.2 | 0 | 0 | 12 | 2.12.2 | 0 | 0 | 0 | 0 | 0 | 0 | 0 | [0] | [0] | [0] | [0] | [0] | 12 | 2.12.2 | 0 | 1a | 0 | 0 | 0 | 2
12 | 2.12.5 | 750 | 750 | 500 | 500 | 80 | 80 | 12 | 2.12.5 | [0] | [7] | [0] | [0] | 2 | 12 | 2.12.5 | [38.36] | [2,200x200x200,1] | [7] | [2.83] | [1,150x300,2] | [7] | [0] | [0,0,0] | [0] | [1,0,0,0,0.69,16,0,0,0] | 12 | 2.12.5 | 179836 | 2 | 412 | [12] | [40] | [1] | [34] | 12 | 2.12.5 | [0] | [0] | 12 | 2.12.5 | 0 | 0 | 12 | 2.12.5 | 0 | 0 | 0 | 0 | 0 | 0 | 0 | [0] | [0] | [0] | [0] | [0] | 12 | 2.12.5 | 0 | 1a | 0 | 0 | 0 | 2
12 | 2.18.2 | 750 | 750 | 500 | 500 | 80 | 80 | 12 | 2.18.2 | [0] | [7] | [0] | [0] | 2 | 12 | 2.18.2 | [38.36] | [2,200x200x200,1] | [7] | [2.83] | [1,150x300,2] | [7] | [0] | [0,0,0] | [0] | [1,0,0,0,0.69,16,0,0,0] | 12 | 2.18.2 | 191804 | 2 | 412 | [18] | [40] | [1] | [31] | 12 | 2.18.2 | [0] | [0] | 12 | 2.18.2 | 0 | 0 | 12 | 2.18.2 | 0 | 0 | 0 | 0 | 0 | 0 | 0 | [0] | [0] | [0] | [0] | [0] | 12 | 2.18.2 | 0 | 1a | 0 | 0 | 0 | 2
12 | 2.18.5 | 750 | 750 | 500 | 500 | 80 | 80 | 12 | 2.18.5 | [0] | [7] | [0] | [0] | 2 | 12 | 2.18.5 | [38.36] | [2,200x200x200,1] | [7] | [2.83] | [1,150x300,2] | [7] | [0] | [0,0,0] | [0] | [1,0,0,0,0.69,16,0,0,0] | 12 | 2.18.5 | 195118 | 2 | 412 | [18] | [40] | [1] | [31] | 12 | 2.18.5 | [0] | [0] | 12 | 2.18.5 | 0 | 0 | 12 | 2.18.5 | 0 | 0 | 0 | 0 | 0 | 0 | 0 | [0] | [0] | [0] | [0] | [0] | 12 | 2.18.5 | 0 | 1a | 0 | 0 | 0 | 2
12 | 2.24.2 | 750 | 750 | 500 | 500 | 80 | 80 | 12 | 2.24.2 | [0] | [7] | [0] | [0] | 2 | 12 | 2.24.2 | [38.36] | [2,200x200x200,1] | [7] | [2.83] | [1,150x300,2] | [7] | [0] | [0,0,0] | [0] | [1,0,0,0,0.69,16,0,0,0] | 12 | 2.24.2 | 197714 | 2 | 412 | [24] | [40] | [1] | [28] | 12 | 2.24.2 | [0] | [0] | 12 | 2.24.2 | 0 | 0 | 12 | 2.24.2 | 0 | 0 | 0 | 0 | 0 | 0 | 0 | [0] | [0] | [0] | [0] | [0] | 12 | 2.24.2 | 0 | 1a | 0 | 0 | 0 | 2
12 | 2.24.3 | 750 | 750 | 500 | 500 | 80 | 80 | 12 | 2.24.3 | [0] | [7] | [0] | [0] | 2 | 12 | 2.24.3 | [38.36] | [2,200x200x200,1] | [7] | [2.83] | [1,150x300,2] | [7] | [0] | [0,0,0] | [0] | [1,0,0,0,0.69,16,0,0,0] | 12 | 2.24.3 | 193836 | 2 | 412 | [24] | [40] | [1] | [28] | 12 | 2.24.3 | [0] | [0] | 12 | 2.24.3 | 0 | 0 | 12 | 2.24.3 | 0 | 0 | 0 | 0 | 0 | 0 | 0 | [0] | [0] | [0] | [0] | [0] | 12 | 2.24.3 | 0 | 1a | 0 | 0 | 0 | 2
12 | 2.24.6 | 750 | 750 | 500 | 500 | 80 | 80 | 12 | 2.24.6 | [0] | [7] | [0] | [0] | 2 | 12 | 2.24.6 | [38.36] | [2,200x200x200,1] | [7] | [2.83] | [1,150x300,2] | [7] | [0] | [0,0,0] | [0] | [1,0,0,0,0.69,16,0,0,0] | 12 | 2.24.6 | 198603 | 2 | 412 | [24] | [40] | [1] | [28] | 12 | 2.24.6 | [0] | [0] | 12 | 2.24.6 | 0 | 0 | 12 | 2.24.6 | 0 | 0 | 0 | 0 | 0 | 0 | 0 | [0] | [0] | [0] | [0] | [0] | 12 | 2.24.6 | 0 | 1a | 0 | 0 | 0 | 2
12 | 3.18.3 | 750 | 750 | 500 | 500 | 80 | 80 | 12 | 3.18.3 | [0] | [28] | [0] | [0] | 2 | 12 | 3.18.3 | [48.36] | [2,200x200x200,1] | [28] | [3.14] | [1,150x300,2] | [28] | [0] | [0,0,0] | [0] | [1,0,0,0,0.69,16,0,0,0] | 12 | 3.18.3 | 191766 | 2 | 412 | [18] | [40] | [1] | [31] | 12 | 3.18.3 | [0] | [0] | 12 | 3.18.3 | 0 | 0 | 12 | 3.18.3 | 0 | 0 | 0 | 0 | 0 | 0 | 0 | [0] | [0] | [0] | [0] | [0] | 12 | 3.18.3 | 0 | 1a | 0 | 0 | 0 | 2
12 | 3.18.4 | 750 | 750 | 500 | 500 | 80 | 80 | 12 | 3.18.4 | [0] | [28] | [0] | [0] | 2 | 12 | 3.18.4 | [48.36] | [2,200x200x200,1] | [28] | [3.14] | [1,150x300,2] | [28] | [0] | [0,0,0] | [0] | [1,0,0,0,0.69,16,0,0,0] | 12 | 3.18.4 | 193384 | 2 | 412 | [18] | [40] | [1] | [31] | 12 | 3.18.4 | [0] | [0] | 12 | 3.18.4 | 0 | 0 | 12 | 3.18.4 | 0 | 0 | 0 | 0 | 0 | 0 | 0 | [0] | [0] | [0] | [0] | [0] | 12 | 3.18.4 | 0 | 1a | 0 | 0 | 0 | 2
12 | 3.18.6 | 750 | 750 | 500 | 500 | 80 | 80 | 12 | 3.18.6 | [0] | [28] | [0] | [0] | 2 | 12 | 3.18.6 | [48.36] | [2,200x200x200,1] | [28] | [3.14] | [1,150x300,2] | [28] | [0] | [0,0,0] | [0] | [1,0,0,0,0.69,16,0,0,0] | 12 | 3.18.6 | 197890 | 2 | 412 | [18] | [40] | [1] | [31] | 12 | 3.18.6 | [0] | [0] | 12 | 3.18.6 | 0 | 0 | 12 | 3.18.6 | 0 | 0 | 0 | 0 | 0 | 0 | 0 | [0] | [0] | [0] | [0] | [0] | 12 | 3.18.6 | 0 | 1a | 0 | 0 | 0 | 2
12 | 2.18.3 | 750 | 750 | 500 | 500 | 80 | 80 | 12 | 2.18.3 | [0] | [7] | [0] | [0] | 2 | 12 | 2.18.3 | [38.36] | [2,200x200x200,1] | [28] | [2.83] | [1,150x300,2] | [7] | [0] | [0,0,0] | [0] | [1,0,0,0,0.69,16,0,0,0] | 12 | 2.18.3 | 0 | 2 | 412 | [18] | [40] | [1] | [31] | 12 | 2.18.3 | [0] | [0] | 12 | 2.18.3 | 0 | 0 | 12 | 2.18.3 | 0 | 0 | 0 | 0 | 0 | 0 | 0 | [0] | [0] | [0] | [0] | [0] | 12 | 2.18.3 | 0 | 1a | 0 | 0 | 0 | 2
12 | 3.24.1 | 750 | 750 | 500 | 500 | 80 | 80 | 12 | 3.24.1 | [0] | [28] | [0] | [0] | 2 | 12 | 3.24.1 | [48.36] | [2,200x200x200,1] | [28] | [3.14] | [1,150x300,2] | [28] | [0] | [0,0,0] | [0] | [1,0,0,0,0.69,16,0,0,0] | 12 | 3.24.1 | 0 | 2 | 412 | [24] | [40] | [1] | [28] | 12 | 3.24.1 | [0] | [0] | 12 | 3.24.1 | 0 | 0 | 12 | 3.24.1 | 0 | 0 | 0 | 0 | 0 | 0 | 0 | [0] | [0] | [0] | [0] | [0] | 12 | 3.24.1 | 0 | 1a | 0 | 0 | 0 | 2
12 | 3.24.3 | 750 | 750 | 500 | 500 | 80 | 80 | 12 | 3.24.3 | [0] | [28] | [0] | [0] | 2 | 12 | 3.24.3 | [48.36] | [2,200x200x200,1] | [28] | [3.14] | [1,150x300,2] | [28] | [0] | [0,0,0] | [0] | [1,0,0,0,0.69,16,0,0,0] | 12 | 3.24.3 | 195054 | 2 | 412 | [24] | [40] | [1] | [28] | 12 | 3.24.3 | [0] | [0] | 12 | 3.24.3 | 0 | 0 | 12 | 3.24.3 | 0 | 0 | 0 | 0 | 0 | 0 | 0 | [0] | [0] | [0] | [0] | [0] | 12 | 3.24.3 | 0 | 1a | 0 | 0 | 0 | 2
12 | 3.24.4 | 750 | 750 | 500 | 500 | 80 | 80 | 12 | 3.24.4 | [0] | [28] | [0] | [0] | 2 | 12 | 3.24.4 | [48.36] | [2,200x200x200,1] | [28] | [3.14] | [1,150x300,2] | [28] | [0] | [0,0,0] | [0] | [1,0,0,0,0.69,16,0,0,0] | 12 | 3.24.4 | 199394 | 2 | 412 | [24] | [40] | [1] | [28] | 12 | 3.24.4 | [0] | [0] | 12 | 3.24.4 | 0 | 0 | 12 | 3.24.4 | 0 | 0 | 0 | 0 | 0 | 0 | 0 | [0] | [0] | [0] | [0] | [0] | 12 | 3.24.4 | 0 | 1a | 0 | 0 | 0 | 2

## Level_3
Die Arbeitslinie "eingebetteter Stähle" bei Erst- und Kurzzeitbelastung - Level 3
Loads | [13 empty] | Datapoints
EPID | ELID | LOADID | epsc | Nrep | N | M | sigs | t0 | t | PL | catp | t0p | tp | EPID | ELID | LOADID | ncr | wm | wk | wmax | sm | smax
12 | 1.8.1 | [1] | [0] | [1] | [0] | [0] | [412.02] | [28] | [1] | [0] | [0] | [0] | [0] | 12 | 1.8.1 | [1] | [3] | [0.254] | [0] | [0.286] | [0] | [0]
12 | 1.8.3 | [1] | [0] | [1] | [0] | [0] | [412.02] | [28] | [1] | [0] | [0] | [0] | [0] | 12 | 1.8.3 | [1] | [2] | [0.322] | [0] | [0.324] | [280] | [280]
12 | 1.8.6 | [1] | [0] | [1] | [0] | [0] | [412.02] | [28] | [1] | [0] | [0] | [0] | [0] | 12 | 1.8.6 | [1] | [3] | [0.231] | [0] | [0.27] | [0] | [0]
12 | 1.12.2 | [1,2] | [0] | [1,1] | [0,0] | [0,0] | [294.3,412.02] | [28] | [1,1] | [0] | [0] | [0] | [0] | 12 | 1.12.2 | [1,2] | [5,5] | [0.161,0.233] | [0,0] | [0.215,0.308] | [153.3,153.3] | [205,205]
12 | 1.12.5 | [1,2] | [0] | [1,1] | [0,0] | [0,0] | [294.3,412.02] | [28] | [1,1] | [0] | [0] | [0] | [0] | 12 | 1.12.5 | [1,2] | [4,4] | [0.176,0.253] | [0,0] | [0.217,0.31] | [182.5,182.5] | [235,235]
12 | 1.12.6 | [1,2] | [0] | [1,1] | [0,0] | [0,0] | [294.3,412.02] | [28] | [1,1] | [0] | [0] | [0] | [0] | 12 | 1.12.6 | [1,2] | [5,5] | [0.15,0.22] | [0,0] | [0.17,0.252] | [133.3,133.3] | [150,150]
12 | 1.18.2 | [1,2] | [0] | [1,1] | [0,0] | [0,0] | [294.3,412.02] | [28] | [1,1] | [0] | [0] | [0] | [0] | 12 | 1.18.2 | [1,2] | [5,5] | [0.156,0.229] | [0,0] | [0.189,0.284] | [125,125] | [175,175]
12 | 1.18.3 | [1,2] | [0] | [1,1] | [0,0] | [0,0] | [294.3,412.02] | [28] | [1,1] | [0] | [0] | [0] | [0] | 12 | 1.18.3 | [1,2] | [4,4] | [0.187,0.28] | [0,0] | [0.2,0.3] | [166.7,166.7] | [200,200]
12 | 1.18.5 | [1,2] | [0] | [1,1] | [0,0] | [0,0] | [294.3,412.02] | [28] | [1,1] | [0] | [0] | [0] | [0] | 12 | 1.18.5 | [1,2] | [4,4] | [0.181,0.27] | [0,0] | [0.193,0.29] | [166.7,166.7] | [205,205]
12 | 1.24.2 | [1,2] | [0] | [1,1] | [0,0] | [0,0] | [294.3,412.02] | [28] | [1,1] | [0] | [0] | [0] | [0] | 12 | 1.24.2 | [1,2] | [6,6] | [0.122,0.183] | [0,0] | [0.135,0.205] | [100,100] | [130,130]
12 | 1.24.5 | [1,2] | [0] | [1,1] | [0,0] | [0,0] | [294.3,412.02] | [28] | [1,1] | [0] | [0] | [0] | [0] | 12 | 1.24.5 | [1,2] | [5,5] | [0.16,0.236] | [0,0] | [0.185,0.265] | [125,125] | [140,140]
12 | 1.24.6 | [1,2] | [0] | [1,1] | [0,0] | [0,0] | [294.3,412.02] | [28] | [1,1] | [0] | [0] | [0] | [0] | 12 | 1.24.6 | [1,2] | [5,5] | [0.164,0.238] | [0,0] | [0.176,0.251] | [115,115] | [125,125]
12 | 2.12.1 | [1,2] | [0] | [1,1] | [0,0] | [0,0] | [294.3,412.02] | [7] | [1,1] | [0] | [0] | [0] | [0] | 12 | 2.12.1 | [1,2] | [4,4] | [0.171,0.247] | [0,0] | [0.18,0.261] | [157.5,157.5] | [165,165]
12 | 2.12.2 | [1,2] | [0] | [1,1] | [0,0] | [0,0] | [294.3,412.02] | [7] | [1,1] | [0] | [0] | [0] | [0] | 12 | 2.12.2 | [1,2] | [3,3] | [0.182,0.261] | [0,0] | [0.197,0.278] | [175,175] | [215,215]
12 | 2.12.5 | [1,2] | [0] | [1,1] | [0,0] | [0,0] | [294.3,412.02] | [7] | [1,1] | [0] | [0] | [0] | [0] | 12 | 2.12.5 | [1,2] | [4,4] | [0.176,0.247] | [0,0] | [0.235,0.325] | [172.5,172.5] | [225,225]
12 | 2.18.2 | [1,2] | [0] | [1,1] | [0,0] | [0,0] | [294.3,412.02] | [7] | [1,1] | [0] | [0] | [0] | [0] | 12 | 2.18.2 | [1,2] | [4,4] | [0.18,0.265] | [0,0] | [0.195,0.285] | [0,0] | [0,0]
12 | 2.18.5 | [1,2] | [0] | [1,1] | [0,0] | [0,0] | [294.3,412.02] | [7] | [1,1] | [0] | [0] | [0] | [0] | 12 | 2.18.5 | [1,2] | [4,4] | [0.178,0.263] | [0,0] | [0.198,0.299] | [162.5,162.5] | [170,170]
12 | 2.24.2 | [1,2] | [0] | [1,1] | [0,0] | [0,0] | [294.3,412.02] | [7] | [1,1] | [0] | [0] | [0] | [0] | 12 | 2.24.2 | [1,2] | [4,4] | [0.183,0.273] | [0,0] | [0.225,0.337] | [148.3,148.3] | [185,185]
12 | 2.24.3 | [1,2] | [0] | [1,1] | [0,0] | [0,0] | [294.3,412.02] | [7] | [1,1] | [0] | [0] | [0] | [0] | 12 | 2.24.3 | [1,2] | [4,4] | [0.191,0.282] | [0,0] | [0.233,0.339] | [187.5,187.5] | [205,205]
12 | 2.24.6 | [1,2] | [0] | [1,1] | [0,0] | [0,0] | [294.3,412.02] | [7] | [1,1] | [0] | [0] | [0] | [0] | 12 | 2.24.6 | [1,2] | [3,3] | [0.219,0.318] | [0,0] | [0.243,0.348] | [215,215] | [245,245]
12 | 3.18.3 | [1,2] | [0] | [1,1] | [0,0] | [0,0] | [294.3,412.02] | [28] | [1,1] | [0] | [0] | [0] | [0] | 12 | 3.18.3 | [1,2] | [5,5] | [0.147,0.215] | [0,0] | [0.171,0.25] | [150,150] | [160,160]
12 | 3.18.4 | [1,2] | [0] | [1,1] | [0,0] | [0,0] | [294.3,412.02] | [28] | [1,1] | [0] | [0] | [0] | [0] | 12 | 3.18.4 | [1,2] | [4,4] | [0.177,0.262] | [0,0] | [0.21,0.31] | [166.7,166.7] | [180,180]
12 | 3.18.6 | [1,2] | [0] | [1,1] | [0,0] | [0,0] | [294.3,412.02] | [28] | [1,1] | [0] | [0] | [0] | [0] | 12 | 3.18.6 | [1,2] | [3,3] | [0.211,0.31] | [0,0] | [0.258,0.375] | [210,210] | [225,225]
12 | 2.18.3 | [1,2] | [0] | [1,1] | [0,0] | [0,0] | [294.3,412.02] | [7] | [1,1] | [0] | [0] | [0] | [0] | 12 | 2.18.3 | [1,2] | [5,5] | [0.143,0.212] | [0,0] | [0.160,0.237] | [121.7,121.7] | [125,125]
12 | 3.24.1 | [1,2] | [0] | [1,1] | [0,0] | [0,0] | [294.3,412.02] | [28] | [1,1] | [0] | [0] | [0] | [0] | 12 | 3.24.1 | [1,2] | [4,4] | [0.171,0.256] | [0,0] | [0.197,0.299] | [143.3,143.3] | [175,175]
12 | 3.24.3 | [1,2] | [0] | [1,1] | [0,0] | [0,0] | [294.3,412.02] | [28] | [1,1] | [0] | [0] | [0] | [0] | 12 | 3.24.3 | [1,2] | [5,5] | [0.146,0.221] | [0,0] | [0.166,0.275] | [125,125] | [160,160]
12 | 3.24.4 | [1,2] | [0] | [1,1] | [0,0] | [0,0] | [294.3,412.02] | [28] | [1,1] | [0] | [0] | [0] | [0] | 12 | 3.24.4 | [1,2] | [5,5] | [0.147,0.218] | [0,0] | [0.185,0.218] | [103.3,103.3] | [115,115]