## Level_1
Armature Minimale Pour Le Contrôle de la Fissuration des Structures en Béton - Level 1
Experimental program
Symbol | Value
EPID | 18
DOI | https://doi.org/10.5075/epfl-thesis-666
title | Armature Minimale Pour Le Contrôle de la Fissuration des Structures en Béton
year | 1987
journal | 0
country | Switzerland
institution | École Polytechnique Fédérale de Lausanne
laboratory | CEBAP
authors | Jean-Paul Jaccoud

## Level_2
Armature Minimale Pour Le Contrôle de la Fissuration des Structures en Béton - Level 2
Geometry | [7 empty] | Structural element preparations | [6 empty] | Concrete | [11 empty] | Reinforcing steel - longitudinal direction | [8 empty] | Reinforcing steel - transverse direction |  |  |  | Reinforcing steel - stirrups |  |  |  | Prestressing steel | [13 empty] | Test setup
EPID | ELID | Ltot | Lspan | Lcons | Lmeas | h | b | EPID | ELID | hc | thc | RH | Temp | pd | EPID | ELID | fcm | catfcm | tfcm | fctm | catfctm | tfctm | Ecm | catEcm | tEcm | mix | EPID | ELID | Es | fsr | fy | phi | zs | nbl | clat | EPID | ELID | phit | st | EPID | ELID | phiw | sw | EPID | ELID | type | method | fpk | fp01k | Ep | rel | fpr | npl | phip | Ap | zp | cplat | EPID | ELID | catf | epsin | catcal | selfw | typew | locw
18 | B11 | 2500 | 2500 | 1000 | 1000 | 150 | 450 | 18 | B11 | [2,6] | [7,28] | [0,65] | [0,20] | 2 | 18 | B11 | [32.9] | [1,150x300,0] | [36] | [2.43] | [1,150x300,1] | [36] | [0] | [0,0,0] | [0] | [1,0,0,0,0.6,30,0,0,0] | 18 | B11 | 0 | 2 | 617 | [8,8] | [30,120] | [3,3] | [61,61] | 18 | B11 | [0] | [0] | 18 | B11 | 8 | 300 | 18 | B11 | 0 | 0 | 0 | 0 | 0 | 0 | 0 | [0] | [0] | [0] | [0] | [0] | 18 | B11 | 2 | 1a | 0 | 0 | 0 | 2
18 | B13 | 2500 | 2500 | 1000 | 1000 | 150 | 450 | 18 | B13 | [2,6] | [7,27] | [0,65] | [0,20] | 2 | 18 | B13 | [32.9] | [1,150x300,0] | [36] | [2.43] | [1,150x300,1] | [36] | [0] | [0,0,0] | [0] | [1,0,0,0,0.6,30,0,0,0] | 18 | B13 | 0 | 2 | 564 | [10,10] | [31,119] | [3,3] | [30,30] | 18 | B13 | [0] | [0] | 18 | B13 | 8 | 300 | 18 | B13 | 0 | 0 | 0 | 0 | 0 | 0 | 0 | [0] | [0] | [0] | [0] | [0] | 18 | B13 | 2 | 1a | 0 | 0 | 0 | 2
18 | B14 | 2500 | 2500 | 1000 | 1000 | 150 | 450 | 18 | B14 | [2,6] | [7,26] | [0,65] | [0,20] | 2 | 18 | B14 | [32.9] | [1,150x300,0] | [36] | [2.43] | [1,150x300,1] | [36] | [0] | [0,0,0] | [0] | [1,0,0,0,0.6,30,0,0,0] | 18 | B14 | 0 | 2 | 564 | [10,10] | [31,119] | [4,4] | [40,40] | 18 | B14 | [0] | [0] | 18 | B14 | 8 | 300 | 18 | B14 | 0 | 0 | 0 | 0 | 0 | 0 | 0 | [0] | [0] | [0] | [0] | [0] | 18 | B14 | 2 | 1a | 0 | 0 | 0 | 2
18 | B17 | 2500 | 2500 | 1000 | 1000 | 150 | 450 | 18 | B17 | [2,6] | [7,31] | [0,65] | [0,20] | 2 | 18 | B17 | [32.9] | [1,150x300,0] | [36] | [2.43] | [1,150x300,1] | [36] | [0] | [0,0,0] | [0] | [1,0,0,0,0.6,30,0,0,0] | 18 | B17 | 0 | 2 | 685.3 | [10,10] | [31,119] | [2,2] | [110,110] | 18 | B17 | [0] | [0] | 18 | B17 | 8 | 300 | 18 | B17 | 0 | 0 | 0 | 0 | 0 | 0 | 0 | [0] | [0] | [0] | [0] | [0] | 18 | B17 | 2 | 1a | 0 | 0 | 0 | 2
18 | B21 | 2500 | 2500 | 1400 | 1400 | 150 | 450 | 18 | B21 | [2,6] | [7,27] | [0,65] | [0,20] | 2 | 18 | B21 | [43.5] | [1,150x300,0] | [36] | [2.71] | [1,150x300,1] | [36] | [0] | [0,0,0] | [0] | [1,0,0,0,0.55,30,0,0,0] | 18 | B21 | 0 | 2 | 617 | [8,8] | [30,120] | [3,3] | [61,61] | 18 | B21 | [0] | [0] | 18 | B21 | 8 | 300 | 18 | B21 | 0 | 0 | 0 | 0 | 0 | 0 | 0 | [0] | [0] | [0] | [0] | [0] | 18 | B21 | 2 | 1a | 0 | 0 | 0 | 2
18 | B22 | 2500 | 2500 | 1400 | 1400 | 150 | 450 | 18 | B22 | [2,6] | [7,27] | [0,65] | [0,20] | 2 | 18 | B22 | [43.5] | [1,150x300,0] | [36] | [2.71] | [1,150x300,1] | [36] | [0] | [0,0,0] | [0] | [1,0,0,0,0.55,30,0,0,0] | 18 | B22 | 0 | 2 | 617 | [8,8] | [30,120] | [4,4] | [41,41] | 18 | B22 | [0] | [0] | 18 | B22 | 8 | 300 | 18 | B22 | 0 | 0 | 0 | 0 | 0 | 0 | 0 | [0] | [0] | [0] | [0] | [0] | 18 | B22 | 2 | 1a | 0 | 0 | 0 | 2
18 | B23 | 2500 | 2500 | 1400 | 1400 | 150 | 450 | 18 | B23 | [2,6] | [7,28] | [0,65] | [0,20] | 2 | 18 | B23 | [43.5] | [1,150x300,0] | [36] | [2.71] | [1,150x300,1] | [36] | [0] | [0,0,0] | [0] | [1,0,0,0,0.55,30,0,0,0] | 18 | B23 | 0 | 2 | 564 | [10,10] | [31,119] | [3,3] | [60,60] | 18 | B23 | [0] | [0] | 18 | B23 | 8 | 300 | 18 | B23 | 0 | 0 | 0 | 0 | 0 | 0 | 0 | [0] | [0] | [0] | [0] | [0] | 18 | B23 | 2 | 1a | 0 | 0 | 0 | 2
18 | B24 | 2500 | 2500 | 1400 | 1400 | 150 | 450 | 18 | B24 | [2,6] | [7,26] | [0,65] | [0,20] | 2 | 18 | B24 | [43.5] | [1,150x300,0] | [36] | [2.71] | [1,150x300,1] | [36] | [0] | [0,0,0] | [0] | [1,0,0,0,0.55,30,0,0,0] | 18 | B24 | 0 | 2 | 564 | [10,10] | [31,119] | [4,4] | [40,40] | 18 | B24 | [0] | [0] | 18 | B24 | 8 | 300 | 18 | B24 | 0 | 0 | 0 | 0 | 0 | 0 | 0 | [0] | [0] | [0] | [0] | [0] | 18 | B24 | 2 | 1a | 0 | 0 | 0 | 2
18 | B25 | 2500 | 2500 | 1400 | 1400 | 150 | 450 | 18 | B25 | [2,6] | [7,34] | [0,65] | [0,20] | 2 | 18 | B25 | [43.5] | [1,150x300,0] | [36] | [2.71] | [1,150x300,1] | [36] | [0] | [0,0,0] | [0] | [1,0,0,0,0.55,30,0,0,0] | 18 | B25 | 0 | 2 | 685.3 | [10,10] | [31,119] | [2,2] | [110,110] | 18 | B25 | [0] | [0] | 18 | B25 | 8 | 300 | 18 | B25 | 0 | 0 | 0 | 0 | 0 | 0 | 0 | [0] | [0] | [0] | [0] | [0] | 18 | B25 | 2 | 1a | 0 | 0 | 0 | 2
18 | C111 | 4300 | 4300 | 3000 | 3000 | 180 | 710 | 18 | C111 | [2,6] | [5,52] | [0,65] | [0,20] | 2 | 18 | C111 | [29.7] | [1,150x300,0] | [28] | [2.02,2.38] | [1,150x300,1] | [28,55] | [0] | [0,0,0] | [0] | [1,0,0,0,0.6,30,0,0,0] | 18 | C111 | 0 | 2 | 586.3 | [8,8] | [30,150] | [5,5] | [51,51] | 18 | C111 | [0] | [0] | 18 | C111 | 8 | 300 | 18 | C111 | 0 | 0 | 0 | 0 | 0 | 0 | 0 | [0] | [0] | [0] | [0] | [0] | 18 | C111 | 2 | 1a | 0 | 0 | 0 | 2
18 | C112 | 4300 | 4300 | 3000 | 3000 | 180 | 710 | 18 | C112 | [2,6] | [5,51] | [0,65] | [0,20] | 2 | 18 | C112 | [29.7] | [1,150x300,0] | [28] | [2.02,2.38] | [1,150x300,1] | [28,55] | [0] | [0,0,0] | [0] | [1,0,0,0,0.6,30,0,0,0] | 18 | C112 | 0 | 2 | 586.3 | [8,8] | [30,150] | [6,6] | [51,51] | 18 | C112 | [0] | [0] | 18 | C112 | 8 | 300 | 18 | C112 | 0 | 0 | 0 | 0 | 0 | 0 | 0 | [0] | [0] | [0] | [0] | [0] | 18 | C112 | 2 | 1a | 0 | 0 | 0 | 2
18 | C113 | 4300 | 4300 | 3000 | 3000 | 180 | 710 | 18 | C113 | [2,6] | [5,51] | [0,65] | [0,20] | 2 | 18 | C113 | [29.7] | [1,150x300,0] | [28] | [2.02,2.38] | [1,150x300,1] | [28,55] | [0] | [0,0,0] | [0] | [1,0,0,0,0.6,30,0,0,0] | 18 | C113 | 0 | 2 | 570 | [10,10] | [31,149] | [4,4] | [50,50] | 18 | C113 | [0] | [0] | 18 | C113 | 8 | 300 | 18 | C113 | 0 | 0 | 0 | 0 | 0 | 0 | 0 | [0] | [0] | [0] | [0] | [0] | 18 | C113 | 2 | 1a | 0 | 0 | 0 | 2
18 | C114 | 4300 | 4300 | 3000 | 3000 | 180 | 710 | 18 | C114 | [2,6] | [5,50] | [0,65] | [0,20] | 2 | 18 | C114 | [29.7] | [1,150x300,0] | [28] | [2.02,2.38] | [1,150x300,1] | [28,55] | [0] | [0,0,0] | [0] | [1,0,0,0,0.6,30,0,0,0] | 18 | C114 | 0 | 2 | 603.3 | [12,12] | [32,148] | [3,3] | [49,49] | 18 | C114 | [0] | [0] | 18 | C114 | 8 | 300 | 18 | C114 | 0 | 0 | 0 | 0 | 0 | 0 | 0 | [0] | [0] | [0] | [0] | [0] | 18 | C114 | 2 | 1a | 0 | 0 | 0 | 2
18 | C115 | 4300 | 4300 | 3000 | 3000 | 180 | 710 | 18 | C115 | [2,6] | [5,49] | [0,65] | [0,20] | 2 | 18 | C115 | [29.7] | [1,150x300,0] | [28] | [2.02,2.38] | [1,150x300,1] | [28,55] | [0] | [0,0,0] | [0] | [1,0,0,0,0.6,30,0,0,0] | 18 | C115 | 0 | 2 | 570 | [10,10] | [31,149] | [5,5] | [50,50] | 18 | C115 | [0] | [0] | 18 | C115 | 8 | 300 | 18 | C115 | 0 | 0 | 0 | 0 | 0 | 0 | 0 | [0] | [0] | [0] | [0] | [0] | 18 | C115 | 2 | 1a | 0 | 0 | 0 | 2
18 | C116 | 4300 | 4300 | 3000 | 3000 | 180 | 710 | 18 | C116 | [2,6] | [5,49] | [0,65] | [0,20] | 2 | 18 | C116 | [29.7] | [1,150x300,0] | [28] | [2.02,2.38] | [1,150x300,1] | [28,55] | [0] | [0,0,0] | [0] | [1,0,0,0,0.6,30,0,0,0] | 18 | C116 | 0 | 2 | 603.3 | [12,12] | [32,148] | [4,4] | [49,49] | 18 | C116 | [0] | [0] | 18 | C116 | 8 | 300 | 18 | C116 | 0 | 0 | 0 | 0 | 0 | 0 | 0 | [0] | [0] | [0] | [0] | [0] | 18 | C116 | 2 | 1a | 0 | 0 | 0 | 2
18 | C117 | 4300 | 4300 | 3000 | 3000 | 180 | 710 | 18 | C117 | [2,6] | [5,48] | [0,65] | [0,20] | 2 | 18 | C117 | [29.7] | [1,150x300,0] | [28] | [2.02,2.38] | [1,150x300,1] | [28,55] | [0] | [0,0,0] | [0] | [1,0,0,0,0.6,30,0,0,0] | 18 | C117 | 0 | 2 | 603.3 | [12,12] | [32,148] | [6,6] | [49,49] | 18 | C117 | [0] | [0] | 18 | C117 | 8 | 300 | 18 | C117 | 0 | 0 | 0 | 0 | 0 | 0 | 0 | [0] | [0] | [0] | [0] | [0] | 18 | C117 | 2 | 1a | 0 | 0 | 0 | 2
18 | C118 | 4300 | 4300 | 3000 | 3000 | 180 | 710 | 18 | C118 | [2,6] | [5,48] | [0,65] | [0,20] | 2 | 18 | C118 | [29.7] | [1,150x300,0] | [28] | [2.02,2.38] | [1,150x300,1] | [28,55] | [0] | [0,0,0] | [0] | [1,0,0,0,0.6,30,0,0,0] | 18 | C118 | 0 | 2 | 566.3 | [14,14] | [33,147] | [4,4] | [48,48] | 18 | C118 | [0] | [0] | 18 | C118 | 8 | 300 | 18 | C118 | 0 | 0 | 0 | 0 | 0 | 0 | 0 | [0] | [0] | [0] | [0] | [0] | 18 | C118 | 2 | 1a | 0 | 0 | 0 | 2
18 | C119 | 4300 | 4300 | 3000 | 3000 | 180 | 710 | 18 | C119 | [2,6] | [5,45] | [0,65] | [0,20] | 2 | 18 | C119 | [29.7] | [1,150x300,0] | [28] | [2.02,2.38] | [1,150x300,1] | [28,55] | [0] | [0,0,0] | [0] | [1,0,0,0,0.6,30,0,0,0] | 18 | C119 | 0 | 2 | 568 | [16,16] | [34,146] | [3,3] | [47,47] | 18 | C119 | [0] | [0] | 18 | C119 | 8 | 300 | 18 | C119 | 0 | 0 | 0 | 0 | 0 | 0 | 0 | [0] | [0] | [0] | [0] | [0] | 18 | C119 | 2 | 1a | 0 | 0 | 0 | 2
18 | C210 | 4300 | 4300 | 3000 | 3000 | 180 | 710 | 18 | C210 | [2,6] | [0,0] | [0,65] | [0,20] | 2 | 18 | C210 | [31,38] | [1,150x300,0] | [27,365] | [1.89,2.20,2.77,3.05] | [1,150x300,1] | [27,39,155,365] | [0] | [0,0,0] | [0] | [1,0,0,0,0.6,30,0,0,0] | 18 | C210 | 0 | 2 | 586.3 | [8,8] | [30,150] | [4,4] | [51,51] | 18 | C210 | [0] | [0] | 18 | C210 | 8 | 300 | 18 | C210 | 0 | 0 | 0 | 0 | 0 | 0 | 0 | [0] | [0] | [0] | [0] | [0] | 18 | C210 | 2 | 1a | 0 | 0 | 0 | 2
18 | C211 | 4300 | 4300 | 3000 | 3000 | 180 | 710 | 18 | C211 | [2,6] | [0,0] | [0,65] | [0,20] | 2 | 18 | C211 | [31,38] | [1,150x300,0] | [27,365] | [1.89,2.20,2.77,3.05] | [1,150x300,1] | [27,39,155,365] | [0] | [0,0,0] | [0] | [1,0,0,0,0.6,30,0,0,0] | 18 | C211 | 0 | 2 | 586.3 | [8,8] | [30,150] | [5,5] | [51,51] | 18 | C211 | [0] | [0] | 18 | C211 | 8 | 300 | 18 | C211 | 0 | 0 | 0 | 0 | 0 | 0 | 0 | [0] | [0] | [0] | [0] | [0] | 18 | C211 | 2 | 1a | 0 | 0 | 0 | 2
18 | C212 | 4300 | 4300 | 3000 | 3000 | 180 | 710 | 18 | C212 | [2,6] | [0,0] | [0,65] | [0,20] | 2 | 18 | C212 | [31,38] | [1,150x300,0] | [27,365] | [1.89,2.20,2.77,3.05] | [1,150x300,1] | [27,39,155,365] | [0] | [0,0,0] | [0] | [1,0,0,0,0.6,30,0,0,0] | 18 | C212 | 0 | 2 | 586.3 | [8,8] | [30,150] | [6,6] | [51,51] | 18 | C212 | [0] | [0] | 18 | C212 | 8 | 300 | 18 | C212 | 0 | 0 | 0 | 0 | 0 | 0 | 0 | [0] | [0] | [0] | [0] | [0] | 18 | C212 | 2 | 1a | 0 | 0 | 0 | 2
18 | C213 | 4300 | 4300 | 3000 | 3000 | 180 | 710 | 18 | C213 | [2,6] | [0,0] | [0,65] | [0,20] | 2 | 18 | C213 | [31,38] | [1,150x300,0] | [27,365] | [1.89,2.20,2.77,3.05] | [1,150x300,1] | [27,39,155,365] | [0] | [0,0,0] | [0] | [1,0,0,0,0.6,30,0,0,0] | 18 | C213 | 0 | 2 | 570 | [10,10] | [31,149] | [4,4] | [50,50] | 18 | C213 | [0] | [0] | 18 | C213 | 8 | 300 | 18 | C213 | 0 | 0 | 0 | 0 | 0 | 0 | 0 | [0] | [0] | [0] | [0] | [0] | 18 | C213 | 2 | 1a | 0 | 0 | 0 | 2
18 | C214 | 4300 | 4300 | 3000 | 3000 | 180 | 710 | 18 | C214 | [2,6] | [0,0] | [0,65] | [0,20] | 2 | 18 | C214 | [31,38] | [1,150x300,0] | [27,365] | [1.89,2.20,2.77,3.05] | [1,150x300,1] | [27,39,155,365] | [0] | [0,0,0] | [0] | [1,0,0,0,0.6,30,0,0,0] | 18 | C214 | 0 | 2 | 603.3 | [12,12] | [32,148] | [3,3] | [49,49] | 18 | C214 | [0] | [0] | 18 | C214 | 8 | 300 | 18 | C214 | 0 | 0 | 0 | 0 | 0 | 0 | 0 | [0] | [0] | [0] | [0] | [0] | 18 | C214 | 2 | 1a | 0 | 0 | 0 | 2
18 | C216 | 4300 | 4300 | 3000 | 3000 | 180 | 710 | 18 | C216 | [2,6] | [0,0] | [0,65] | [0,20] | 2 | 18 | C216 | [31,38] | [1,150x300,0] | [27,365] | [1.89,2.20,2.77,3.05] | [1,150x300,1] | [27,39,155,365] | [0] | [0,0,0] | [0] | [1,0,0,0,0.6,30,0,0,0] | 18 | C216 | 0 | 2 | 603.3 | [12,12] | [32,148] | [4,4] | [49,49] | 18 | C216 | [0] | [0] | 18 | C216 | 8 | 300 | 18 | C216 | 0 | 0 | 0 | 0 | 0 | 0 | 0 | [0] | [0] | [0] | [0] | [0] | 18 | C216 | 2 | 1a | 0 | 0 | 0 | 2
18 | C218 | 4300 | 4300 | 3000 | 3000 | 180 | 710 | 18 | C218 | [2,6] | [0,0] | [0,65] | [0,20] | 2 | 18 | C218 | [31,38] | [1,150x300,0] | [27,365] | [1.89,2.20,2.77,3.05] | [1,150x300,1] | [27,39,155,365] | [0] | [0,0,0] | [0] | [1,0,0,0,0.6,30,0,0,0] | 18 | C218 | 0 | 2 | 566.3 | [14,14] | [33,147] | [4,4] | [48,48] | 18 | C218 | [0] | [0] | 18 | C218 | 8 | 300 | 18 | C218 | 0 | 0 | 0 | 0 | 0 | 0 | 0 | [0] | [0] | [0] | [0] | [0] | 18 | C218 | 2 | 1a | 0 | 0 | 0 | 2

## Level_3
Armature Minimale Pour Le Contrôle de la Fissuration des Structures en Béton - Level 3
Loads | [13 empty] | Datapoints
EPID | ELID | LOADID | epsc | Nrep | N | M | sigs | t0 | t | PL | catp | t0p | tp | EPID | ELID | LOADID | ncr | wm | wk | wmax | sm | smax
18 | B11 | [1,2,3,4,5,6,7,8,9,10,11,12,13] | [0] | [1,1,1,1,1,1,1,1,1,1,1,1,1] | [0,0,0,0,0,0,0,0,0,0,0,0,0] | [0,0,0,0,0,0,0,0,0,0,0,0,0] | [33,306.3,565.8,540.8,606.8,430.4,536.2,511.2,617.1,590.9,628.5,382.5,619.4] | [36] | [1,1,1,1,1,1,1,1,1,1,1,1,1] | [0] | [0] | [0] | [0] | 18 | B11 | [1,2,3,4,5,6,7,8,9,10,11,12,13] | [1,1,1,1,2,2,2,2,2,2,2,3,3] | [0,0,0,0,0,0,0,0,0,0,0,0,0] | [0,0,0,0,0,0,0,0,0,0,0,0,0] | [0.121,0.231,0.451,0.452,0.537,0.44,0.469,0.469,0.54,0.54,0.567,0.45,0.568] | [0,0,0,0,0,0,0,0,0,0,0,0,365] | [0,0,0,0,0,0,0,0,0,0,0,0,0]
18 | B13 | [1,2,3,4,5,6,7,8,9,10,11,12,13,14,15,16,17] | [0] | [1,1,1,1,1,1,1,1,1,1,1,1,1,1,1,1,1] | [0,0,0,0,0,0,0,0,0,0,0,0,0,0,0,0,0] | [0,0,0,0,0,0,0,0,0,0,0,0,0,0,0,0,0] | [301.7,347.2,288,342.7,325.6,367.7,398.5,242.5,384.8,305.1,397.3,299.4,398.5,375.7,431.5,523.7,505.5] | [36] | [1,1,1,1,1,1,1,1,1,1,1,1,1,1,1,1,1] | [0] | [0] | [0] | [0] | 18 | B13 | [1,2,3,4,5,6,7,8,9,10,11,12,13,14,15,16,17] | [1,1,2,2,2,2,3,3,4,4,5,5,6,6,6,7,7] | [0,0,0,0,0,0,0,0,0,0,0,0,0,0,0,0,0] | [0,0,0,0,0,0,0,0,0,0,0,0,0,0,0,0,0] | [0.079,0.175,0.13,0.18,0.18,0.227,0.26,0.184,0.333,0.27,0.319,0.281,0.328,0.305,0.342,0.457,0.443] | [0,0,0,0,0,0,0,0,0,0,0,0,0,0,0,0,150] | [0,0,0,0,0,0,0,0,0,0,0,0,0,0,0,0,0]
18 | B14 | [1,2,3,4,5,6,7] | [0] | [1,1,1,1,1,1,1] | [0,0,0,0,0,0,0] | [0,0,0,0,0,0,0] | [185.7,162.8,222.8,261.9,304.9,304,394] | [36] | [1,1,1,1,1,1,1] | [0] | [0] | [0] | [0] | 18 | B14 | [1,2,3,4,5,6,7] | [1,2,2,3,3,4,5] | [0,0,0,0,0,0,0] | [0,0,0,0,0,0,0] | [0.063,0.152,0.203,0.232,0.259,0.27,0.288] | [0,0,0,0,0,0,154] | [0,0,0,0,0,0,0]
18 | B17 | [1,2,3,4,5,6,7,8,9,10,11] | [0] | [1,1,1,1,1,1,1,1,1,1,1] | [0,0,0,0,0,0,0,0,0,0,0] | [0,0,0,0,0,0,0,0,0,0,0] | [3.3,238.2,423.5,473.1,349.3,416.1,505.6,472.4,418.6,465,543.8] | [36] | [1,1,1,1,1,1,1,1,1,1,1] | [0] | [0] | [0] | [0] | 18 | B17 | [1,2,3,4,5,6,7,8,9,10,11] | [1,1,1,1,2,2,2,2,3,3,3] | [0,0,0,0,0,0,0,0,0,0,0] | [0,0,0,0,0,0,0,0,0,0,0] | [0.121,0.2,0.349,0.438,0.38,0.42,0.48,0.489,0.462,0.471,0.521] | [0,0,0,0,0,0,0,0,0,0,234] | [0,0,0,0,0,0,0,0,0,0,0]
18 | B21 | [1,2,3,4,5,6,7,8,9,10,11] | [0] | [1,1,1,1,1,1,1,1,1,1,1] | [0,0,0,0,0,0,0,0,0,0,0] | [0,0,0,0,0,0,0,0,0,0,0] | [324.9,666.8,557.7,654.2,606.5,620.9,608.4,634.1,614.8,639.6,607.7] | [33] | [1,1,1,1,1,1,1,1,1,1,1] | [0] | [0] | [0] | [0] | 18 | B21 | [1,2,3,4,5,6,7,8,9,10,11] | [1,1,2,2,2,2,3,3,3,3,3] | [0,0,0,0,0,0,0,0,0,0,0] | [0,0,0,0,0,0,0,0,0,0,0] | [0.088,0.258,0.258,0.278,0.278,0.238,0.238,0.228,0.228,0.228,0.228] | [0,0,0,0,0,0,0,0,0,0,0] | [0,0,0,0,0,0,0,0,0,0,0]
18 | B22 | [1,2,3,4,5,6,7,8] | [0] | [1,1,1,1,1,1,1,1] | [0,0,0,0,0,0,0,0] | [0,0,0,0,0,0,0,0] | [340,345.4,229.2,493.6,450,355.2,538.6,579.4] | [33] | [1,1,1,1,1,1,1,1] | [0] | [0] | [0] | [0] | 18 | B22 | [1,2,3,4,5,6,7,8] | [1,2,3,4,4,4,4,4] | [0,0,0,0,0,0,0,0] | [0,0,0,0,0,0,0,0] | [0.09,0.162,0.129,0.21,0.39,0.41,0.509,0.617] | [0,0,0,0,0,0,0,555] | [0,0,0,0,0,0,0,0]
18 | B23 | [1,2,3,4,5,6,7,8,9,10,11,12,13,14,15,16,17,18,19] | [0] | [1,1,1,1,1,1,1,1,1,1,1,1,1,1,1,1,1,1,1] | [0,0,0,0,0,0,0,0,0,0,0,0,0,0,0,0,0,0,0] | [0,0,0,0,0,0,0,0,0,0,0,0,0,0,0,0,0,0,0] | [19.5,363.5,345,396,132.4,374.3,366.7,427.5,238.7,375.4,452.4,297.3,367.8,461.1,364.6,496.9,370,525.1,442.7] | [33] | [1,1,1,1,1,1,1,1,1,1,1,1,1,1,1,1,1,1,1] | [0] | [0] | [0] | [0] | 18 | B23 | [1,2,3,4,5,6,7,8,9,10,11,12,13,14,15,16,17,18,19] | [1,1,1,1,2,2,2,2,3,3,3,3,3,3,4,4,5,5,6] | [0,0,0,0,0,0,0,0,0,0,0,0,0,0,0,0,0,0,0] | [0,0,0,0,0,0,0,0,0,0,0,0,0,0,0,0,0,0,0] | [0.095,0.28,0.28,0.298,0.199,0.318,0.318,0.373,0.297,0.356,0.424,0.339,0.37,0.444,0.39,0.489,0.41,0.527,0.472] | [0,0,0,0,0,0,0,0,0,0,0,0,0,0,0,0,0,0,184] | [0,0,0,0,0,0,0,0,0,0,0,0,0,0,0,0,0,0,0]
18 | B24 | [1,2,3,4,5,6,7,8] | [0] | [1,1,1,1,1,1,1,1] | [0,0,0,0,0,0,0,0] | [0,0,0,0,0,0,0,0] | [84.3,132.6,187.4,226.9,236.8,272,329,339] | [33] | [1,1,1,1,1,1,1,1] | [0] | [0] | [0] | [0] | 18 | B24 | [1,2,3,4,5,6,7,8] | [1,2,3,4,5,6,7,8] | [0,0,0,0,0,0,0,0] | [0,0,0,0,0,0,0,0] | [0.08,0.128,0.218,0.238,0.248,0.279,0.311,0.319] | [0,0,0,0,0,0,0,173] | [0,0,0,0,0,0,0,0]
18 | B25 | [1,2,3,4,5,6,7,8,9,10,11,12,13,14,15,16,17,18] | [0] | [1,1,1,1,1,1,1,1,1,1,1,1,1,1,1,1,1,1] | [0,0,0,0,0,0,0,0,0,0,0,0,0,0,0,0,0,0] | [0,0,0,0,0,0,0,0,0,0,0,0,0,0,0,0,0,0] | [259.7,626.8,55.8,459.4,439,503.4,449.7,535.6,353.1,426.1,543.1,529.2,578.5,439,529.2,435.8,524.9,512] | [33] | [1,1,1,1,1,1,1,1,1,1,1,1,1,1,1,1,1,1] | [0] | [0] | [0] | [0] | 18 | B25 | [1,2,3,4,5,6,7,8,9,10,11,12,13,14,15,16,17,18] | [1,1,2,2,2,4,4,5,5,5,5,5,6,6,7,7,7,7] | [0,0,0,0,0,0,0,0,0,0,0,0,0,0,0,0,0,0] | [0,0,0,0,0,0,0,0,0,0,0,0,0,0,0,0,0,0] | [0.098,0.171,0.218,0.559,0.559,0.761,0.707,0.845,0.719,0.778,0.916,0.916,0.916,0.638,0.828,0.903,0.824,0.824] | [0,0,0,0,0,0,0,0,0,0,0,0,0,0,0,0,0,250] | [0,0,0,0,0,0,0,0,0,0,0,0,0,0,0,0,0,0]
18 | C111 | [1,2,3,4] | [0] | [1,1,1,1] | [0,0,0,0] | [0,0,0,0] | [197,373.7,401.6,437] | [57] | [1,1,1,1] | [0] | [0] | [0] | [0] | 18 | C111 | [1,2,3,4] | [2,3,4,4] | [0.388,0.486,0.48,0.559] | [0,0,0,0] | [0,0,0,0] | [0,0,0,0] | [0,0,0,0]
18 | C112 | [1,2,3,4,5,6,7] | [0] | [1,1,1,1,1,1,1] | [0,0,0,0,0,0,0] | [0,0,0,0,0,0,0] | [329.3,128,171.9,345.8,195.7,280.8,364.1] | [56] | [1,1,1,1,1,1,1] | [0] | [0] | [0] | [0] | 18 | C112 | [1,2,3,4,5,6,7] | [1,2,2,3,3,4,5] | [0.35,0.241,0.279,0.342,0.316,0.327,0.385] | [0,0,0,0,0,0,0] | [0,0,0,0,0,0,0] | [0,0,0,0,0,0,0] | [0,0,0,0,0,0,0]
18 | C113 | [1,2,3,4,5,6] | [0] | [1,1,1,1,1,1] | [0,0,0,0,0,0] | [0,0,0,0,0,0] | [315.3,107.5,173.2,316.8,220.7,344.4] | [56] | [1,1,1,1,1,1] | [0] | [0] | [0] | [0] | 18 | C113 | [1,2,3,4,5,6] | [1,2,2,3,4,5] | [0.294,0.205,0.274,0.337,0.28,0.338] | [0,0,0,0,0,0] | [0,0,0,0,0,0] | [0,0,0,0,0,0] | [0,0,0,0,0,0]
18 | C114 | [1,2,3,4,5,6,7] | [0] | [1,1,1,1,1,1,1] | [0,0,0,0,0,0,0] | [0,0,0,0,0,0,0] | [294.9,119.1,320.4,177.5,329.7,210.9,331.4] | [55] | [1,1,1,1,1,1,1] | [0] | [0] | [0] | [0] | 18 | C114 | [1,2,3,4,5,6,7] | [1,2,2,3,3,4,4] | [0.376,0.261,0.442,0.333,0.456,0.399,0.459] | [0,0,0,0,0,0,0] | [0,0,0,0,0,0,0] | [0,0,0,0,0,0,0] | [0,0,0,0,0,0,0]
18 | C115 | [1,2,3,4,5,6,7,8] | [0] | [1,1,1,1,1,1,1,1] | [0,0,0,0,0,0,0,0] | [0,0,0,0,0,0,0,0] | [267.9,52.1,170.3,215.4,232.9,291.5,276.1,330.2] | [54] | [1,1,1,1,1,1,1,1] | [0] | [0] | [0] | [0] | 18 | C115 | [1,2,3,4,5,6,7,8] | [1,2,2,3,3,4,5,6] | [0.209,0.092,0.186,0.223,0.247,0.265,0.264,0.289] | [0,0,0,0,0,0,0,0] | [0,0,0,0,0,0,0,0] | [0,0,0,0,0,0,0,0] | [0,0,0,0,0,0,0,0]
18 | C116 | [1,2,3,4,5,6,7,8,9] | [0] | [1,1,1,1,1,1,1,1,1] | [0,0,0,0,0,0,0,0,0] | [0,0,0,0,0,0,0,0,0] | [147.6,234,172.1,166.3,258.6,218.3,276.9,233.2,288.9] | [54] | [1,1,1,1,1,1,1,1,1] | [0] | [0] | [0] | [0] | 18 | C116 | [1,2,3,4,5,6,7,8,9] | [1,1,2,2,2,3,4,5,6] | [0.093,0.19,0.129,0.187,0.257,0.228,0.259,0.25,0.291] | [0,0,0,0,0,0,0,0,0] | [0,0,0,0,0,0,0,0,0] | [0,0,0,0,0,0,0,0,0] | [0,0,0,0,0,0,0,0,0]
18 | C117 | [1,2,3,4,5,6,7,8,9,10,11,12,13,14,15] | [0] | [1,1,1,1,1,1,1,1,1,1,1,1,1,1,1] | [0,0,0,0,0,0,0,0,0,0,0,0,0,0,0] | [0,0,0,0,0,0,0,0,0,0,0,0,0,0,0] | [136.2,178,135.9,157.1,188.3,155,196.8,169.8,189.3,203.5,185.4,181.6,206.4,205.2,222.8] | [53] | [1,1,1,1,1,1,1,1,1,1,1,1,1,1,1] | [0] | [0] | [0] | [0] | 18 | C117 | [1,2,3,4,5,6,7,8,9,10,11,12,13,14,15] | [1,2,3,4,5,6,6,7,7,8,9,9,9,10,10] | [0.101,0.113,0.107,0.116,0.123,0.101,0.121,0.109,0.11,0.116,0.113,0.109,0.125,0.125,0.138] | [0,0,0,0,0,0,0,0,0,0,0,0,0,0,0] | [0,0,0,0,0,0,0,0,0,0,0,0,0,0,0] | [0,0,0,0,0,0,0,0,0,0,0,0,0,0,0] | [0,0,0,0,0,0,0,0,0,0,0,0,0,0,0]
18 | C118 | [1,2,3,4,5,6,7,8,9,10] | [0] | [1,1,1,1,1,1,1,1,1,1] | [0,0,0,0,0,0,0,0,0,0] | [0,0,0,0,0,0,0,0,0,0] | [97,107.4,124.8,155.4,182.4,178.9,158.7,171.7,193.6,216.2] | [53] | [1,1,1,1,1,1,1,1,1,1] | [0] | [0] | [0] | [0] | 18 | C118 | [1,2,3,4,5,6,7,8,9,10] | [1,3,5,5,6,6,7,8,8,8] | [0.09,0.103,0.112,0.128,0.142,0.142,0.139,0.143,0.159,0.18] | [0,0,0,0,0,0,0,0,0,0] | [0,0,0,0,0,0,0,0,0,0] | [0,0,0,0,0,0,0,0,0,0] | [0,0,0,0,0,0,0,0,0,0]
18 | C119 | [1,2,3,4,5,6,7,8,9,10,11] | [0] | [1,1,1,1,1,1,1,1,1,1,1] | [0,0,0,0,0,0,0,0,0,0,0] | [0,0,0,0,0,0,0,0,0,0,0] | [185.9,113.2,129.5,190.1,144,203,179.1,214.8,188.5,240.3,211.2] | [50] | [1,1,1,1,1,1,1,1,1,1,1] | [0] | [0] | [0] | [0] | 18 | C119 | [1,2,3,4,5,6,7,8,9,10,11] | [1,2,3,3,4,4,5,5,5,6,6] | [0.201,0.14,0.145,0.226,0.241,0.257,0.259,0.258,0.218,0.241,0.231] | [0,0,0,0,0,0,0,0,0,0,0] | [0,0,0,0,0,0,0,0,0,0,0] | [0,0,0,0,0,0,0,0,0,0,0] | [0,0,0,0,0,0,0,0,0,0,0]
18 | C210 | [1,2,3,4,5,6,7,8,9] | [53] | [1,1,1,1,1,1,1,1,1] | [0,0,0,0,0,0,0,0,0] | [0,0,0,0,0,0,0,0,0] | [29,26,223,292,381,537,561,516,543] | [15] | [46,53,95,124,155,277,319,368,398] | [0] | [0] | [0] | [0] | 18 | C210 | [1,2,3,4,5,6,7,8,9] | [1,1,1,1,1,1,1,1,1] | [0.204,0.204,0.402,0.468,0.541,0.723,0.765,0.847,0.855] | [0,0,0,0,0,0,0,0,0] | [0.204,0.204,0.402,0.468,0.541,0.723,0.765,0.847,0.855] | [0,0,0,0,0,0,0,0,0] | [0,0,0,0,0,0,0,0,0]
18 | C211 | [1,2,3,4,5,6,7,8,9] | [53] | [1,1,1,1,1,1,1,1,1] | [0,0,0,0,0,0,0,0,0] | [0,0,0,0,0,0,0,0,0] | [26,64,232,307,102,266,291,345,327] | [15] | [46,46,95,124,155,277,319,368,398] | [0] | [0] | [0] | [0] | 18 | C211 | [1,2,3,4,5,6,7,8,9] | [1,1,1,1,2,2,2,2,2] | [0.156,0.187,0.374,0.433,0.501,0.406,0.419,0.452,0.464] | [0,0,0,0,0,0,0,0,0] | [0.156,0.187,0.374,0.433,0.501,0.451,0.464,0.495,0.501] | [0,0,0,0,0,0,0,0,0] | [0,0,0,0,0,0,0,0,0]
18 | C212 | [1,2,3,4,5,6,7,8,9] | [53] | [1,1,1,1,1,1,1,1,1] | [0,0,0,0,0,0,0,0,0] | [0,0,0,0,0,0,0,0,0] | [44,103,295,360,111,299,325,365,353] | [15] | [46,46,95,124,155,277,319,368,398] | [0] | [0] | [0] | [0] | 18 | C212 | [1,2,3,4,5,6,7,8,9] | [1,1,1,1,1,2,2,2,2] | [0.107,0.169,0.323,0.374,0.429,0.376,0.397,0.422,0.432] | [0,0,0,0,0,0,0,0,0] | [0.107,0.169,0.323,0.374,0.429,0.385,0.407,0.422,0.433] | [0,0,0,0,0,0,0,0,0] | [0,0,0,0,0,0,0,0,0]
18 | C213 | [1,2,3,4,5,6,7,8,9] | [53] | [1,1,1,1,1,1,1,1,1] | [0,0,0,0,0,0,0,0,0] | [0,0,0,0,0,0,0,0,0] | [43,85,249,300,115,271,288,320,312] | [15] | [46,46,95,124,155,277,319,368,398] | [0] | [0] | [0] | [0] | 18 | C213 | [1,2,3,4,5,6,7,8,9] | [1,1,1,1,2,2,2,2,2] | [0.105,0.158,0.319,0.38,0.247,0.373,0.39,0.418,0.434] | [0,0,0,0,0,0,0,0,0] | [0.105,0.158,0.319,0.38,0.283,0.404,0.418,0.442,0.457] | [0,0,0,0,0,0,0,0,0] | [0,0,0,0,0,0,0,0,0]
18 | C214 | [1,2,3,4,5,6,7] | [105] | [1,1,1,1,1,1,1] | [0,0,0,0,0,0,0] | [0,0,0,0,0,0,0] | [85,114,120,234,252,279,275] | [15] | [95,124,155,277,319,368,398] | [0] | [0] | [0] | [0] | 18 | C214 | [1,2,3,4,5,6,7] | [2,2,2,2,2,2,2] | [0.2,0.233,0.272,0.386,0.403,0.428,0.443] | [0,0,0,0,0,0,0] | [0.202,0.242,0.286,0.402,0.424,0.451,0.466] | [0,0,0,0,0,0,0] | [0,0,0,0,0,0,0]
18 | C216 | [1,2,3,4,5,6,7,8,9,10] | [43] | [1,1,1,1,1,1,1,1,1,1] | [0,0,0,0,0,0,0,0,0,0] | [0,0,0,0,0,0,0,0,0,0] | [70,69,94,238,271,100,249,249,283,253] | [15] | [39,46,46,95,124,155,277,319,368,398] | [0] | [0] | [0] | [0] | 18 | C216 | [1,2,3,4,5,6,7,8,9,10] | [1,1,1,1,1,1,2,2,2,2] | [0.099,0.101,0.121,0.264,0.319,0.367,0.335,0.352,0.380,0.396] | [0,0,0,0,0,0,0,0,0,0] | [0.099,0.101,0.121,0.264,0.319,0.367,0.345,0.356,0.382,0.396] | [0,0,0,0,0,0,0,0,0,0] | [0,0,0,0,0,0,0,0,0,0]
18 | C218 | [1,2,3,4,5,6,7,8] | [53] | [1,1,1,1,1,1,1,1] | [0,0,0,0,0,0,0,0] | [0,0,0,0,0,0,0,0] | [58,190,217,98,207,216,236,132] | [15] | [46,95,124,155,277,319,368,398] | [0] | [0] | [0] | [0] | 18 | C218 | [1,2,3,4,5,6,7,8] | [1,1,1,2,2,2,2,3] | [0.101,0.226,0.27,0.2,0.3,0.316,0.34,0.253] | [0,0,0,0,0,0,0,0] | [0.101,0.226,0.27,0.215,0.305,0.316,0.341,0.277] | [0,0,0,0,0,0,0,0] | [0,0,0,0,0,0,0,0]