## Optimización Disolventes
PLA iny |  | PLA ext+iny |  | PLA disuelto en DCM+ extruido+inyectado |  | PLA disuelto en Acetona+extruido+inyectado |  | PLA disuelto en 4:1 (DCM:acetona) +extruido+inyectado |  | PLA disuelto en 3:2 (DCM:acetona)+extruido+inyectado
Temperature | Weight | Temperature | Weight | Temperature | Weight | Temperature | Weight | Temperature | Weight | Temperature | Weight
°C | % | °C | % | °C | % | °C | % | °C | % | °C | %
49.46 | 100.003 | 49.43 | 99.996 | 49.38 | 99.998 | 49.31 | 99.999 | 49.47 | 100.004 | 49.51 | 100
49.46 | 100.003 | 49.43 | 99.997 | 49.38 | 99.997 | 49.31 | 99.998 | 49.47 | 100.004 | 49.51 | 100
49.46 | 100.004 | 49.43 | 99.996 | 49.38 | 99.997 | 49.31 | 99.998 | 49.47 | 100.005 | 49.51 | 100
49.46 | 100.007 | 49.43 | 99.996 | 49.38 | 99.997 | 49.31 | 99.997 | 49.47 | 100.005 | 49.51 | 100
49.46 | 100.008 | 49.43 | 99.996 | 49.38 | 99.997 | 49.31 | 99.997 | 49.47 | 100.005 | 49.51 | 100
49.46 | 100.009 | 49.43 | 99.996 | 49.39 | 99.997 | 49.31 | 99.997 | 49.47 | 100.005 | 49.51 | 100.001
49.46 | 100.01 | 49.43 | 99.997 | 49.39 | 99.997 | 49.32 | 99.997 | 49.47 | 100.005 | 49.51 | 100.001
49.46 | 100.011 | 49.43 | 99.997 | 49.39 | 99.997 | 49.32 | 99.997 | 49.47 | 100.005 | 49.51 | 100.001
49.46 | 100.012 | 49.43 | 99.997 | 49.39 | 99.997 | 49.32 | 99.997 | 49.47 | 100.005 | 49.51 | 100.002
49.46 | 100.012 | 49.43 | 99.997 | 49.39 | 99.998 | 49.32 | 99.997 | 49.47 | 100.005 | 49.51 | 100.002
49.46 | 100.013 | 49.43 | 99.997 | 49.39 | 99.998 | 49.32 | 99.997 | 49.47 | 100.005 | 49.51 | 100.003
49.46 | 100.013 | 49.44 | 99.998 | 49.39 | 99.999 | 49.32 | 99.997 | 49.47 | 100.005 | 49.51 | 100.002
49.46 | 100.014 | 49.44 | 99.998 | 49.39 | 99.999 | 49.33 | 99.998 | 49.47 | 100.005 | 49.51 | 100.003
49.47 | 100.014 | 49.44 | 99.998 | 49.4 | 100 | 49.33 | 99.999 | 49.47 | 100.005 | 49.52 | 100.003
49.47 | 100.015 | 49.44 | 99.998 | 49.4 | 100.001 | 49.34 | 99.999 | 49.48 | 100.005 | 49.52 | 100.003
49.48 | 100.016 | 49.45 | 99.998 | 49.41 | 100.002 | 49.34 | 99.999 | 49.48 | 100.005 | 49.53 | 100.005
49.49 | 100.016 | 49.46 | 99.998 | 49.42 | 100.003 | 49.35 | 100 | 49.49 | 100.006 | 49.54 | 100.005
49.5 | 100.016 | 49.47 | 99.999 | 49.43 | 100.004 | 49.36 | 100 | 49.5 | 100.006 | 49.55 | 100.005
49.51 | 100.016 | 49.48 | 99.999 | 49.44 | 100.005 | 49.37 | 100 | 49.51 | 100.007 | 49.56 | 100.005
49.52 | 100.017 | 49.49 | 99.999 | 49.45 | 100.005 | 49.39 | 100.001 | 49.53 | 100.007 | 49.57 | 100.006
49.54 | 100.017 | 49.51 | 99.999 | 49.47 | 100.005 | 49.41 | 100.001 | 49.55 | 100.006 | 49.59 | 100.006
49.56 | 100.018 | 49.52 | 99.999 | 49.49 | 100.005 | 49.43 | 100.002 | 49.57 | 100.007 | 49.61 | 100.007
49.58 | 100.018 | 49.54 | 99.999 | 49.51 | 100.005 | 49.45 | 100.002 | 49.59 | 100.007 | 49.63 | 100.007
49.6 | 100.018 | 49.57 | 99.999 | 49.53 | 100.005 | 49.47 | 100.002 | 49.61 | 100.007 | 49.65 | 100.008
49.63 | 100.019 | 49.59 | 99.999 | 49.56 | 100.005 | 49.5 | 100.003 | 49.64 | 100.008 | 49.68 | 100.008
49.66 | 100.02 | 49.62 | 99.999 | 49.58 | 100.004 | 49.52 | 100.003 | 49.66 | 100.008 | 49.71 | 100.009
49.69 | 100.02 | 49.65 | 99.999 | 49.61 | 100.003 | 49.55 | 100.003 | 49.69 | 100.008 | 49.73 | 100.009
49.72 | 100.021 | 49.68 | 100 | 49.64 | 100.003 | 49.58 | 100.003 | 49.72 | 100.008 | 49.76 | 100.009
49.75 | 100.021 | 49.71 | 100 | 49.67 | 100.003 | 49.62 | 100.003 | 49.76 | 100.008 | 49.8 | 100.009
49.78 | 100.022 | 49.74 | 100.001 | 49.71 | 100.003 | 49.65 | 100.003 | 49.79 | 100.008 | 49.83 | 100.01
49.82 | 100.022 | 49.78 | 100.001 | 49.74 | 100.003 | 49.69 | 100.004 | 49.82 | 100.008 | 49.87 | 100.01
49.85 | 100.023 | 49.81 | 100.001 | 49.78 | 100.003 | 49.72 | 100.004 | 49.86 | 100.01 | 49.9 | 100.011
49.89 | 100.024 | 49.85 | 100.001 | 49.82 | 100.003 | 49.76 | 100.005 | 49.9 | 100.01 | 49.94 | 100.011
49.93 | 100.024 | 49.89 | 100.001 | 49.86 | 100.003 | 49.8 | 100.005 | 49.94 | 100.01 | 49.98 | 100.012
49.97 | 100.024 | 49.93 | 100.002 | 49.9 | 100.003 | 49.84 | 100.005 | 49.98 | 100.01 | 50.02 | 100.012
50.01 | 100.024 | 49.97 | 100.002 | 49.94 | 100.003 | 49.89 | 100.006 | 50.02 | 100.012 | 50.06 | 100.012
50.06 | 100.025 | 50.01 | 100.002 | 49.98 | 100.003 | 49.93 | 100.006 | 50.07 | 100.012 | 50.11 | 100.013
50.1 | 100.025 | 50.06 | 100.002 | 50.03 | 100.004 | 49.98 | 100.006 | 50.11 | 100.012 | 50.15 | 100.013
50.15 | 100.025 | 50.1 | 100.003 | 50.07 | 100.004 | 50.02 | 100.007 | 50.16 | 100.012 | 50.2 | 100.014
50.2 | 100.025 | 50.15 | 100.003 | 50.12 | 100.004 | 50.07 | 100.008 | 50.21 | 100.012 | 50.25 | 100.014
50.25 | 100.025 | 50.2 | 100.004 | 50.17 | 100.005 | 50.12 | 100.008 | 50.25 | 100.012 | 50.3 | 100.014
50.3 | 100.026 | 50.25 | 100.004 | 50.22 | 100.005 | 50.17 | 100.008 | 50.3 | 100.012 | 50.35 | 100.015
50.35 | 100.026 | 50.3 | 100.004 | 50.27 | 100.005 | 50.22 | 100.008 | 50.36 | 100.011 | 50.4 | 100.016
50.4 | 100.027 | 50.35 | 100.004 | 50.33 | 100.005 | 50.28 | 100.008 | 50.41 | 100.012 | 50.45 | 100.016
50.46 | 100.027 | 50.41 | 100.004 | 50.38 | 100.006 | 50.33 | 100.007 | 50.46 | 100.012 | 50.51 | 100.016
50.51 | 100.027 | 50.46 | 100.005 | 50.44 | 100.007 | 50.39 | 100.007 | 50.52 | 100.013 | 50.56 | 100.016
50.57 | 100.027 | 50.52 | 100.005 | 50.49 | 100.007 | 50.45 | 100.007 | 50.58 | 100.014 | 50.62 | 100.016
50.63 | 100.027 | 50.58 | 100.005 | 50.55 | 100.007 | 50.51 | 100.007 | 50.64 | 100.014 | 50.68 | 100.016
50.69 | 100.028 | 50.64 | 100.005 | 50.61 | 100.008 | 50.57 | 100.007 | 50.7 | 100.014 | 50.74 | 100.016
50.75 | 100.029 | 50.7 | 100.005 | 50.67 | 100.008 | 50.63 | 100.007 | 50.76 | 100.014 | 50.8 | 100.017
50.81 | 100.029 | 50.76 | 100.006 | 50.73 | 100.008 | 50.69 | 100.007 | 50.82 | 100.015 | 50.86 | 100.016
50.88 | 100.03 | 50.82 | 100.006 | 50.8 | 100.008 | 50.75 | 100.007 | 50.88 | 100.015 | 50.92 | 100.017
50.94 | 100.03 | 50.89 | 100.006 | 50.86 | 100.008 | 50.82 | 100.007 | 50.95 | 100.016 | 50.99 | 100.017
51.01 | 100.03 | 50.95 | 100.006 | 50.93 | 100.009 | 50.88 | 100.007 | 51.01 | 100.016 | 51.06 | 100.017
51.08 | 100.03 | 51.02 | 100.006 | 50.99 | 100.009 | 50.95 | 100.007 | 51.08 | 100.016 | 51.12 | 100.017
51.14 | 100.03 | 51.09 | 100.006 | 51.06 | 100.009 | 51.02 | 100.007 | 51.15 | 100.016 | 51.19 | 100.018
51.21 | 100.03 | 51.16 | 100.006 | 51.13 | 100.009 | 51.09 | 100.008 | 51.22 | 100.016 | 51.26 | 100.019
51.28 | 100.03 | 51.23 | 100.006 | 51.2 | 100.009 | 51.16 | 100.008 | 51.29 | 100.016 | 51.33 | 100.02
51.36 | 100.03 | 51.3 | 100.006 | 51.27 | 100.008 | 51.23 | 100.008 | 51.36 | 100.016 | 51.4 | 100.02
51.43 | 100.03 | 51.37 | 100.006 | 51.35 | 100.008 | 51.31 | 100.009 | 51.43 | 100.015 | 51.48 | 100.02
51.5 | 100.03 | 51.44 | 100.006 | 51.42 | 100.008 | 51.38 | 100.009 | 51.51 | 100.014 | 51.55 | 100.02
51.58 | 100.03 | 51.52 | 100.006 | 51.49 | 100.008 | 51.46 | 100.009 | 51.58 | 100.014 | 51.62 | 100.02
51.65 | 100.03 | 51.59 | 100.006 | 51.57 | 100.008 | 51.53 | 100.009 | 51.66 | 100.014 | 51.7 | 100.02
51.73 | 100.03 | 51.67 | 100.006 | 51.65 | 100.008 | 51.61 | 100.009 | 51.73 | 100.013 | 51.78 | 100.021
51.81 | 100.03 | 51.75 | 100.006 | 51.73 | 100.009 | 51.69 | 100.009 | 51.81 | 100.014 | 51.86 | 100.021
51.89 | 100.03 | 51.83 | 100.006 | 51.8 | 100.009 | 51.77 | 100.009 | 51.89 | 100.014 | 51.94 | 100.022
51.97 | 100.031 | 51.91 | 100.006 | 51.88 | 100.009 | 51.85 | 100.01 | 51.97 | 100.014 | 52.02 | 100.022
52.05 | 100.032 | 51.99 | 100.006 | 51.97 | 100.009 | 51.93 | 100.01 | 52.05 | 100.014 | 52.1 | 100.021
52.14 | 100.033 | 52.07 | 100.006 | 52.05 | 100.009 | 52.01 | 100.01 | 52.14 | 100.013 | 52.18 | 100.02
52.22 | 100.033 | 52.15 | 100.005 | 52.13 | 100.009 | 52.1 | 100.01 | 52.22 | 100.013 | 52.26 | 100.02
52.3 | 100.034 | 52.24 | 100.005 | 52.21 | 100.009 | 52.18 | 100.01 | 52.3 | 100.014 | 52.35 | 100.021
52.39 | 100.034 | 52.32 | 100.005 | 52.3 | 100.009 | 52.27 | 100.01 | 52.39 | 100.014 | 52.43 | 100.021
52.48 | 100.034 | 52.41 | 100.005 | 52.39 | 100.009 | 52.35 | 100.01 | 52.48 | 100.015 | 52.52 | 100.021
52.56 | 100.035 | 52.5 | 100.005 | 52.47 | 100.009 | 52.44 | 100.01 | 52.56 | 100.016 | 52.61 | 100.021
52.65 | 100.035 | 52.59 | 100.005 | 52.56 | 100.009 | 52.53 | 100.01 | 52.65 | 100.016 | 52.7 | 100.02
52.74 | 100.035 | 52.67 | 100.005 | 52.65 | 100.009 | 52.62 | 100.01 | 52.74 | 100.016 | 52.78 | 100.019
52.83 | 100.035 | 52.76 | 100.005 | 52.74 | 100.009 | 52.71 | 100.01 | 52.83 | 100.016 | 52.88 | 100.018
52.92 | 100.035 | 52.86 | 100.005 | 52.83 | 100.009 | 52.8 | 100.01 | 52.92 | 100.016 | 52.97 | 100.018
53.02 | 100.035 | 52.95 | 100.006 | 52.92 | 100.009 | 52.89 | 100.01 | 53.01 | 100.016 | 53.06 | 100.018
53.11 | 100.035 | 53.04 | 100.006 | 53.02 | 100.009 | 52.99 | 100.01 | 53.11 | 100.016 | 53.15 | 100.017
53.2 | 100.035 | 53.13 | 100.006 | 53.11 | 100.009 | 53.08 | 100.01 | 53.2 | 100.016 | 53.25 | 100.017
53.3 | 100.035 | 53.23 | 100.007 | 53.2 | 100.009 | 53.18 | 100.01 | 53.3 | 100.017 | 53.34 | 100.017
53.39 | 100.034 | 53.32 | 100.008 | 53.3 | 100.01 | 53.27 | 100.01 | 53.39 | 100.018 | 53.44 | 100.017
53.49 | 100.034 | 53.42 | 100.008 | 53.4 | 100.01 | 53.37 | 100.01 | 53.49 | 100.018 | 53.53 | 100.017
53.59 | 100.034 | 53.52 | 100.008 | 53.49 | 100.01 | 53.47 | 100.009 | 53.59 | 100.018 | 53.63 | 100.017
53.69 | 100.034 | 53.61 | 100.008 | 53.59 | 100.009 | 53.56 | 100.009 | 53.68 | 100.019 | 53.73 | 100.017
53.79 | 100.034 | 53.71 | 100.008 | 53.69 | 100.009 | 53.66 | 100.009 | 53.78 | 100.019 | 53.83 | 100.017
53.89 | 100.033 | 53.81 | 100.008 | 53.79 | 100.009 | 53.76 | 100.01 | 53.88 | 100.019 | 53.93 | 100.017
53.99 | 100.033 | 53.91 | 100.008 | 53.89 | 100.009 | 53.86 | 100.01 | 53.98 | 100.019 | 54.03 | 100.017
54.09 | 100.033 | 54.01 | 100.008 | 53.99 | 100.009 | 53.97 | 100.01 | 54.09 | 100.019 | 54.13 | 100.018
54.19 | 100.033 | 54.12 | 100.008 | 54.09 | 100.008 | 54.07 | 100.01 | 54.19 | 100.019 | 54.23 | 100.018
54.29 | 100.033 | 54.22 | 100.008 | 54.2 | 100.008 | 54.17 | 100.01 | 54.29 | 100.019 | 54.33 | 100.018
54.4 | 100.033 | 54.32 | 100.008 | 54.3 | 100.008 | 54.28 | 100.01 | 54.39 | 100.019 | 54.44 | 100.02
54.5 | 100.033 | 54.43 | 100.008 | 54.4 | 100.008 | 54.38 | 100.01 | 54.5 | 100.02 | 54.54 | 100.02
54.61 | 100.034 | 54.53 | 100.007 | 54.51 | 100.008 | 54.49 | 100.01 | 54.6 | 100.019 | 54.65 | 100.02
54.72 | 100.035 | 54.64 | 100.007 | 54.61 | 100.008 | 54.59 | 100.01 | 54.71 | 100.019 | 54.75 | 100.02
54.82 | 100.035 | 54.75 | 100.008 | 54.72 | 100.008 | 54.7 | 100.01 | 54.82 | 100.019 | 54.86 | 100.02
54.93 | 100.035 | 54.85 | 100.008 | 54.83 | 100.008 | 54.81 | 100.01 | 54.93 | 100.019 | 54.97 | 100.02
55.04 | 100.035 | 54.96 | 100.008 | 54.94 | 100.008 | 54.92 | 100.01 | 55.03 | 100.019 | 55.08 | 100.02
55.15 | 100.035 | 55.07 | 100.008 | 55.05 | 100.007 | 55.03 | 100.01 | 55.14 | 100.019 | 55.18 | 100.021
55.26 | 100.035 | 55.18 | 100.009 | 55.15 | 100.007 | 55.14 | 100.011 | 55.25 | 100.019 | 55.29 | 100.021
55.37 | 100.035 | 55.29 | 100.009 | 55.26 | 100.007 | 55.25 | 100.011 | 55.36 | 100.02 | 55.4 | 100.021
55.48 | 100.035 | 55.4 | 100.009 | 55.38 | 100.007 | 55.36 | 100.011 | 55.48 | 100.02 | 55.52 | 100.021
55.6 | 100.035 | 55.51 | 100.009 | 55.49 | 100.008 | 55.47 | 100.013 | 55.59 | 100.021 | 55.63 | 100.021
55.71 | 100.035 | 55.63 | 100.009 | 55.6 | 100.007 | 55.58 | 100.013 | 55.7 | 100.021 | 55.74 | 100.021
55.82 | 100.035 | 55.74 | 100.009 | 55.71 | 100.007 | 55.7 | 100.013 | 55.81 | 100.021 | 55.85 | 100.02
55.94 | 100.035 | 55.85 | 100.009 | 55.83 | 100.007 | 55.81 | 100.013 | 55.93 | 100.021 | 55.97 | 100.02
56.05 | 100.034 | 55.97 | 100.008 | 55.94 | 100.007 | 55.92 | 100.014 | 56.04 | 100.02 | 56.08 | 100.02
56.17 | 100.034 | 56.08 | 100.008 | 56.06 | 100.007 | 56.04 | 100.015 | 56.16 | 100.02 | 56.2 | 100.02
56.28 | 100.034 | 56.2 | 100.008 | 56.17 | 100.006 | 56.16 | 100.015 | 56.27 | 100.02 | 56.31 | 100.018
56.4 | 100.034 | 56.32 | 100.007 | 56.29 | 100.006 | 56.27 | 100.015 | 56.39 | 100.02 | 56.43 | 100.018
56.52 | 100.035 | 56.43 | 100.008 | 56.4 | 100.007 | 56.39 | 100.015 | 56.51 | 100.02 | 56.55 | 100.018
56.64 | 100.035 | 56.55 | 100.007 | 56.52 | 100.007 | 56.51 | 100.015 | 56.63 | 100.019 | 56.66 | 100.019
56.76 | 100.035 | 56.67 | 100.007 | 56.64 | 100.007 | 56.63 | 100.015 | 56.74 | 100.019 | 56.78 | 100.019
56.87 | 100.035 | 56.79 | 100.008 | 56.76 | 100.007 | 56.75 | 100.014 | 56.86 | 100.019 | 56.9 | 100.018
57 | 100.035 | 56.91 | 100.007 | 56.88 | 100.007 | 56.87 | 100.013 | 56.98 | 100.019 | 57.02 | 100.019
57.12 | 100.036 | 57.03 | 100.008 | 57 | 100.007 | 56.99 | 100.013 | 57.1 | 100.02 | 57.14 | 100.02
57.24 | 100.036 | 57.15 | 100.008 | 57.12 | 100.007 | 57.11 | 100.013 | 57.22 | 100.02 | 57.26 | 100.019
57.36 | 100.037 | 57.27 | 100.009 | 57.24 | 100.007 | 57.23 | 100.013 | 57.35 | 100.019 | 57.38 | 100.019
57.48 | 100.037 | 57.39 | 100.009 | 57.36 | 100.007 | 57.35 | 100.013 | 57.47 | 100.019 | 57.5 | 100.019
57.61 | 100.038 | 57.51 | 100.009 | 57.48 | 100.007 | 57.47 | 100.012 | 57.59 | 100.018 | 57.63 | 100.019
57.73 | 100.038 | 57.64 | 100.009 | 57.61 | 100.007 | 57.6 | 100.012 | 57.71 | 100.019 | 57.75 | 100.019
57.85 | 100.038 | 57.76 | 100.009 | 57.73 | 100.007 | 57.72 | 100.012 | 57.84 | 100.019 | 57.87 | 100.018
57.98 | 100.038 | 57.88 | 100.009 | 57.85 | 100.007 | 57.84 | 100.011 | 57.96 | 100.019 | 58 | 100.017
58.1 | 100.038 | 58.01 | 100.009 | 57.98 | 100.006 | 57.97 | 100.011 | 58.09 | 100.019 | 58.12 | 100.017
58.23 | 100.038 | 58.13 | 100.009 | 58.1 | 100.005 | 58.09 | 100.011 | 58.21 | 100.019 | 58.25 | 100.017
58.36 | 100.037 | 58.26 | 100.009 | 58.23 | 100.005 | 58.22 | 100.011 | 58.34 | 100.018 | 58.37 | 100.017
58.48 | 100.037 | 58.39 | 100.009 | 58.35 | 100.005 | 58.35 | 100.011 | 58.47 | 100.017 | 58.5 | 100.017
58.61 | 100.036 | 58.51 | 100.009 | 58.48 | 100.004 | 58.47 | 100.011 | 58.59 | 100.016 | 58.63 | 100.016
58.74 | 100.036 | 58.64 | 100.008 | 58.61 | 100.004 | 58.6 | 100.011 | 58.72 | 100.016 | 58.75 | 100.016
58.87 | 100.036 | 58.77 | 100.008 | 58.74 | 100.004 | 58.73 | 100.011 | 58.85 | 100.017 | 58.88 | 100.017
59 | 100.036 | 58.9 | 100.008 | 58.86 | 100.003 | 58.86 | 100.011 | 58.98 | 100.018 | 59.01 | 100.017
59.13 | 100.035 | 59.03 | 100.009 | 58.99 | 100.003 | 58.99 | 100.011 | 59.11 | 100.018 | 59.14 | 100.017
59.26 | 100.035 | 59.16 | 100.009 | 59.12 | 100.002 | 59.12 | 100.011 | 59.23 | 100.018 | 59.27 | 100.017
59.39 | 100.035 | 59.28 | 100.009 | 59.25 | 100.002 | 59.24 | 100.011 | 59.36 | 100.019 | 59.4 | 100.017
59.52 | 100.034 | 59.42 | 100.009 | 59.38 | 100.002 | 59.38 | 100.011 | 59.5 | 100.019 | 59.53 | 100.017
59.65 | 100.034 | 59.55 | 100.009 | 59.51 | 100.002 | 59.51 | 100.011 | 59.63 | 100.018 | 59.66 | 100.017
59.78 | 100.033 | 59.68 | 100.009 | 59.64 | 100.002 | 59.64 | 100.011 | 59.76 | 100.019 | 59.79 | 100.017
59.91 | 100.034 | 59.81 | 100.009 | 59.77 | 100.002 | 59.77 | 100.011 | 59.89 | 100.019 | 59.92 | 100.017
60.05 | 100.034 | 59.94 | 100.009 | 59.9 | 100.002 | 59.9 | 100.011 | 60.02 | 100.019 | 60.05 | 100.017
60.18 | 100.034 | 60.07 | 100.008 | 60.04 | 100.002 | 60.03 | 100.011 | 60.15 | 100.019 | 60.18 | 100.017
60.31 | 100.034 | 60.21 | 100.008 | 60.17 | 100.002 | 60.17 | 100.011 | 60.29 | 100.019 | 60.32 | 100.018
60.45 | 100.033 | 60.34 | 100.008 | 60.3 | 100.002 | 60.3 | 100.011 | 60.42 | 100.019 | 60.45 | 100.018
60.58 | 100.033 | 60.47 | 100.008 | 60.44 | 100.003 | 60.44 | 100.011 | 60.56 | 100.019 | 60.58 | 100.018
60.72 | 100.033 | 60.61 | 100.007 | 60.57 | 100.003 | 60.57 | 100.011 | 60.69 | 100.019 | 60.72 | 100.018
60.85 | 100.033 | 60.74 | 100.007 | 60.71 | 100.003 | 60.7 | 100.011 | 60.83 | 100.019 | 60.85 | 100.018
60.99 | 100.033 | 60.88 | 100.006 | 60.84 | 100.003 | 60.84 | 100.011 | 60.96 | 100.019 | 60.99 | 100.018
61.12 | 100.033 | 61.01 | 100.006 | 60.98 | 100.003 | 60.98 | 100.011 | 61.1 | 100.018 | 61.12 | 100.018
61.26 | 100.033 | 61.15 | 100.006 | 61.11 | 100.003 | 61.11 | 100.011 | 61.23 | 100.019 | 61.26 | 100.018
61.4 | 100.033 | 61.29 | 100.006 | 61.25 | 100.002 | 61.25 | 100.012 | 61.37 | 100.019 | 61.39 | 100.018
61.54 | 100.033 | 61.42 | 100.006 | 61.38 | 100.002 | 61.39 | 100.011 | 61.51 | 100.019 | 61.53 | 100.018
61.67 | 100.032 | 61.56 | 100.005 | 61.52 | 100.002 | 61.52 | 100.011 | 61.64 | 100.019 | 61.67 | 100.017
61.81 | 100.032 | 61.7 | 100.005 | 61.66 | 100.002 | 61.66 | 100.011 | 61.78 | 100.019 | 61.81 | 100.018
61.95 | 100.032 | 61.84 | 100.005 | 61.8 | 100.002 | 61.8 | 100.011 | 61.92 | 100.019 | 61.94 | 100.018
62.09 | 100.031 | 61.97 | 100.005 | 61.93 | 100.002 | 61.94 | 100.011 | 62.06 | 100.019 | 62.08 | 100.018
62.23 | 100.031 | 62.11 | 100.005 | 62.07 | 100.001 | 62.08 | 100.01 | 62.2 | 100.019 | 62.22 | 100.018
62.37 | 100.031 | 62.25 | 100.005 | 62.21 | 100.001 | 62.22 | 100.01 | 62.34 | 100.019 | 62.36 | 100.017
62.51 | 100.031 | 62.39 | 100.004 | 62.35 | 100.001 | 62.36 | 100.01 | 62.48 | 100.018 | 62.5 | 100.017
62.65 | 100.03 | 62.53 | 100.004 | 62.49 | 100 | 62.5 | 100.01 | 62.62 | 100.018 | 62.64 | 100.017
62.79 | 100.03 | 62.67 | 100.003 | 62.63 | 100 | 62.64 | 100.01 | 62.76 | 100.017 | 62.78 | 100.017
62.93 | 100.03 | 62.81 | 100.002 | 62.77 | 99.999 | 62.78 | 100.01 | 62.9 | 100.014 | 62.92 | 100.017
63.07 | 100.03 | 62.95 | 100.002 | 62.91 | 99.999 | 62.92 | 100.009 | 63.04 | 100.014 | 63.06 | 100.017
63.22 | 100.03 | 63.1 | 100.002 | 63.05 | 99.998 | 63.06 | 100.008 | 63.18 | 100.014 | 63.2 | 100.018
63.36 | 100.03 | 63.24 | 100.002 | 63.19 | 99.998 | 63.2 | 100.008 | 63.32 | 100.013 | 63.34 | 100.018
63.5 | 100.03 | 63.38 | 100.002 | 63.33 | 99.998 | 63.34 | 100.008 | 63.47 | 100.012 | 63.48 | 100.018
63.64 | 100.03 | 63.52 | 100.002 | 63.48 | 99.997 | 63.49 | 100.008 | 63.61 | 100.012 | 63.63 | 100.017
63.79 | 100.03 | 63.66 | 100.002 | 63.62 | 99.997 | 63.63 | 100.007 | 63.75 | 100.012 | 63.77 | 100.017
63.93 | 100.03 | 63.81 | 100.002 | 63.76 | 99.997 | 63.77 | 100.007 | 63.9 | 100.012 | 63.91 | 100.017
64.07 | 100.03 | 63.95 | 100.002 | 63.9 | 99.997 | 63.92 | 100.007 | 64.04 | 100.012 | 64.05 | 100.016
64.22 | 100.03 | 64.09 | 100.002 | 64.05 | 99.997 | 64.06 | 100.007 | 64.18 | 100.012 | 64.2 | 100.017
64.36 | 100.03 | 64.24 | 100.002 | 64.19 | 99.997 | 64.2 | 100.007 | 64.33 | 100.012 | 64.34 | 100.017
64.51 | 100.03 | 64.38 | 100.002 | 64.34 | 99.997 | 64.35 | 100.007 | 64.47 | 100.012 | 64.48 | 100.016
64.65 | 100.03 | 64.53 | 100.002 | 64.48 | 99.997 | 64.49 | 100.006 | 64.62 | 100.011 | 64.63 | 100.016
64.8 | 100.03 | 64.67 | 100.002 | 64.62 | 99.997 | 64.64 | 100.006 | 64.76 | 100.012 | 64.77 | 100.016
64.94 | 100.03 | 64.82 | 100.002 | 64.77 | 99.997 | 64.78 | 100.006 | 64.91 | 100.012 | 64.92 | 100.016
65.09 | 100.03 | 64.96 | 100.002 | 64.91 | 99.997 | 64.93 | 100.006 | 65.05 | 100.013 | 65.06 | 100.016
65.24 | 100.03 | 65.11 | 100.002 | 65.06 | 99.997 | 65.07 | 100.006 | 65.2 | 100.013 | 65.21 | 100.016
65.38 | 100.03 | 65.25 | 100.002 | 65.2 | 99.997 | 65.22 | 100.006 | 65.34 | 100.014 | 65.35 | 100.016
65.53 | 100.03 | 65.4 | 100.002 | 65.35 | 99.997 | 65.37 | 100.006 | 65.49 | 100.014 | 65.5 | 100.016
65.68 | 100.03 | 65.55 | 100.002 | 65.5 | 99.997 | 65.51 | 100.006 | 65.64 | 100.014 | 65.65 | 100.014
65.82 | 100.03 | 65.69 | 100.002 | 65.64 | 99.996 | 65.66 | 100.005 | 65.79 | 100.014 | 65.79 | 100.014
65.97 | 100.03 | 65.84 | 100.002 | 65.79 | 99.996 | 65.81 | 100.004 | 65.93 | 100.015 | 65.94 | 100.014
66.12 | 100.03 | 65.99 | 100.002 | 65.94 | 99.995 | 65.96 | 100.004 | 66.08 | 100.016 | 66.09 | 100.014
66.27 | 100.029 | 66.14 | 100.003 | 66.09 | 99.995 | 66.1 | 100.004 | 66.23 | 100.015 | 66.23 | 100.014
66.42 | 100.029 | 66.28 | 100.003 | 66.23 | 99.995 | 66.25 | 100.004 | 66.38 | 100.015 | 66.38 | 100.013
66.57 | 100.028 | 66.43 | 100.003 | 66.38 | 99.994 | 66.4 | 100.004 | 66.53 | 100.015 | 66.53 | 100.013
66.72 | 100.028 | 66.58 | 100.004 | 66.53 | 99.994 | 66.55 | 100.004 | 66.68 | 100.015 | 66.68 | 100.013
66.86 | 100.027 | 66.73 | 100.004 | 66.68 | 99.994 | 66.7 | 100.004 | 66.82 | 100.015 | 66.83 | 100.013
67.01 | 100.027 | 66.88 | 100.003 | 66.83 | 99.993 | 66.85 | 100.004 | 66.97 | 100.014 | 66.98 | 100.012
67.16 | 100.027 | 67.03 | 100.003 | 66.98 | 99.993 | 67 | 100.004 | 67.12 | 100.014 | 67.12 | 100.012
67.31 | 100.027 | 67.18 | 100.002 | 67.13 | 99.993 | 67.15 | 100.003 | 67.27 | 100.014 | 67.27 | 100.012
67.46 | 100.026 | 67.33 | 100.002 | 67.28 | 99.993 | 67.3 | 100.003 | 67.42 | 100.014 | 67.42 | 100.012
67.62 | 100.026 | 67.48 | 100.001 | 67.43 | 99.993 | 67.45 | 100.003 | 67.57 | 100.012 | 67.57 | 100.012
67.77 | 100.024 | 67.63 | 100.001 | 67.58 | 99.992 | 67.6 | 100.003 | 67.72 | 100.012 | 67.72 | 100.013
67.92 | 100.026 | 67.78 | 100.001 | 67.73 | 99.993 | 67.75 | 100.003 | 67.88 | 100.012 | 67.87 | 100.013
68.07 | 100.026 | 67.93 | 100 | 67.88 | 99.992 | 67.9 | 100.003 | 68.03 | 100.012 | 68.02 | 100.013
68.22 | 100.026 | 68.08 | 99.999 | 68.03 | 99.992 | 68.05 | 100.003 | 68.18 | 100.012 | 68.18 | 100.013
68.37 | 100.026 | 68.23 | 100 | 68.18 | 99.992 | 68.2 | 100.003 | 68.33 | 100.011 | 68.33 | 100.013
68.52 | 100.025 | 68.38 | 100 | 68.33 | 99.991 | 68.36 | 100.002 | 68.48 | 100.01 | 68.48 | 100.013
68.68 | 100.025 | 68.53 | 100 | 68.48 | 99.991 | 68.51 | 100.002 | 68.63 | 100.01 | 68.63 | 100.012
68.83 | 100.025 | 68.69 | 99.999 | 68.63 | 99.99 | 68.66 | 100.002 | 68.79 | 100.01 | 68.78 | 100.012
68.98 | 100.025 | 68.84 | 99.999 | 68.79 | 99.99 | 68.81 | 100.003 | 68.94 | 100.011 | 68.93 | 100.012
69.14 | 100.025 | 68.99 | 99.999 | 68.94 | 99.99 | 68.96 | 100.003 | 69.09 | 100.01 | 69.09 | 100.012
69.29 | 100.024 | 69.14 | 99.999 | 69.09 | 99.99 | 69.12 | 100.003 | 69.24 | 100.011 | 69.24 | 100.013
69.44 | 100.024 | 69.3 | 99.998 | 69.24 | 99.99 | 69.27 | 100.003 | 69.4 | 100.011 | 69.39 | 100.013
69.6 | 100.024 | 69.45 | 99.998 | 69.39 | 99.989 | 69.42 | 100.003 | 69.55 | 100.011 | 69.54 | 100.012
69.75 | 100.024 | 69.6 | 99.998 | 69.55 | 99.989 | 69.58 | 100.003 | 69.7 | 100.011 | 69.7 | 100.011
69.9 | 100.024 | 69.76 | 99.997 | 69.7 | 99.989 | 69.73 | 100.003 | 69.86 | 100.012 | 69.85 | 100.011
70.06 | 100.024 | 69.91 | 99.996 | 69.85 | 99.989 | 69.89 | 100.003 | 70.01 | 100.012 | 70 | 100.011
70.21 | 100.024 | 70.06 | 99.996 | 70.01 | 99.989 | 70.04 | 100.003 | 70.17 | 100.012 | 70.16 | 100.011
70.37 | 100.024 | 70.22 | 99.995 | 70.16 | 99.988 | 70.19 | 100.003 | 70.32 | 100.012 | 70.31 | 100.01
70.52 | 100.024 | 70.37 | 99.995 | 70.32 | 99.987 | 70.35 | 100.003 | 70.47 | 100.012 | 70.46 | 100.01
70.68 | 100.025 | 70.53 | 99.995 | 70.47 | 99.987 | 70.5 | 100.002 | 70.63 | 100.012 | 70.62 | 100.01
70.83 | 100.025 | 70.68 | 99.995 | 70.63 | 99.987 | 70.66 | 100.002 | 70.78 | 100.012 | 70.77 | 100.01
70.99 | 100.025 | 70.83 | 99.994 | 70.78 | 99.987 | 70.81 | 100.002 | 70.94 | 100.012 | 70.93 | 100.01
71.14 | 100.025 | 70.99 | 99.994 | 70.93 | 99.987 | 70.97 | 100.001 | 71.1 | 100.012 | 71.08 | 100.01
71.3 | 100.026 | 71.14 | 99.994 | 71.09 | 99.986 | 71.13 | 100.001 | 71.25 | 100.01 | 71.24 | 100.01
71.45 | 100.026 | 71.3 | 99.994 | 71.24 | 99.987 | 71.28 | 100.001 | 71.41 | 100.01 | 71.39 | 100.01
71.61 | 100.026 | 71.45 | 99.993 | 71.4 | 99.986 | 71.44 | 100.001 | 71.56 | 100.009 | 71.55 | 100.009
71.77 | 100.027 | 71.61 | 99.992 | 71.56 | 99.986 | 71.59 | 100.001 | 71.72 | 100.009 | 71.7 | 100.009
71.92 | 100.027 | 71.77 | 99.992 | 71.71 | 99.986 | 71.75 | 100.001 | 71.88 | 100.008 | 71.86 | 100.01
72.08 | 100.027 | 71.92 | 99.992 | 71.87 | 99.986 | 71.91 | 100.001 | 72.03 | 100.008 | 72.01 | 100.01
72.24 | 100.027 | 72.08 | 99.992 | 72.02 | 99.986 | 72.06 | 100.001 | 72.19 | 100.008 | 72.17 | 100.01
72.39 | 100.027 | 72.24 | 99.992 | 72.18 | 99.986 | 72.22 | 100.001 | 72.34 | 100.008 | 72.32 | 100.01
72.55 | 100.027 | 72.39 | 99.991 | 72.34 | 99.986 | 72.38 | 100.001 | 72.5 | 100.008 | 72.48 | 100.01
72.71 | 100.026 | 72.55 | 99.991 | 72.49 | 99.985 | 72.53 | 100.001 | 72.66 | 100.008 | 72.64 | 100.01
72.86 | 100.027 | 72.71 | 99.991 | 72.65 | 99.985 | 72.69 | 100.001 | 72.82 | 100.007 | 72.79 | 100.01
73.02 | 100.026 | 72.86 | 99.99 | 72.81 | 99.985 | 72.85 | 100.001 | 72.97 | 100.007 | 72.95 | 100.009
73.18 | 100.026 | 73.02 | 99.99 | 72.96 | 99.984 | 73.01 | 100.001 | 73.13 | 100.008 | 73.11 | 100.009
73.34 | 100.025 | 73.18 | 99.99 | 73.12 | 99.984 | 73.16 | 100 | 73.29 | 100.008 | 73.26 | 100.008
73.5 | 100.025 | 73.33 | 99.989 | 73.28 | 99.983 | 73.32 | 100 | 73.45 | 100.007 | 73.42 | 100.007
73.65 | 100.024 | 73.49 | 99.989 | 73.44 | 99.983 | 73.48 | 99.999 | 73.61 | 100.006 | 73.58 | 100.007
73.81 | 100.024 | 73.65 | 99.989 | 73.59 | 99.983 | 73.64 | 99.999 | 73.76 | 100.005 | 73.74 | 100.007
73.97 | 100.024 | 73.81 | 99.989 | 73.75 | 99.983 | 73.8 | 99.999 | 73.92 | 100.004 | 73.89 | 100.007
74.13 | 100.024 | 73.97 | 99.988 | 73.91 | 99.983 | 73.96 | 99.998 | 74.08 | 100.003 | 74.05 | 100.006
74.29 | 100.024 | 74.13 | 99.988 | 74.07 | 99.983 | 74.12 | 99.997 | 74.24 | 100.003 | 74.21 | 100.006
74.45 | 100.024 | 74.28 | 99.988 | 74.23 | 99.983 | 74.27 | 99.997 | 74.4 | 100.003 | 74.37 | 100.006
74.61 | 100.024 | 74.44 | 99.987 | 74.38 | 99.983 | 74.43 | 99.996 | 74.56 | 100.002 | 74.53 | 100.005
74.77 | 100.024 | 74.6 | 99.987 | 74.54 | 99.982 | 74.59 | 99.996 | 74.72 | 100.002 | 74.68 | 100.005
74.93 | 100.024 | 74.76 | 99.987 | 74.7 | 99.981 | 74.75 | 99.996 | 74.88 | 100.001 | 74.84 | 100.004
75.08 | 100.024 | 74.92 | 99.987 | 74.86 | 99.981 | 74.91 | 99.995 | 75.04 | 100.001 | 75 | 100.003
75.24 | 100.024 | 75.08 | 99.986 | 75.02 | 99.981 | 75.07 | 99.994 | 75.2 | 100.001 | 75.16 | 100.003
75.4 | 100.024 | 75.24 | 99.986 | 75.18 | 99.98 | 75.23 | 99.994 | 75.36 | 100 | 75.32 | 100.004
75.56 | 100.023 | 75.4 | 99.986 | 75.34 | 99.978 | 75.39 | 99.994 | 75.52 | 100 | 75.48 | 100.005
75.72 | 100.023 | 75.56 | 99.987 | 75.5 | 99.976 | 75.55 | 99.994 | 75.68 | 100 | 75.64 | 100.004
75.88 | 100.022 | 75.72 | 99.987 | 75.66 | 99.974 | 75.71 | 99.994 | 75.84 | 100 | 75.8 | 100.004
76.04 | 100.022 | 75.88 | 99.987 | 75.82 | 99.973 | 75.87 | 99.993 | 76 | 100.001 | 75.96 | 100.003
76.21 | 100.021 | 76.04 | 99.987 | 75.98 | 99.974 | 76.03 | 99.993 | 76.16 | 100 | 76.12 | 100.003
76.37 | 100.021 | 76.2 | 99.987 | 76.14 | 99.973 | 76.19 | 99.992 | 76.32 | 100.001 | 76.28 | 100.002
76.53 | 100.02 | 76.36 | 99.987 | 76.3 | 99.973 | 76.35 | 99.992 | 76.48 | 100 | 76.44 | 100.002
76.69 | 100.02 | 76.52 | 99.987 | 76.46 | 99.972 | 76.52 | 99.992 | 76.64 | 100 | 76.6 | 100.002
76.85 | 100.019 | 76.68 | 99.987 | 76.62 | 99.972 | 76.68 | 99.992 | 76.8 | 100.001 | 76.76 | 100.002
77.01 | 100.019 | 76.84 | 99.987 | 76.78 | 99.972 | 76.84 | 99.992 | 76.96 | 100.001 | 76.92 | 100.001
77.17 | 100.019 | 77 | 99.988 | 76.94 | 99.972 | 77 | 99.992 | 77.12 | 100 | 77.08 | 100
77.33 | 100.019 | 77.16 | 99.988 | 77.1 | 99.972 | 77.16 | 99.992 | 77.28 | 100 | 77.24 | 100
77.49 | 100.019 | 77.32 | 99.988 | 77.26 | 99.972 | 77.32 | 99.992 | 77.44 | 100 | 77.4 | 99.999
77.66 | 100.018 | 77.48 | 99.988 | 77.42 | 99.971 | 77.48 | 99.991 | 77.61 | 99.999 | 77.56 | 99.999
77.82 | 100.018 | 77.64 | 99.988 | 77.58 | 99.97 | 77.65 | 99.991 | 77.77 | 99.999 | 77.72 | 99.998
77.98 | 100.018 | 77.8 | 99.988 | 77.74 | 99.97 | 77.81 | 99.99 | 77.93 | 99.998 | 77.88 | 99.998
78.14 | 100.018 | 77.96 | 99.987 | 77.9 | 99.97 | 77.97 | 99.99 | 78.09 | 99.997 | 78.04 | 99.997
78.3 | 100.017 | 78.13 | 99.987 | 78.07 | 99.969 | 78.13 | 99.99 | 78.25 | 99.996 | 78.2 | 99.997
78.46 | 100.017 | 78.29 | 99.987 | 78.23 | 99.969 | 78.29 | 99.99 | 78.42 | 99.995 | 78.36 | 99.997
78.63 | 100.017 | 78.45 | 99.987 | 78.39 | 99.968 | 78.46 | 99.99 | 78.58 | 99.996 | 78.53 | 99.996
78.79 | 100.017 | 78.61 | 99.986 | 78.55 | 99.968 | 78.62 | 99.99 | 78.74 | 99.996 | 78.69 | 99.996
78.95 | 100.016 | 78.77 | 99.987 | 78.71 | 99.967 | 78.78 | 99.99 | 78.9 | 99.995 | 78.85 | 99.995
79.11 | 100.016 | 78.94 | 99.986 | 78.87 | 99.967 | 78.94 | 99.99 | 79.07 | 99.995 | 79.01 | 99.995
79.28 | 100.016 | 79.1 | 99.985 | 79.04 | 99.966 | 79.11 | 99.989 | 79.23 | 99.995 | 79.17 | 99.995
79.44 | 100.016 | 79.26 | 99.985 | 79.2 | 99.964 | 79.27 | 99.989 | 79.39 | 99.995 | 79.33 | 99.995
79.6 | 100.016 | 79.42 | 99.985 | 79.36 | 99.964 | 79.43 | 99.988 | 79.55 | 99.995 | 79.5 | 99.995
79.76 | 100.016 | 79.59 | 99.984 | 79.52 | 99.964 | 79.6 | 99.988 | 79.72 | 99.995 | 79.66 | 99.995
79.93 | 100.015 | 79.75 | 99.984 | 79.69 | 99.964 | 79.76 | 99.988 | 79.88 | 99.996 | 79.82 | 99.994
80.09 | 100.015 | 79.91 | 99.984 | 79.85 | 99.964 | 79.92 | 99.988 | 80.04 | 99.996 | 79.98 | 99.994
80.25 | 100.016 | 80.07 | 99.983 | 80.01 | 99.964 | 80.09 | 99.987 | 80.21 | 99.996 | 80.15 | 99.994
80.42 | 100.016 | 80.24 | 99.983 | 80.17 | 99.963 | 80.25 | 99.987 | 80.37 | 99.996 | 80.31 | 99.995
80.58 | 100.016 | 80.4 | 99.982 | 80.34 | 99.963 | 80.41 | 99.987 | 80.53 | 99.995 | 80.47 | 99.994
80.75 | 100.016 | 80.56 | 99.981 | 80.5 | 99.963 | 80.58 | 99.987 | 80.7 | 99.994 | 80.63 | 99.994
80.91 | 100.016 | 80.73 | 99.981 | 80.66 | 99.964 | 80.74 | 99.987 | 80.86 | 99.994 | 80.8 | 99.995
81.07 | 100.016 | 80.89 | 99.98 | 80.83 | 99.963 | 80.9 | 99.986 | 81.02 | 99.994 | 80.96 | 99.995
81.24 | 100.015 | 81.05 | 99.979 | 80.99 | 99.963 | 81.07 | 99.986 | 81.19 | 99.994 | 81.12 | 99.994
81.4 | 100.015 | 81.22 | 99.978 | 81.15 | 99.963 | 81.23 | 99.986 | 81.35 | 99.993 | 81.29 | 99.994
81.56 | 100.015 | 81.38 | 99.978 | 81.32 | 99.963 | 81.4 | 99.985 | 81.52 | 99.992 | 81.45 | 99.993
81.73 | 100.015 | 81.54 | 99.977 | 81.48 | 99.963 | 81.56 | 99.985 | 81.68 | 99.99 | 81.61 | 99.993
81.89 | 100.015 | 81.71 | 99.976 | 81.64 | 99.962 | 81.72 | 99.984 | 81.84 | 99.99 | 81.78 | 99.993
82.06 | 100.015 | 81.87 | 99.975 | 81.81 | 99.962 | 81.89 | 99.984 | 82.01 | 99.99 | 81.94 | 99.993
82.22 | 100.015 | 82.04 | 99.975 | 81.97 | 99.962 | 82.05 | 99.984 | 82.17 | 99.988 | 82.1 | 99.992
82.39 | 100.014 | 82.2 | 99.974 | 82.13 | 99.961 | 82.22 | 99.984 | 82.34 | 99.988 | 82.27 | 99.992
82.55 | 100.014 | 82.36 | 99.974 | 82.3 | 99.961 | 82.38 | 99.983 | 82.5 | 99.988 | 82.43 | 99.992
82.71 | 100.013 | 82.53 | 99.974 | 82.46 | 99.96 | 82.55 | 99.983 | 82.67 | 99.988 | 82.6 | 99.992
82.88 | 100.013 | 82.69 | 99.973 | 82.63 | 99.96 | 82.71 | 99.983 | 82.83 | 99.988 | 82.76 | 99.991
83.04 | 100.012 | 82.86 | 99.973 | 82.79 | 99.96 | 82.88 | 99.982 | 82.99 | 99.988 | 82.92 | 99.991
83.21 | 100.012 | 83.02 | 99.972 | 82.96 | 99.96 | 83.04 | 99.982 | 83.16 | 99.988 | 83.09 | 99.99
83.37 | 100.012 | 83.19 | 99.971 | 83.12 | 99.959 | 83.21 | 99.982 | 83.32 | 99.987 | 83.25 | 99.99
83.54 | 100.011 | 83.35 | 99.971 | 83.28 | 99.958 | 83.37 | 99.981 | 83.49 | 99.986 | 83.42 | 99.99
83.7 | 100.011 | 83.51 | 99.97 | 83.45 | 99.958 | 83.54 | 99.981 | 83.65 | 99.986 | 83.58 | 99.99
83.87 | 100.011 | 83.68 | 99.97 | 83.61 | 99.958 | 83.7 | 99.982 | 83.82 | 99.986 | 83.75 | 99.99
84.03 | 100.01 | 83.84 | 99.969 | 83.78 | 99.958 | 83.87 | 99.981 | 83.99 | 99.985 | 83.91 | 99.99
84.2 | 100.01 | 84.01 | 99.968 | 83.94 | 99.958 | 84.03 | 99.98 | 84.15 | 99.984 | 84.07 | 99.989
84.36 | 100.01 | 84.17 | 99.968 | 84.11 | 99.958 | 84.2 | 99.98 | 84.32 | 99.981 | 84.24 | 99.989
84.53 | 100.01 | 84.34 | 99.967 | 84.27 | 99.958 | 84.36 | 99.98 | 84.48 | 99.981 | 84.4 | 99.989
84.69 | 100.01 | 84.5 | 99.967 | 84.44 | 99.958 | 84.53 | 99.979 | 84.65 | 99.982 | 84.57 | 99.989
84.86 | 100.01 | 84.67 | 99.966 | 84.6 | 99.958 | 84.69 | 99.979 | 84.81 | 99.982 | 84.73 | 99.989
85.02 | 100.01 | 84.83 | 99.966 | 84.77 | 99.958 | 84.86 | 99.978 | 84.98 | 99.981 | 84.9 | 99.989
85.19 | 100.01 | 85 | 99.965 | 84.93 | 99.958 | 85.02 | 99.978 | 85.14 | 99.981 | 85.06 | 99.988
85.36 | 100.01 | 85.16 | 99.965 | 85.1 | 99.958 | 85.19 | 99.978 | 85.31 | 99.981 | 85.23 | 99.988
85.52 | 100.009 | 85.33 | 99.964 | 85.26 | 99.958 | 85.35 | 99.977 | 85.48 | 99.981 | 85.4 | 99.987
85.69 | 100.008 | 85.5 | 99.964 | 85.43 | 99.958 | 85.52 | 99.976 | 85.64 | 99.981 | 85.56 | 99.987
85.85 | 100.008 | 85.66 | 99.964 | 85.59 | 99.957 | 85.69 | 99.975 | 85.81 | 99.981 | 85.73 | 99.987
86.02 | 100.007 | 85.83 | 99.964 | 85.76 | 99.957 | 85.85 | 99.975 | 85.97 | 99.981 | 85.89 | 99.987
86.19 | 100.007 | 85.99 | 99.964 | 85.92 | 99.957 | 86.02 | 99.974 | 86.14 | 99.981 | 86.06 | 99.987
86.35 | 100.006 | 86.16 | 99.964 | 86.09 | 99.956 | 86.18 | 99.973 | 86.3 | 99.981 | 86.22 | 99.986
86.52 | 100.005 | 86.32 | 99.964 | 86.25 | 99.956 | 86.35 | 99.973 | 86.47 | 99.979 | 86.39 | 99.986
86.68 | 100.005 | 86.49 | 99.963 | 86.42 | 99.955 | 86.52 | 99.972 | 86.64 | 99.979 | 86.56 | 99.985
86.85 | 100.004 | 86.66 | 99.963 | 86.59 | 99.954 | 86.68 | 99.971 | 86.8 | 99.978 | 86.72 | 99.984
87.02 | 100.004 | 86.82 | 99.963 | 86.75 | 99.954 | 86.85 | 99.971 | 86.97 | 99.978 | 86.89 | 99.984
87.18 | 100.003 | 86.99 | 99.962 | 86.92 | 99.952 | 87.01 | 99.97 | 87.13 | 99.977 | 87.05 | 99.983
87.35 | 100.003 | 87.15 | 99.961 | 87.08 | 99.952 | 87.18 | 99.969 | 87.3 | 99.977 | 87.22 | 99.983
87.52 | 100.003 | 87.32 | 99.961 | 87.25 | 99.951 | 87.35 | 99.968 | 87.47 | 99.976 | 87.39 | 99.983
87.68 | 100.002 | 87.49 | 99.961 | 87.42 | 99.951 | 87.51 | 99.968 | 87.63 | 99.976 | 87.55 | 99.982
87.85 | 100.002 | 87.65 | 99.96 | 87.58 | 99.95 | 87.68 | 99.966 | 87.8 | 99.976 | 87.72 | 99.98
88.01 | 100.002 | 87.82 | 99.959 | 87.75 | 99.95 | 87.85 | 99.966 | 87.97 | 99.975 | 87.88 | 99.98
88.18 | 100.002 | 87.99 | 99.958 | 87.91 | 99.949 | 88.01 | 99.965 | 88.13 | 99.975 | 88.05 | 99.98
88.35 | 100.001 | 88.15 | 99.957 | 88.08 | 99.949 | 88.18 | 99.965 | 88.3 | 99.975 | 88.22 | 99.98
88.51 | 100.001 | 88.32 | 99.957 | 88.25 | 99.948 | 88.35 | 99.964 | 88.47 | 99.974 | 88.38 | 99.98
88.68 | 100.001 | 88.49 | 99.956 | 88.41 | 99.948 | 88.51 | 99.964 | 88.63 | 99.973 | 88.55 | 99.98
88.85 | 100.001 | 88.65 | 99.956 | 88.58 | 99.947 | 88.68 | 99.963 | 88.8 | 99.973 | 88.72 | 99.98
89.01 | 100.001 | 88.82 | 99.955 | 88.75 | 99.947 | 88.85 | 99.963 | 88.97 | 99.973 | 88.88 | 99.98
89.18 | 100.001 | 88.99 | 99.954 | 88.91 | 99.946 | 89.01 | 99.963 | 89.14 | 99.972 | 89.05 | 99.98
89.35 | 100 | 89.15 | 99.954 | 89.08 | 99.945 | 89.18 | 99.963 | 89.3 | 99.972 | 89.22 | 99.98
89.52 | 99.999 | 89.32 | 99.954 | 89.25 | 99.945 | 89.35 | 99.963 | 89.47 | 99.972 | 89.38 | 99.979
89.68 | 99.999 | 89.49 | 99.954 | 89.41 | 99.945 | 89.51 | 99.963 | 89.64 | 99.971 | 89.55 | 99.979
89.85 | 99.999 | 89.65 | 99.954 | 89.58 | 99.944 | 89.68 | 99.962 | 89.8 | 99.97 | 89.72 | 99.979
90.02 | 99.998 | 89.82 | 99.953 | 89.75 | 99.944 | 89.85 | 99.962 | 89.97 | 99.969 | 89.88 | 99.979
90.18 | 99.999 | 89.99 | 99.953 | 89.91 | 99.943 | 90.02 | 99.961 | 90.14 | 99.968 | 90.05 | 99.978
90.35 | 99.999 | 90.15 | 99.953 | 90.08 | 99.942 | 90.18 | 99.961 | 90.31 | 99.968 | 90.22 | 99.977
90.52 | 99.998 | 90.32 | 99.953 | 90.25 | 99.942 | 90.35 | 99.961 | 90.47 | 99.967 | 90.39 | 99.977
90.69 | 99.998 | 90.49 | 99.952 | 90.41 | 99.941 | 90.52 | 99.961 | 90.64 | 99.965 | 90.55 | 99.976
90.85 | 99.998 | 90.66 | 99.952 | 90.58 | 99.94 | 90.69 | 99.961 | 90.81 | 99.964 | 90.72 | 99.976
91.02 | 99.998 | 90.82 | 99.952 | 90.75 | 99.94 | 90.85 | 99.96 | 90.98 | 99.965 | 90.89 | 99.976
91.19 | 99.997 | 90.99 | 99.952 | 90.92 | 99.94 | 91.02 | 99.959 | 91.14 | 99.965 | 91.05 | 99.975
91.36 | 99.997 | 91.16 | 99.952 | 91.08 | 99.939 | 91.19 | 99.959 | 91.31 | 99.964 | 91.22 | 99.975
91.52 | 99.997 | 91.33 | 99.952 | 91.25 | 99.939 | 91.36 | 99.958 | 91.48 | 99.964 | 91.39 | 99.975
91.69 | 99.997 | 91.49 | 99.952 | 91.42 | 99.938 | 91.52 | 99.958 | 91.65 | 99.963 | 91.56 | 99.975
91.86 | 99.996 | 91.66 | 99.951 | 91.58 | 99.938 | 91.69 | 99.957 | 91.82 | 99.962 | 91.72 | 99.974
92.03 | 99.996 | 91.83 | 99.951 | 91.75 | 99.938 | 91.86 | 99.957 | 91.98 | 99.962 | 91.89 | 99.974
92.19 | 99.995 | 92 | 99.951 | 91.92 | 99.937 | 92.03 | 99.956 | 92.15 | 99.962 | 92.06 | 99.973
92.36 | 99.994 | 92.16 | 99.95 | 92.09 | 99.937 | 92.19 | 99.955 | 92.32 | 99.962 | 92.23 | 99.973
92.53 | 99.993 | 92.33 | 99.95 | 92.25 | 99.937 | 92.36 | 99.954 | 92.49 | 99.961 | 92.39 | 99.972
92.7 | 99.992 | 92.5 | 99.95 | 92.42 | 99.936 | 92.53 | 99.954 | 92.65 | 99.96 | 92.56 | 99.971
92.86 | 99.991 | 92.67 | 99.95 | 92.59 | 99.936 | 92.7 | 99.953 | 92.82 | 99.959 | 92.73 | 99.971
93.03 | 99.99 | 92.83 | 99.949 | 92.76 | 99.936 | 92.86 | 99.952 | 92.99 | 99.959 | 92.9 | 99.971
93.2 | 99.99 | 93 | 99.948 | 92.92 | 99.934 | 93.03 | 99.952 | 93.16 | 99.958 | 93.06 | 99.97
93.37 | 99.99 | 93.17 | 99.947 | 93.09 | 99.934 | 93.2 | 99.952 | 93.33 | 99.957 | 93.23 | 99.97
93.54 | 99.99 | 93.34 | 99.947 | 93.26 | 99.933 | 93.37 | 99.952 | 93.49 | 99.957 | 93.4 | 99.969
93.7 | 99.989 | 93.51 | 99.946 | 93.43 | 99.933 | 93.54 | 99.952 | 93.66 | 99.956 | 93.57 | 99.968
93.87 | 99.989 | 93.67 | 99.946 | 93.6 | 99.933 | 93.7 | 99.951 | 93.83 | 99.956 | 93.74 | 99.968
94.04 | 99.989 | 93.84 | 99.945 | 93.76 | 99.932 | 93.87 | 99.951 | 94 | 99.955 | 93.9 | 99.968
94.21 | 99.989 | 94.01 | 99.944 | 93.93 | 99.932 | 94.04 | 99.95 | 94.17 | 99.955 | 94.07 | 99.967
94.38 | 99.988 | 94.18 | 99.944 | 94.1 | 99.931 | 94.21 | 99.95 | 94.34 | 99.955 | 94.24 | 99.966
94.54 | 99.987 | 94.35 | 99.943 | 94.27 | 99.931 | 94.38 | 99.95 | 94.5 | 99.955 | 94.41 | 99.966
94.71 | 99.987 | 94.51 | 99.942 | 94.43 | 99.931 | 94.55 | 99.95 | 94.67 | 99.955 | 94.58 | 99.964
94.88 | 99.987 | 94.68 | 99.942 | 94.6 | 99.929 | 94.71 | 99.95 | 94.84 | 99.955 | 94.75 | 99.964
95.05 | 99.987 | 94.85 | 99.942 | 94.77 | 99.929 | 94.88 | 99.95 | 95.01 | 99.953 | 94.91 | 99.963
95.22 | 99.987 | 95.02 | 99.941 | 94.94 | 99.929 | 95.05 | 99.949 | 95.18 | 99.953 | 95.08 | 99.963
95.39 | 99.987 | 95.19 | 99.94 | 95.11 | 99.928 | 95.22 | 99.949 | 95.35 | 99.952 | 95.25 | 99.962
95.55 | 99.987 | 95.36 | 99.94 | 95.27 | 99.928 | 95.39 | 99.949 | 95.51 | 99.952 | 95.42 | 99.961
95.72 | 99.986 | 95.53 | 99.94 | 95.44 | 99.927 | 95.55 | 99.949 | 95.68 | 99.951 | 95.59 | 99.961
95.89 | 99.986 | 95.69 | 99.94 | 95.61 | 99.927 | 95.72 | 99.949 | 95.85 | 99.949 | 95.76 | 99.961
96.06 | 99.985 | 95.86 | 99.939 | 95.78 | 99.926 | 95.89 | 99.949 | 96.02 | 99.947 | 95.93 | 99.96
96.23 | 99.984 | 96.03 | 99.939 | 95.95 | 99.926 | 96.06 | 99.949 | 96.19 | 99.947 | 96.09 | 99.96
96.4 | 99.984 | 96.2 | 99.939 | 96.11 | 99.925 | 96.23 | 99.949 | 96.36 | 99.947 | 96.26 | 99.96
96.56 | 99.984 | 96.37 | 99.939 | 96.28 | 99.925 | 96.4 | 99.949 | 96.53 | 99.946 | 96.43 | 99.96
96.73 | 99.984 | 96.54 | 99.938 | 96.45 | 99.924 | 96.56 | 99.948 | 96.7 | 99.947 | 96.6 | 99.96
96.9 | 99.984 | 96.7 | 99.937 | 96.62 | 99.923 | 96.73 | 99.947 | 96.86 | 99.946 | 96.77 | 99.959
97.07 | 99.984 | 96.87 | 99.937 | 96.79 | 99.922 | 96.9 | 99.947 | 97.03 | 99.946 | 96.94 | 99.958
97.24 | 99.984 | 97.04 | 99.937 | 96.96 | 99.922 | 97.07 | 99.946 | 97.2 | 99.946 | 97.11 | 99.958
97.41 | 99.984 | 97.21 | 99.936 | 97.13 | 99.922 | 97.24 | 99.946 | 97.37 | 99.945 | 97.28 | 99.957
97.58 | 99.984 | 97.38 | 99.936 | 97.29 | 99.92 | 97.41 | 99.945 | 97.54 | 99.945 | 97.44 | 99.957
97.75 | 99.983 | 97.55 | 99.935 | 97.46 | 99.919 | 97.58 | 99.943 | 97.71 | 99.945 | 97.61 | 99.956
97.92 | 99.983 | 97.72 | 99.934 | 97.63 | 99.919 | 97.74 | 99.943 | 97.88 | 99.944 | 97.78 | 99.956
98.08 | 99.982 | 97.89 | 99.934 | 97.8 | 99.918 | 97.91 | 99.942 | 98.05 | 99.944 | 97.95 | 99.956
98.25 | 99.982 | 98.05 | 99.934 | 97.97 | 99.917 | 98.08 | 99.941 | 98.21 | 99.944 | 98.12 | 99.956
98.42 | 99.982 | 98.22 | 99.934 | 98.14 | 99.916 | 98.25 | 99.94 | 98.38 | 99.944 | 98.29 | 99.955
98.59 | 99.982 | 98.39 | 99.934 | 98.31 | 99.915 | 98.42 | 99.94 | 98.55 | 99.943 | 98.46 | 99.955
98.76 | 99.981 | 98.56 | 99.933 | 98.47 | 99.914 | 98.59 | 99.94 | 98.72 | 99.942 | 98.63 | 99.954
98.93 | 99.98 | 98.73 | 99.933 | 98.64 | 99.914 | 98.76 | 99.938 | 98.89 | 99.942 | 98.8 | 99.953
99.1 | 99.979 | 98.9 | 99.933 | 98.81 | 99.913 | 98.93 | 99.938 | 99.06 | 99.941 | 98.97 | 99.953
99.27 | 99.979 | 99.07 | 99.933 | 98.98 | 99.913 | 99.1 | 99.937 | 99.23 | 99.94 | 99.14 | 99.953
99.44 | 99.977 | 99.24 | 99.932 | 99.15 | 99.912 | 99.27 | 99.936 | 99.4 | 99.941 | 99.3 | 99.952
99.61 | 99.976 | 99.41 | 99.932 | 99.32 | 99.911 | 99.43 | 99.936 | 99.57 | 99.94 | 99.47 | 99.952
99.78 | 99.975 | 99.58 | 99.932 | 99.49 | 99.911 | 99.6 | 99.935 | 99.74 | 99.94 | 99.64 | 99.952
99.94 | 99.974 | 99.75 | 99.932 | 99.66 | 99.911 | 99.77 | 99.935 | 99.91 | 99.938 | 99.81 | 99.952
100.11 | 99.973 | 99.91 | 99.932 | 99.83 | 99.911 | 99.94 | 99.934 | 100.08 | 99.938 | 99.98 | 99.952
100.28 | 99.973 | 100.08 | 99.931 | 99.99 | 99.91 | 100.11 | 99.933 | 100.25 | 99.938 | 100.15 | 99.951
100.45 | 99.972 | 100.25 | 99.93 | 100.16 | 99.91 | 100.28 | 99.933 | 100.41 | 99.936 | 100.32 | 99.951
100.62 | 99.971 | 100.42 | 99.93 | 100.33 | 99.909 | 100.45 | 99.932 | 100.58 | 99.935 | 100.49 | 99.95
100.79 | 99.97 | 100.59 | 99.93 | 100.5 | 99.909 | 100.62 | 99.932 | 100.75 | 99.935 | 100.66 | 99.949
100.96 | 99.97 | 100.76 | 99.929 | 100.67 | 99.908 | 100.79 | 99.931 | 100.92 | 99.935 | 100.83 | 99.949
101.13 | 99.969 | 100.93 | 99.929 | 100.84 | 99.908 | 100.96 | 99.931 | 101.09 | 99.935 | 101 | 99.949
101.3 | 99.969 | 101.1 | 99.929 | 101.01 | 99.907 | 101.13 | 99.931 | 101.26 | 99.933 | 101.17 | 99.949
101.47 | 99.969 | 101.27 | 99.927 | 101.18 | 99.906 | 101.29 | 99.93 | 101.43 | 99.933 | 101.34 | 99.949
101.64 | 99.968 | 101.44 | 99.927 | 101.35 | 99.904 | 101.46 | 99.929 | 101.6 | 99.932 | 101.51 | 99.948
101.81 | 99.968 | 101.61 | 99.926 | 101.52 | 99.903 | 101.63 | 99.929 | 101.77 | 99.931 | 101.68 | 99.948
101.98 | 99.967 | 101.78 | 99.926 | 101.69 | 99.902 | 101.8 | 99.928 | 101.94 | 99.93 | 101.85 | 99.947
102.15 | 99.967 | 101.95 | 99.925 | 101.85 | 99.901 | 101.97 | 99.928 | 102.11 | 99.929 | 102.02 | 99.946
102.32 | 99.967 | 102.12 | 99.924 | 102.02 | 99.901 | 102.14 | 99.926 | 102.28 | 99.929 | 102.19 | 99.946
102.48 | 99.967 | 102.29 | 99.923 | 102.19 | 99.901 | 102.31 | 99.926 | 102.45 | 99.928 | 102.36 | 99.945
102.65 | 99.967 | 102.46 | 99.922 | 102.36 | 99.9 | 102.48 | 99.926 | 102.62 | 99.927 | 102.53 | 99.945
102.82 | 99.967 | 102.62 | 99.922 | 102.53 | 99.899 | 102.65 | 99.924 | 102.79 | 99.927 | 102.7 | 99.944
102.99 | 99.966 | 102.79 | 99.921 | 102.7 | 99.898 | 102.82 | 99.924 | 102.96 | 99.926 | 102.87 | 99.943
103.16 | 99.965 | 102.96 | 99.92 | 102.87 | 99.898 | 102.99 | 99.924 | 103.13 | 99.926 | 103.04 | 99.943
103.33 | 99.965 | 103.13 | 99.919 | 103.04 | 99.898 | 103.16 | 99.923 | 103.3 | 99.925 | 103.21 | 99.943
103.5 | 99.965 | 103.3 | 99.919 | 103.21 | 99.897 | 103.33 | 99.922 | 103.47 | 99.924 | 103.38 | 99.942
103.67 | 99.965 | 103.47 | 99.919 | 103.38 | 99.896 | 103.5 | 99.921 | 103.64 | 99.923 | 103.55 | 99.941
103.84 | 99.964 | 103.64 | 99.918 | 103.55 | 99.896 | 103.67 | 99.921 | 103.81 | 99.922 | 103.72 | 99.941
104.01 | 99.963 | 103.81 | 99.918 | 103.72 | 99.895 | 103.84 | 99.921 | 103.98 | 99.922 | 103.89 | 99.94
104.18 | 99.962 | 103.98 | 99.917 | 103.89 | 99.895 | 104.01 | 99.921 | 104.15 | 99.922 | 104.06 | 99.94
104.35 | 99.962 | 104.15 | 99.916 | 104.06 | 99.895 | 104.18 | 99.92 | 104.32 | 99.922 | 104.23 | 99.939
104.52 | 99.961 | 104.32 | 99.916 | 104.23 | 99.894 | 104.35 | 99.919 | 104.49 | 99.922 | 104.4 | 99.939
104.69 | 99.96 | 104.49 | 99.916 | 104.4 | 99.893 | 104.52 | 99.919 | 104.66 | 99.921 | 104.57 | 99.938
104.86 | 99.959 | 104.66 | 99.915 | 104.57 | 99.893 | 104.69 | 99.919 | 104.83 | 99.921 | 104.74 | 99.936
105.03 | 99.959 | 104.83 | 99.915 | 104.74 | 99.892 | 104.85 | 99.917 | 105 | 99.92 | 104.91 | 99.936
105.2 | 99.958 | 105 | 99.914 | 104.91 | 99.892 | 105.02 | 99.917 | 105.17 | 99.92 | 105.08 | 99.935
105.37 | 99.957 | 105.17 | 99.913 | 105.08 | 99.891 | 105.19 | 99.917 | 105.34 | 99.92 | 105.25 | 99.934
105.54 | 99.956 | 105.34 | 99.913 | 105.25 | 99.89 | 105.36 | 99.916 | 105.51 | 99.919 | 105.42 | 99.934
105.71 | 99.955 | 105.51 | 99.912 | 105.42 | 99.889 | 105.53 | 99.915 | 105.68 | 99.919 | 105.59 | 99.934
105.88 | 99.955 | 105.68 | 99.911 | 105.59 | 99.888 | 105.7 | 99.915 | 105.85 | 99.919 | 105.76 | 99.933
106.05 | 99.956 | 105.85 | 99.911 | 105.76 | 99.887 | 105.87 | 99.914 | 106.02 | 99.918 | 105.93 | 99.933
106.22 | 99.955 | 106.02 | 99.91 | 105.93 | 99.886 | 106.04 | 99.913 | 106.19 | 99.918 | 106.1 | 99.933
106.39 | 99.954 | 106.19 | 99.909 | 106.1 | 99.886 | 106.21 | 99.912 | 106.36 | 99.918 | 106.28 | 99.932
106.56 | 99.953 | 106.36 | 99.908 | 106.27 | 99.885 | 106.38 | 99.912 | 106.53 | 99.917 | 106.45 | 99.932
106.73 | 99.953 | 106.53 | 99.907 | 106.44 | 99.884 | 106.55 | 99.912 | 106.7 | 99.916 | 106.62 | 99.932
106.9 | 99.953 | 106.7 | 99.906 | 106.61 | 99.884 | 106.72 | 99.911 | 106.88 | 99.916 | 106.79 | 99.931
107.07 | 99.952 | 106.87 | 99.906 | 106.78 | 99.883 | 106.89 | 99.91 | 107.05 | 99.914 | 106.96 | 99.93
107.24 | 99.952 | 107.05 | 99.905 | 106.95 | 99.882 | 107.06 | 99.909 | 107.22 | 99.914 | 107.13 | 99.929
107.41 | 99.952 | 107.22 | 99.904 | 107.12 | 99.882 | 107.24 | 99.908 | 107.39 | 99.913 | 107.3 | 99.928
107.58 | 99.95 | 107.39 | 99.903 | 107.29 | 99.881 | 107.41 | 99.908 | 107.56 | 99.912 | 107.47 | 99.927
107.75 | 99.95 | 107.56 | 99.902 | 107.46 | 99.88 | 107.58 | 99.907 | 107.73 | 99.91 | 107.65 | 99.926
107.92 | 99.95 | 107.73 | 99.901 | 107.63 | 99.88 | 107.75 | 99.907 | 107.9 | 99.909 | 107.82 | 99.925
108.09 | 99.949 | 107.9 | 99.901 | 107.8 | 99.88 | 107.92 | 99.905 | 108.07 | 99.908 | 107.99 | 99.925
108.26 | 99.948 | 108.07 | 99.901 | 107.97 | 99.879 | 108.09 | 99.905 | 108.24 | 99.907 | 108.16 | 99.925
108.43 | 99.947 | 108.24 | 99.9 | 108.14 | 99.879 | 108.26 | 99.903 | 108.41 | 99.907 | 108.33 | 99.924
108.6 | 99.946 | 108.41 | 99.899 | 108.31 | 99.878 | 108.43 | 99.903 | 108.59 | 99.907 | 108.5 | 99.924
108.77 | 99.945 | 108.58 | 99.898 | 108.48 | 99.878 | 108.6 | 99.902 | 108.76 | 99.906 | 108.67 | 99.924
108.94 | 99.945 | 108.75 | 99.898 | 108.65 | 99.876 | 108.77 | 99.901 | 108.93 | 99.906 | 108.84 | 99.923
109.11 | 99.944 | 108.92 | 99.897 | 108.82 | 99.876 | 108.94 | 99.9 | 109.1 | 99.905 | 109.02 | 99.922
109.28 | 99.942 | 109.09 | 99.897 | 108.99 | 99.875 | 109.11 | 99.9 | 109.27 | 99.905 | 109.19 | 99.922
109.45 | 99.942 | 109.26 | 99.896 | 109.16 | 99.875 | 109.28 | 99.899 | 109.44 | 99.904 | 109.36 | 99.922
109.62 | 99.942 | 109.43 | 99.896 | 109.33 | 99.874 | 109.45 | 99.899 | 109.62 | 99.904 | 109.53 | 99.921
109.79 | 99.942 | 109.6 | 99.895 | 109.5 | 99.873 | 109.62 | 99.898 | 109.79 | 99.903 | 109.7 | 99.92
109.97 | 99.941 | 109.77 | 99.895 | 109.67 | 99.872 | 109.79 | 99.897 | 109.96 | 99.903 | 109.88 | 99.919
110.14 | 99.94 | 109.94 | 99.895 | 109.85 | 99.87 | 109.96 | 99.896 | 110.13 | 99.902 | 110.05 | 99.919
110.31 | 99.94 | 110.11 | 99.895 | 110.02 | 99.868 | 110.13 | 99.896 | 110.3 | 99.901 | 110.22 | 99.918
110.48 | 99.94 | 110.28 | 99.894 | 110.19 | 99.868 | 110.3 | 99.895 | 110.47 | 99.9 | 110.39 | 99.918
110.65 | 99.939 | 110.45 | 99.894 | 110.36 | 99.867 | 110.48 | 99.894 | 110.65 | 99.9 | 110.56 | 99.917
110.82 | 99.939 | 110.63 | 99.894 | 110.53 | 99.867 | 110.65 | 99.894 | 110.82 | 99.9 | 110.73 | 99.917
110.99 | 99.939 | 110.8 | 99.894 | 110.7 | 99.866 | 110.82 | 99.893 | 110.99 | 99.9 | 110.91 | 99.917
111.16 | 99.939 | 110.97 | 99.893 | 110.87 | 99.866 | 110.99 | 99.893 | 111.16 | 99.899 | 111.08 | 99.916
111.33 | 99.939 | 111.14 | 99.893 | 111.04 | 99.864 | 111.16 | 99.892 | 111.33 | 99.898 | 111.25 | 99.916
111.5 | 99.939 | 111.31 | 99.893 | 111.22 | 99.864 | 111.33 | 99.891 | 111.51 | 99.898 | 111.42 | 99.916
111.67 | 99.938 | 111.48 | 99.892 | 111.39 | 99.863 | 111.5 | 99.891 | 111.68 | 99.897 | 111.6 | 99.915
111.84 | 99.938 | 111.65 | 99.892 | 111.56 | 99.863 | 111.67 | 99.89 | 111.85 | 99.896 | 111.77 | 99.915
112.01 | 99.937 | 111.82 | 99.892 | 111.73 | 99.863 | 111.84 | 99.89 | 112.02 | 99.896 | 111.94 | 99.914
112.18 | 99.936 | 111.99 | 99.891 | 111.9 | 99.862 | 112.02 | 99.889 | 112.2 | 99.895 | 112.11 | 99.914
112.35 | 99.936 | 112.16 | 99.89 | 112.07 | 99.861 | 112.19 | 99.889 | 112.37 | 99.894 | 112.29 | 99.914
112.52 | 99.935 | 112.33 | 99.889 | 112.24 | 99.859 | 112.36 | 99.888 | 112.54 | 99.892 | 112.46 | 99.913
112.69 | 99.935 | 112.51 | 99.888 | 112.42 | 99.858 | 112.53 | 99.888 | 112.71 | 99.891 | 112.63 | 99.912
112.86 | 99.934 | 112.68 | 99.888 | 112.59 | 99.857 | 112.7 | 99.888 | 112.89 | 99.89 | 112.8 | 99.911
113.03 | 99.933 | 112.85 | 99.887 | 112.76 | 99.857 | 112.87 | 99.887 | 113.06 | 99.889 | 112.98 | 99.91
113.2 | 99.932 | 113.02 | 99.887 | 112.93 | 99.856 | 113.04 | 99.887 | 113.23 | 99.89 | 113.15 | 99.91
113.37 | 99.932 | 113.19 | 99.887 | 113.1 | 99.855 | 113.22 | 99.886 | 113.4 | 99.889 | 113.32 | 99.91
113.54 | 99.93 | 113.36 | 99.886 | 113.28 | 99.854 | 113.39 | 99.886 | 113.58 | 99.887 | 113.49 | 99.909
113.71 | 99.93 | 113.53 | 99.885 | 113.45 | 99.853 | 113.56 | 99.885 | 113.75 | 99.887 | 113.67 | 99.909
113.88 | 99.93 | 113.7 | 99.884 | 113.62 | 99.852 | 113.73 | 99.884 | 113.92 | 99.887 | 113.84 | 99.909
114.06 | 99.929 | 113.87 | 99.884 | 113.79 | 99.851 | 113.9 | 99.884 | 114.1 | 99.887 | 114.01 | 99.909
114.23 | 99.929 | 114.05 | 99.884 | 113.96 | 99.851 | 114.08 | 99.882 | 114.27 | 99.886 | 114.19 | 99.908
114.4 | 99.928 | 114.22 | 99.883 | 114.14 | 99.85 | 114.25 | 99.882 | 114.44 | 99.886 | 114.36 | 99.908
114.57 | 99.928 | 114.39 | 99.882 | 114.31 | 99.85 | 114.42 | 99.881 | 114.61 | 99.885 | 114.53 | 99.908
114.74 | 99.928 | 114.56 | 99.881 | 114.48 | 99.85 | 114.59 | 99.881 | 114.79 | 99.884 | 114.7 | 99.909
114.91 | 99.927 | 114.73 | 99.88 | 114.65 | 99.849 | 114.76 | 99.879 | 114.96 | 99.883 | 114.88 | 99.908
115.08 | 99.927 | 114.9 | 99.88 | 114.82 | 99.849 | 114.94 | 99.878 | 115.13 | 99.882 | 115.05 | 99.908
115.25 | 99.927 | 115.07 | 99.879 | 115 | 99.848 | 115.11 | 99.877 | 115.31 | 99.882 | 115.22 | 99.908
115.42 | 99.926 | 115.25 | 99.879 | 115.17 | 99.847 | 115.28 | 99.875 | 115.48 | 99.881 | 115.4 | 99.907
115.59 | 99.926 | 115.42 | 99.878 | 115.34 | 99.847 | 115.45 | 99.875 | 115.65 | 99.881 | 115.57 | 99.907
115.76 | 99.925 | 115.59 | 99.878 | 115.51 | 99.846 | 115.62 | 99.874 | 115.82 | 99.88 | 115.74 | 99.906
115.93 | 99.925 | 115.76 | 99.877 | 115.69 | 99.846 | 115.8 | 99.874 | 116 | 99.878 | 115.92 | 99.906
116.1 | 99.925 | 115.93 | 99.877 | 115.86 | 99.845 | 115.97 | 99.874 | 116.17 | 99.878 | 116.09 | 99.906
116.27 | 99.923 | 116.1 | 99.876 | 116.03 | 99.845 | 116.14 | 99.873 | 116.34 | 99.878 | 116.26 | 99.905
116.44 | 99.923 | 116.27 | 99.876 | 116.2 | 99.844 | 116.31 | 99.872 | 116.52 | 99.878 | 116.43 | 99.904
116.61 | 99.922 | 116.45 | 99.875 | 116.38 | 99.843 | 116.49 | 99.872 | 116.69 | 99.878 | 116.61 | 99.903
116.78 | 99.922 | 116.62 | 99.874 | 116.55 | 99.843 | 116.66 | 99.872 | 116.86 | 99.878 | 116.78 | 99.902
116.95 | 99.922 | 116.79 | 99.874 | 116.72 | 99.842 | 116.83 | 99.872 | 117.03 | 99.878 | 116.95 | 99.901
117.12 | 99.921 | 116.96 | 99.873 | 116.89 | 99.842 | 117 | 99.872 | 117.21 | 99.877 | 117.13 | 99.9
117.29 | 99.92 | 117.13 | 99.872 | 117.07 | 99.841 | 117.18 | 99.871 | 117.38 | 99.876 | 117.3 | 99.899
117.46 | 99.919 | 117.3 | 99.872 | 117.24 | 99.841 | 117.35 | 99.871 | 117.55 | 99.876 | 117.47 | 99.898
117.63 | 99.919 | 117.48 | 99.871 | 117.41 | 99.841 | 117.52 | 99.87 | 117.72 | 99.876 | 117.64 | 99.897
117.81 | 99.919 | 117.65 | 99.87 | 117.59 | 99.84 | 117.69 | 99.87 | 117.9 | 99.876 | 117.82 | 99.896
117.98 | 99.918 | 117.82 | 99.87 | 117.76 | 99.84 | 117.87 | 99.869 | 118.07 | 99.876 | 117.99 | 99.895
118.15 | 99.917 | 117.99 | 99.868 | 117.93 | 99.839 | 118.04 | 99.868 | 118.24 | 99.875 | 118.16 | 99.894
118.32 | 99.917 | 118.16 | 99.868 | 118.1 | 99.839 | 118.21 | 99.868 | 118.42 | 99.874 | 118.34 | 99.894
118.49 | 99.916 | 118.34 | 99.867 | 118.28 | 99.838 | 118.38 | 99.868 | 118.59 | 99.874 | 118.51 | 99.894
118.66 | 99.916 | 118.51 | 99.867 | 118.45 | 99.838 | 118.56 | 99.868 | 118.76 | 99.873 | 118.68 | 99.894
118.83 | 99.916 | 118.68 | 99.867 | 118.62 | 99.837 | 118.73 | 99.867 | 118.93 | 99.871 | 118.85 | 99.894
119 | 99.915 | 118.85 | 99.866 | 118.8 | 99.835 | 118.9 | 99.867 | 119.11 | 99.87 | 119.03 | 99.894
119.17 | 99.914 | 119.02 | 99.865 | 118.97 | 99.835 | 119.07 | 99.866 | 119.28 | 99.87 | 119.2 | 99.893
119.34 | 99.913 | 119.2 | 99.865 | 119.14 | 99.834 | 119.25 | 99.866 | 119.45 | 99.87 | 119.37 | 99.893
119.51 | 99.912 | 119.37 | 99.865 | 119.31 | 99.834 | 119.42 | 99.865 | 119.62 | 99.87 | 119.54 | 99.892
119.68 | 99.911 | 119.54 | 99.864 | 119.49 | 99.833 | 119.59 | 99.865 | 119.8 | 99.87 | 119.72 | 99.892
119.85 | 99.911 | 119.71 | 99.864 | 119.66 | 99.833 | 119.77 | 99.865 | 119.97 | 99.87 | 119.89 | 99.892
120.02 | 99.91 | 119.88 | 99.863 | 119.83 | 99.832 | 119.94 | 99.864 | 120.14 | 99.869 | 120.06 | 99.892
120.19 | 99.91 | 120.06 | 99.863 | 120 | 99.832 | 120.11 | 99.863 | 120.31 | 99.869 | 120.23 | 99.892
120.36 | 99.909 | 120.23 | 99.862 | 120.18 | 99.832 | 120.28 | 99.863 | 120.49 | 99.868 | 120.41 | 99.892
120.53 | 99.909 | 120.4 | 99.861 | 120.35 | 99.831 | 120.46 | 99.862 | 120.66 | 99.867 | 120.58 | 99.891
120.7 | 99.909 | 120.57 | 99.86 | 120.52 | 99.831 | 120.63 | 99.862 | 120.83 | 99.867 | 120.75 | 99.89
120.88 | 99.908 | 120.75 | 99.859 | 120.7 | 99.83 | 120.8 | 99.861 | 121 | 99.867 | 120.92 | 99.89
121.05 | 99.908 | 120.92 | 99.858 | 120.87 | 99.829 | 120.97 | 99.861 | 121.18 | 99.867 | 121.09 | 99.888
121.22 | 99.908 | 121.09 | 99.857 | 121.04 | 99.829 | 121.15 | 99.86 | 121.35 | 99.866 | 121.27 | 99.888
121.39 | 99.908 | 121.26 | 99.857 | 121.21 | 99.828 | 121.32 | 99.859 | 121.52 | 99.865 | 121.44 | 99.888
121.56 | 99.908 | 121.43 | 99.856 | 121.39 | 99.828 | 121.49 | 99.858 | 121.69 | 99.865 | 121.61 | 99.887
121.73 | 99.908 | 121.61 | 99.856 | 121.56 | 99.827 | 121.66 | 99.858 | 121.86 | 99.865 | 121.78 | 99.887
121.9 | 99.908 | 121.78 | 99.855 | 121.73 | 99.827 | 121.84 | 99.856 | 122.04 | 99.864 | 121.95 | 99.887
122.07 | 99.908 | 121.95 | 99.855 | 121.9 | 99.827 | 122.01 | 99.855 | 122.21 | 99.864 | 122.13 | 99.887
122.24 | 99.907 | 122.12 | 99.854 | 122.08 | 99.826 | 122.18 | 99.854 | 122.38 | 99.863 | 122.3 | 99.886
122.41 | 99.906 | 122.29 | 99.854 | 122.25 | 99.825 | 122.36 | 99.854 | 122.55 | 99.863 | 122.47 | 99.885
122.58 | 99.905 | 122.47 | 99.854 | 122.42 | 99.825 | 122.53 | 99.853 | 122.72 | 99.863 | 122.64 | 99.885
122.75 | 99.905 | 122.64 | 99.854 | 122.59 | 99.824 | 122.7 | 99.853 | 122.89 | 99.862 | 122.81 | 99.885
122.92 | 99.904 | 122.81 | 99.854 | 122.77 | 99.823 | 122.87 | 99.853 | 123.07 | 99.862 | 122.99 | 99.884
123.09 | 99.903 | 122.98 | 99.854 | 122.94 | 99.822 | 123.05 | 99.853 | 123.24 | 99.861 | 123.16 | 99.884
123.26 | 99.902 | 123.16 | 99.853 | 123.11 | 99.821 | 123.22 | 99.852 | 123.41 | 99.861 | 123.33 | 99.883
123.43 | 99.902 | 123.33 | 99.853 | 123.28 | 99.82 | 123.39 | 99.852 | 123.58 | 99.861 | 123.5 | 99.883
123.6 | 99.901 | 123.5 | 99.852 | 123.46 | 99.818 | 123.56 | 99.852 | 123.75 | 99.86 | 123.67 | 99.883
123.77 | 99.901 | 123.67 | 99.852 | 123.63 | 99.817 | 123.73 | 99.853 | 123.92 | 99.859 | 123.84 | 99.883
123.94 | 99.9 | 123.84 | 99.851 | 123.8 | 99.816 | 123.91 | 99.852 | 124.1 | 99.859 | 124.02 | 99.882
124.12 | 99.899 | 124.02 | 99.851 | 123.97 | 99.816 | 124.08 | 99.852 | 124.27 | 99.858 | 124.19 | 99.882
124.29 | 99.899 | 124.19 | 99.85 | 124.15 | 99.815 | 124.25 | 99.852 | 124.44 | 99.858 | 124.36 | 99.882
124.46 | 99.898 | 124.36 | 99.848 | 124.32 | 99.815 | 124.42 | 99.852 | 124.61 | 99.857 | 124.53 | 99.881
124.63 | 99.898 | 124.53 | 99.848 | 124.49 | 99.814 | 124.6 | 99.851 | 124.78 | 99.857 | 124.7 | 99.88
124.8 | 99.897 | 124.71 | 99.847 | 124.66 | 99.813 | 124.77 | 99.851 | 124.95 | 99.857 | 124.87 | 99.88
124.97 | 99.896 | 124.88 | 99.846 | 124.83 | 99.812 | 124.94 | 99.851 | 125.12 | 99.856 | 125.04 | 99.88
125.14 | 99.895 | 125.05 | 99.846 | 125.01 | 99.811 | 125.11 | 99.85 | 125.29 | 99.856 | 125.21 | 99.878
125.31 | 99.894 | 125.22 | 99.846 | 125.18 | 99.809 | 125.28 | 99.85 | 125.47 | 99.856 | 125.39 | 99.877
125.48 | 99.894 | 125.39 | 99.844 | 125.35 | 99.808 | 125.46 | 99.849 | 125.64 | 99.855 | 125.56 | 99.876
125.65 | 99.894 | 125.57 | 99.844 | 125.52 | 99.808 | 125.63 | 99.849 | 125.81 | 99.854 | 125.73 | 99.876
125.82 | 99.892 | 125.74 | 99.843 | 125.69 | 99.807 | 125.8 | 99.849 | 125.98 | 99.854 | 125.9 | 99.875
125.99 | 99.891 | 125.91 | 99.842 | 125.87 | 99.806 | 125.97 | 99.848 | 126.15 | 99.853 | 126.07 | 99.874
126.16 | 99.89 | 126.08 | 99.842 | 126.04 | 99.805 | 126.14 | 99.848 | 126.32 | 99.853 | 126.24 | 99.873
126.33 | 99.89 | 126.26 | 99.841 | 126.21 | 99.805 | 126.32 | 99.847 | 126.49 | 99.852 | 126.41 | 99.872
126.5 | 99.889 | 126.43 | 99.841 | 126.38 | 99.804 | 126.49 | 99.846 | 126.66 | 99.851 | 126.58 | 99.872
126.67 | 99.889 | 126.6 | 99.841 | 126.55 | 99.804 | 126.66 | 99.846 | 126.83 | 99.85 | 126.75 | 99.871
126.84 | 99.888 | 126.77 | 99.84 | 126.73 | 99.803 | 126.83 | 99.846 | 127 | 99.849 | 126.92 | 99.869
127.01 | 99.888 | 126.94 | 99.84 | 126.9 | 99.802 | 127 | 99.845 | 127.18 | 99.848 | 127.1 | 99.869
127.18 | 99.887 | 127.12 | 99.84 | 127.07 | 99.802 | 127.18 | 99.844 | 127.35 | 99.848 | 127.27 | 99.868
127.36 | 99.886 | 127.29 | 99.84 | 127.24 | 99.801 | 127.35 | 99.842 | 127.52 | 99.845 | 127.44 | 99.868
127.53 | 99.885 | 127.46 | 99.84 | 127.41 | 99.801 | 127.52 | 99.841 | 127.69 | 99.843 | 127.61 | 99.867
127.7 | 99.885 | 127.63 | 99.84 | 127.58 | 99.801 | 127.69 | 99.84 | 127.86 | 99.841 | 127.78 | 99.867
127.87 | 99.884 | 127.8 | 99.84 | 127.75 | 99.8 | 127.86 | 99.84 | 128.03 | 99.84 | 127.95 | 99.866
128.04 | 99.884 | 127.98 | 99.84 | 127.93 | 99.799 | 128.03 | 99.839 | 128.2 | 99.841 | 128.12 | 99.866
128.21 | 99.883 | 128.15 | 99.839 | 128.1 | 99.799 | 128.2 | 99.839 | 128.37 | 99.84 | 128.29 | 99.865
128.38 | 99.883 | 128.32 | 99.839 | 128.27 | 99.798 | 128.38 | 99.839 | 128.54 | 99.839 | 128.46 | 99.865
128.55 | 99.882 | 128.49 | 99.839 | 128.44 | 99.798 | 128.55 | 99.839 | 128.71 | 99.839 | 128.63 | 99.865
128.72 | 99.882 | 128.67 | 99.839 | 128.61 | 99.798 | 128.72 | 99.838 | 128.88 | 99.838 | 128.8 | 99.865
128.89 | 99.882 | 128.84 | 99.839 | 128.78 | 99.797 | 128.89 | 99.837 | 129.05 | 99.837 | 128.97 | 99.865
129.06 | 99.882 | 129.01 | 99.838 | 128.95 | 99.796 | 129.06 | 99.837 | 129.22 | 99.837 | 129.14 | 99.865
129.23 | 99.881 | 129.18 | 99.837 | 129.12 | 99.796 | 129.23 | 99.837 | 129.39 | 99.837 | 129.31 | 99.865
129.4 | 99.881 | 129.35 | 99.837 | 129.3 | 99.795 | 129.4 | 99.836 | 129.56 | 99.837 | 129.48 | 99.864
129.57 | 99.88 | 129.53 | 99.836 | 129.47 | 99.794 | 129.57 | 99.835 | 129.73 | 99.837 | 129.65 | 99.864
129.74 | 99.88 | 129.7 | 99.836 | 129.64 | 99.794 | 129.74 | 99.835 | 129.9 | 99.836 | 129.82 | 99.864
129.91 | 99.879 | 129.87 | 99.835 | 129.81 | 99.793 | 129.92 | 99.835 | 130.07 | 99.835 | 129.99 | 99.864
130.08 | 99.879 | 130.04 | 99.834 | 129.98 | 99.792 | 130.09 | 99.835 | 130.24 | 99.835 | 130.16 | 99.864
130.25 | 99.879 | 130.21 | 99.833 | 130.15 | 99.791 | 130.26 | 99.833 | 130.41 | 99.835 | 130.33 | 99.863
130.43 | 99.879 | 130.38 | 99.832 | 130.32 | 99.79 | 130.43 | 99.833 | 130.58 | 99.835 | 130.5 | 99.863
130.6 | 99.878 | 130.56 | 99.832 | 130.49 | 99.789 | 130.6 | 99.832 | 130.75 | 99.834 | 130.67 | 99.861
130.77 | 99.878 | 130.73 | 99.832 | 130.66 | 99.787 | 130.77 | 99.832 | 130.92 | 99.834 | 130.84 | 99.861
130.94 | 99.878 | 130.9 | 99.83 | 130.83 | 99.786 | 130.94 | 99.831 | 131.09 | 99.834 | 131.01 | 99.86
131.11 | 99.878 | 131.07 | 99.83 | 131.01 | 99.785 | 131.11 | 99.83 | 131.26 | 99.832 | 131.18 | 99.86
131.28 | 99.877 | 131.24 | 99.829 | 131.18 | 99.784 | 131.28 | 99.829 | 131.43 | 99.832 | 131.35 | 99.859
131.45 | 99.877 | 131.41 | 99.829 | 131.35 | 99.782 | 131.45 | 99.828 | 131.6 | 99.831 | 131.52 | 99.859
131.62 | 99.877 | 131.58 | 99.828 | 131.52 | 99.781 | 131.62 | 99.828 | 131.77 | 99.83 | 131.69 | 99.857
131.79 | 99.876 | 131.76 | 99.828 | 131.69 | 99.78 | 131.79 | 99.826 | 131.94 | 99.83 | 131.86 | 99.857
131.96 | 99.876 | 131.93 | 99.827 | 131.86 | 99.78 | 131.97 | 99.826 | 132.11 | 99.829 | 132.03 | 99.855
132.13 | 99.875 | 132.1 | 99.826 | 132.03 | 99.779 | 132.14 | 99.825 | 132.28 | 99.828 | 132.2 | 99.853
132.3 | 99.874 | 132.27 | 99.825 | 132.2 | 99.779 | 132.31 | 99.825 | 132.45 | 99.828 | 132.37 | 99.853
132.47 | 99.872 | 132.44 | 99.825 | 132.37 | 99.778 | 132.48 | 99.825 | 132.62 | 99.828 | 132.54 | 99.852
132.64 | 99.871 | 132.61 | 99.825 | 132.54 | 99.778 | 132.65 | 99.824 | 132.79 | 99.827 | 132.71 | 99.851
132.81 | 99.871 | 132.78 | 99.824 | 132.71 | 99.778 | 132.82 | 99.823 | 132.96 | 99.826 | 132.88 | 99.85
132.98 | 99.869 | 132.96 | 99.823 | 132.88 | 99.777 | 132.99 | 99.823 | 133.13 | 99.826 | 133.05 | 99.85
133.16 | 99.868 | 133.13 | 99.823 | 133.05 | 99.777 | 133.16 | 99.822 | 133.3 | 99.826 | 133.22 | 99.849
133.33 | 99.868 | 133.3 | 99.822 | 133.22 | 99.776 | 133.33 | 99.822 | 133.47 | 99.825 | 133.39 | 99.849
133.5 | 99.868 | 133.47 | 99.821 | 133.39 | 99.776 | 133.5 | 99.822 | 133.64 | 99.825 | 133.56 | 99.849
133.67 | 99.867 | 133.64 | 99.82 | 133.56 | 99.775 | 133.67 | 99.822 | 133.81 | 99.824 | 133.73 | 99.848
133.84 | 99.866 | 133.81 | 99.82 | 133.73 | 99.775 | 133.84 | 99.822 | 133.98 | 99.824 | 133.9 | 99.847
134.01 | 99.866 | 133.98 | 99.82 | 133.9 | 99.774 | 134.01 | 99.821 | 134.15 | 99.824 | 134.07 | 99.847
134.18 | 99.865 | 134.15 | 99.819 | 134.07 | 99.774 | 134.18 | 99.821 | 134.32 | 99.824 | 134.24 | 99.846
134.35 | 99.865 | 134.33 | 99.818 | 134.24 | 99.774 | 134.35 | 99.821 | 134.49 | 99.822 | 134.41 | 99.845
134.52 | 99.864 | 134.5 | 99.817 | 134.41 | 99.773 | 134.52 | 99.82 | 134.66 | 99.821 | 134.58 | 99.844
134.69 | 99.863 | 134.67 | 99.817 | 134.58 | 99.772 | 134.69 | 99.82 | 134.83 | 99.821 | 134.75 | 99.841
134.86 | 99.862 | 134.84 | 99.816 | 134.75 | 99.771 | 134.86 | 99.819 | 135 | 99.821 | 134.92 | 99.84
135.03 | 99.862 | 135.01 | 99.816 | 134.92 | 99.77 | 135.03 | 99.819 | 135.17 | 99.82 | 135.09 | 99.84
135.2 | 99.862 | 135.18 | 99.815 | 135.09 | 99.769 | 135.2 | 99.818 | 135.34 | 99.82 | 135.25 | 99.838
135.37 | 99.861 | 135.35 | 99.814 | 135.26 | 99.768 | 135.37 | 99.816 | 135.51 | 99.819 | 135.42 | 99.838
135.54 | 99.86 | 135.52 | 99.812 | 135.43 | 99.767 | 135.54 | 99.814 | 135.68 | 99.818 | 135.59 | 99.838
135.71 | 99.86 | 135.69 | 99.81 | 135.6 | 99.767 | 135.71 | 99.813 | 135.85 | 99.817 | 135.76 | 99.838
135.88 | 99.859 | 135.86 | 99.809 | 135.77 | 99.766 | 135.88 | 99.813 | 136.01 | 99.816 | 135.93 | 99.838
136.05 | 99.858 | 136.03 | 99.808 | 135.94 | 99.764 | 136.05 | 99.812 | 136.18 | 99.815 | 136.1 | 99.839
136.22 | 99.857 | 136.2 | 99.808 | 136.11 | 99.764 | 136.21 | 99.811 | 136.35 | 99.815 | 136.27 | 99.838
136.39 | 99.857 | 136.37 | 99.808 | 136.28 | 99.763 | 136.38 | 99.811 | 136.52 | 99.813 | 136.44 | 99.837
136.56 | 99.856 | 136.54 | 99.808 | 136.45 | 99.762 | 136.55 | 99.81 | 136.69 | 99.813 | 136.6 | 99.837
136.73 | 99.855 | 136.71 | 99.808 | 136.62 | 99.76 | 136.72 | 99.81 | 136.86 | 99.812 | 136.77 | 99.836
136.9 | 99.854 | 136.88 | 99.808 | 136.79 | 99.759 | 136.89 | 99.809 | 137.03 | 99.811 | 136.94 | 99.836
137.07 | 99.853 | 137.05 | 99.807 | 136.95 | 99.758 | 137.06 | 99.809 | 137.2 | 99.811 | 137.11 | 99.836
137.24 | 99.852 | 137.22 | 99.808 | 137.12 | 99.757 | 137.23 | 99.809 | 137.36 | 99.81 | 137.28 | 99.836
137.41 | 99.851 | 137.39 | 99.808 | 137.29 | 99.757 | 137.4 | 99.809 | 137.53 | 99.81 | 137.45 | 99.835
137.58 | 99.851 | 137.56 | 99.808 | 137.46 | 99.756 | 137.57 | 99.808 | 137.7 | 99.81 | 137.61 | 99.834
137.75 | 99.851 | 137.73 | 99.808 | 137.63 | 99.756 | 137.74 | 99.808 | 137.87 | 99.809 | 137.78 | 99.833
137.92 | 99.85 | 137.9 | 99.807 | 137.8 | 99.755 | 137.9 | 99.809 | 138.04 | 99.809 | 137.95 | 99.83
138.09 | 99.849 | 138.07 | 99.806 | 137.97 | 99.755 | 138.07 | 99.809 | 138.21 | 99.808 | 138.12 | 99.83
138.26 | 99.849 | 138.24 | 99.806 | 138.14 | 99.754 | 138.24 | 99.809 | 138.37 | 99.808 | 138.29 | 99.83
138.43 | 99.848 | 138.41 | 99.806 | 138.3 | 99.753 | 138.41 | 99.809 | 138.54 | 99.808 | 138.46 | 99.83
138.59 | 99.848 | 138.58 | 99.805 | 138.47 | 99.753 | 138.58 | 99.809 | 138.71 | 99.808 | 138.62 | 99.83
138.76 | 99.848 | 138.75 | 99.805 | 138.64 | 99.752 | 138.75 | 99.808 | 138.88 | 99.807 | 138.79 | 99.829
138.93 | 99.848 | 138.92 | 99.804 | 138.81 | 99.752 | 138.91 | 99.808 | 139.05 | 99.807 | 138.96 | 99.828
139.1 | 99.848 | 139.08 | 99.803 | 138.98 | 99.751 | 139.08 | 99.807 | 139.22 | 99.807 | 139.13 | 99.827
139.27 | 99.847 | 139.25 | 99.803 | 139.15 | 99.75 | 139.25 | 99.807 | 139.38 | 99.806 | 139.3 | 99.825
139.44 | 99.847 | 139.42 | 99.803 | 139.31 | 99.75 | 139.42 | 99.807 | 139.55 | 99.805 | 139.46 | 99.823
139.61 | 99.846 | 139.59 | 99.802 | 139.48 | 99.749 | 139.59 | 99.806 | 139.72 | 99.804 | 139.63 | 99.822
139.78 | 99.845 | 139.76 | 99.802 | 139.65 | 99.748 | 139.76 | 99.805 | 139.89 | 99.804 | 139.8 | 99.822
139.95 | 99.845 | 139.93 | 99.801 | 139.82 | 99.747 | 139.92 | 99.804 | 140.06 | 99.803 | 139.97 | 99.822
140.12 | 99.845 | 140.1 | 99.801 | 139.99 | 99.747 | 140.09 | 99.804 | 140.23 | 99.803 | 140.14 | 99.822
140.29 | 99.845 | 140.27 | 99.8 | 140.16 | 99.746 | 140.26 | 99.803 | 140.39 | 99.802 | 140.3 | 99.822
140.46 | 99.844 | 140.44 | 99.8 | 140.32 | 99.745 | 140.43 | 99.802 | 140.56 | 99.799 | 140.47 | 99.821
140.62 | 99.844 | 140.61 | 99.799 | 140.49 | 99.744 | 140.6 | 99.801 | 140.73 | 99.797 | 140.64 | 99.82
140.79 | 99.843 | 140.77 | 99.799 | 140.66 | 99.743 | 140.76 | 99.8 | 140.9 | 99.797 | 140.81 | 99.819
140.96 | 99.843 | 140.94 | 99.798 | 140.83 | 99.743 | 140.93 | 99.8 | 141.06 | 99.797 | 140.97 | 99.819
141.13 | 99.843 | 141.11 | 99.798 | 141 | 99.741 | 141.1 | 99.8 | 141.23 | 99.797 | 141.14 | 99.819
141.3 | 99.842 | 141.28 | 99.796 | 141.16 | 99.74 | 141.27 | 99.799 | 141.4 | 99.795 | 141.31 | 99.819
141.47 | 99.841 | 141.45 | 99.796 | 141.33 | 99.74 | 141.43 | 99.799 | 141.57 | 99.795 | 141.48 | 99.818
141.64 | 99.84 | 141.62 | 99.796 | 141.5 | 99.739 | 141.6 | 99.797 | 141.74 | 99.794 | 141.64 | 99.817
141.81 | 99.84 | 141.79 | 99.795 | 141.67 | 99.738 | 141.77 | 99.797 | 141.9 | 99.793 | 141.81 | 99.816
141.98 | 99.838 | 141.95 | 99.794 | 141.83 | 99.738 | 141.94 | 99.796 | 142.07 | 99.793 | 141.98 | 99.815
142.14 | 99.837 | 142.12 | 99.792 | 142 | 99.737 | 142.11 | 99.795 | 142.24 | 99.791 | 142.15 | 99.815
142.31 | 99.837 | 142.29 | 99.792 | 142.17 | 99.737 | 142.27 | 99.795 | 142.41 | 99.788 | 142.31 | 99.814
142.48 | 99.835 | 142.46 | 99.791 | 142.34 | 99.737 | 142.44 | 99.793 | 142.57 | 99.787 | 142.48 | 99.814
142.65 | 99.835 | 142.63 | 99.79 | 142.5 | 99.736 | 142.61 | 99.793 | 142.74 | 99.785 | 142.65 | 99.814
142.82 | 99.834 | 142.8 | 99.789 | 142.67 | 99.735 | 142.78 | 99.792 | 142.91 | 99.786 | 142.82 | 99.814
142.99 | 99.834 | 142.96 | 99.788 | 142.84 | 99.734 | 142.94 | 99.792 | 143.08 | 99.786 | 142.98 | 99.813
143.16 | 99.833 | 143.13 | 99.787 | 143.01 | 99.733 | 143.11 | 99.792 | 143.24 | 99.785 | 143.15 | 99.813
143.32 | 99.832 | 143.3 | 99.787 | 143.17 | 99.733 | 143.28 | 99.791 | 143.41 | 99.785 | 143.32 | 99.812
143.49 | 99.832 | 143.47 | 99.786 | 143.34 | 99.732 | 143.45 | 99.79 | 143.58 | 99.784 | 143.48 | 99.812
143.66 | 99.831 | 143.64 | 99.786 | 143.51 | 99.73 | 143.61 | 99.79 | 143.75 | 99.784 | 143.65 | 99.811
143.83 | 99.831 | 143.8 | 99.785 | 143.68 | 99.728 | 143.78 | 99.79 | 143.91 | 99.782 | 143.82 | 99.811
144 | 99.83 | 143.97 | 99.785 | 143.84 | 99.727 | 143.95 | 99.789 | 144.08 | 99.782 | 143.99 | 99.809
144.17 | 99.83 | 144.14 | 99.784 | 144.01 | 99.727 | 144.12 | 99.788 | 144.25 | 99.782 | 144.15 | 99.809
144.34 | 99.829 | 144.31 | 99.784 | 144.18 | 99.726 | 144.28 | 99.788 | 144.42 | 99.781 | 144.32 | 99.808
144.5 | 99.829 | 144.48 | 99.783 | 144.34 | 99.725 | 144.45 | 99.788 | 144.58 | 99.78 | 144.49 | 99.807
144.67 | 99.828 | 144.64 | 99.783 | 144.51 | 99.724 | 144.62 | 99.787 | 144.75 | 99.777 | 144.66 | 99.807
144.84 | 99.828 | 144.81 | 99.782 | 144.68 | 99.723 | 144.78 | 99.786 | 144.92 | 99.775 | 144.82 | 99.806
145.01 | 99.828 | 144.98 | 99.782 | 144.85 | 99.722 | 144.95 | 99.786 | 145.09 | 99.774 | 144.99 | 99.806
145.18 | 99.827 | 145.15 | 99.781 | 145.01 | 99.721 | 145.12 | 99.785 | 145.25 | 99.773 | 145.16 | 99.806
145.35 | 99.827 | 145.31 | 99.781 | 145.18 | 99.72 | 145.29 | 99.784 | 145.42 | 99.773 | 145.33 | 99.804
145.51 | 99.826 | 145.48 | 99.779 | 145.35 | 99.719 | 145.45 | 99.783 | 145.59 | 99.773 | 145.49 | 99.802
145.68 | 99.825 | 145.65 | 99.779 | 145.52 | 99.718 | 145.62 | 99.783 | 145.76 | 99.773 | 145.66 | 99.8
145.85 | 99.825 | 145.82 | 99.778 | 145.68 | 99.718 | 145.79 | 99.783 | 145.92 | 99.773 | 145.83 | 99.799
146.02 | 99.825 | 145.98 | 99.778 | 145.85 | 99.717 | 145.95 | 99.782 | 146.09 | 99.772 | 145.99 | 99.798
146.19 | 99.823 | 146.15 | 99.777 | 146.02 | 99.716 | 146.12 | 99.781 | 146.26 | 99.771 | 146.16 | 99.796
146.36 | 99.823 | 146.32 | 99.777 | 146.18 | 99.715 | 146.29 | 99.78 | 146.42 | 99.771 | 146.33 | 99.796
146.52 | 99.822 | 146.49 | 99.775 | 146.35 | 99.715 | 146.45 | 99.779 | 146.59 | 99.771 | 146.49 | 99.796
146.69 | 99.821 | 146.65 | 99.775 | 146.52 | 99.714 | 146.62 | 99.779 | 146.76 | 99.77 | 146.66 | 99.796
146.86 | 99.82 | 146.82 | 99.775 | 146.68 | 99.714 | 146.79 | 99.778 | 146.92 | 99.769 | 146.83 | 99.796
147.03 | 99.82 | 146.99 | 99.774 | 146.85 | 99.712 | 146.96 | 99.776 | 147.09 | 99.769 | 146.99 | 99.795
147.19 | 99.819 | 147.15 | 99.774 | 147.02 | 99.71 | 147.12 | 99.774 | 147.26 | 99.768 | 147.16 | 99.795
147.36 | 99.817 | 147.32 | 99.773 | 147.18 | 99.71 | 147.29 | 99.772 | 147.42 | 99.767 | 147.33 | 99.795
147.53 | 99.817 | 147.49 | 99.772 | 147.35 | 99.708 | 147.46 | 99.771 | 147.59 | 99.765 | 147.49 | 99.794
147.7 | 99.817 | 147.65 | 99.772 | 147.52 | 99.708 | 147.62 | 99.769 | 147.76 | 99.764 | 147.66 | 99.794
147.87 | 99.816 | 147.82 | 99.772 | 147.69 | 99.706 | 147.79 | 99.769 | 147.93 | 99.764 | 147.83 | 99.794
148.03 | 99.816 | 147.99 | 99.772 | 147.85 | 99.705 | 147.96 | 99.769 | 148.09 | 99.764 | 147.99 | 99.792
148.2 | 99.815 | 148.16 | 99.771 | 148.02 | 99.704 | 148.12 | 99.768 | 148.26 | 99.763 | 148.16 | 99.791
148.37 | 99.815 | 148.32 | 99.771 | 148.18 | 99.703 | 148.29 | 99.767 | 148.43 | 99.762 | 148.33 | 99.79
148.54 | 99.815 | 148.49 | 99.771 | 148.35 | 99.703 | 148.46 | 99.767 | 148.59 | 99.761 | 148.49 | 99.789
148.7 | 99.815 | 148.66 | 99.771 | 148.52 | 99.702 | 148.62 | 99.766 | 148.76 | 99.761 | 148.66 | 99.788
148.87 | 99.815 | 148.82 | 99.771 | 148.68 | 99.702 | 148.79 | 99.765 | 148.92 | 99.76 | 148.83 | 99.787
149.04 | 99.814 | 148.99 | 99.77 | 148.85 | 99.701 | 148.95 | 99.765 | 149.09 | 99.76 | 148.99 | 99.787
149.21 | 99.814 | 149.16 | 99.77 | 149.02 | 99.7 | 149.12 | 99.765 | 149.26 | 99.759 | 149.16 | 99.787
149.37 | 99.814 | 149.32 | 99.77 | 149.18 | 99.699 | 149.29 | 99.764 | 149.42 | 99.758 | 149.33 | 99.786
149.54 | 99.814 | 149.49 | 99.77 | 149.35 | 99.699 | 149.45 | 99.763 | 149.59 | 99.758 | 149.49 | 99.786
149.71 | 99.814 | 149.66 | 99.769 | 149.52 | 99.698 | 149.62 | 99.762 | 149.76 | 99.758 | 149.66 | 99.786
149.88 | 99.813 | 149.82 | 99.768 | 149.68 | 99.697 | 149.78 | 99.761 | 149.92 | 99.757 | 149.82 | 99.785
150.04 | 99.813 | 149.99 | 99.767 | 149.85 | 99.697 | 149.95 | 99.76 | 150.09 | 99.756 | 149.99 | 99.784
150.21 | 99.811 | 150.16 | 99.767 | 150.02 | 99.696 | 150.12 | 99.76 | 150.26 | 99.756 | 150.16 | 99.783
150.38 | 99.81 | 150.32 | 99.765 | 150.18 | 99.695 | 150.28 | 99.76 | 150.42 | 99.755 | 150.32 | 99.782
150.55 | 99.808 | 150.49 | 99.764 | 150.35 | 99.694 | 150.45 | 99.759 | 150.59 | 99.754 | 150.49 | 99.782
150.71 | 99.807 | 150.66 | 99.763 | 150.51 | 99.694 | 150.61 | 99.758 | 150.75 | 99.753 | 150.65 | 99.782
150.88 | 99.806 | 150.82 | 99.763 | 150.68 | 99.693 | 150.78 | 99.758 | 150.92 | 99.753 | 150.82 | 99.782
151.05 | 99.806 | 150.99 | 99.761 | 150.84 | 99.692 | 150.95 | 99.758 | 151.09 | 99.752 | 150.99 | 99.781
151.21 | 99.805 | 151.15 | 99.76 | 151.01 | 99.692 | 151.11 | 99.757 | 151.25 | 99.751 | 151.15 | 99.78
151.38 | 99.805 | 151.32 | 99.76 | 151.18 | 99.691 | 151.28 | 99.757 | 151.42 | 99.749 | 151.32 | 99.78
151.55 | 99.803 | 151.49 | 99.758 | 151.34 | 99.69 | 151.44 | 99.756 | 151.59 | 99.747 | 151.48 | 99.779
151.72 | 99.803 | 151.65 | 99.758 | 151.51 | 99.688 | 151.61 | 99.755 | 151.75 | 99.745 | 151.65 | 99.778
151.88 | 99.803 | 151.82 | 99.758 | 151.67 | 99.688 | 151.77 | 99.755 | 151.92 | 99.745 | 151.82 | 99.777
152.05 | 99.803 | 151.98 | 99.757 | 151.84 | 99.686 | 151.94 | 99.753 | 152.08 | 99.742 | 151.98 | 99.777
152.22 | 99.803 | 152.15 | 99.757 | 152 | 99.684 | 152.1 | 99.753 | 152.25 | 99.741 | 152.15 | 99.776
152.38 | 99.802 | 152.31 | 99.756 | 152.17 | 99.682 | 152.27 | 99.753 | 152.41 | 99.74 | 152.31 | 99.776
152.55 | 99.802 | 152.48 | 99.755 | 152.34 | 99.681 | 152.44 | 99.752 | 152.58 | 99.74 | 152.48 | 99.773
152.72 | 99.801 | 152.65 | 99.755 | 152.5 | 99.679 | 152.6 | 99.752 | 152.75 | 99.739 | 152.64 | 99.769
152.88 | 99.8 | 152.81 | 99.755 | 152.67 | 99.679 | 152.77 | 99.751 | 152.91 | 99.738 | 152.81 | 99.767
153.05 | 99.8 | 152.98 | 99.754 | 152.83 | 99.677 | 152.93 | 99.75 | 153.08 | 99.738 | 152.98 | 99.767
153.22 | 99.8 | 153.14 | 99.753 | 153 | 99.676 | 153.1 | 99.75 | 153.24 | 99.737 | 153.14 | 99.768
153.39 | 99.8 | 153.31 | 99.753 | 153.16 | 99.674 | 153.26 | 99.75 | 153.41 | 99.737 | 153.31 | 99.768
153.55 | 99.799 | 153.47 | 99.751 | 153.33 | 99.673 | 153.43 | 99.749 | 153.57 | 99.737 | 153.47 | 99.767
153.72 | 99.798 | 153.64 | 99.75 | 153.49 | 99.672 | 153.59 | 99.748 | 153.74 | 99.736 | 153.64 | 99.767
153.89 | 99.797 | 153.8 | 99.75 | 153.66 | 99.672 | 153.76 | 99.748 | 153.9 | 99.734 | 153.8 | 99.766
154.05 | 99.797 | 153.97 | 99.749 | 153.82 | 99.671 | 153.92 | 99.747 | 154.07 | 99.734 | 153.97 | 99.765
154.22 | 99.796 | 154.14 | 99.748 | 153.99 | 99.67 | 154.09 | 99.746 | 154.23 | 99.733 | 154.13 | 99.765
154.39 | 99.795 | 154.3 | 99.747 | 154.15 | 99.669 | 154.25 | 99.745 | 154.4 | 99.732 | 154.3 | 99.765
154.55 | 99.794 | 154.47 | 99.747 | 154.32 | 99.669 | 154.42 | 99.744 | 154.56 | 99.731 | 154.46 | 99.764
154.72 | 99.794 | 154.63 | 99.746 | 154.48 | 99.667 | 154.58 | 99.743 | 154.73 | 99.729 | 154.63 | 99.763
154.89 | 99.794 | 154.8 | 99.746 | 154.65 | 99.666 | 154.74 | 99.743 | 154.9 | 99.727 | 154.79 | 99.761
155.05 | 99.793 | 154.96 | 99.745 | 154.81 | 99.664 | 154.91 | 99.741 | 155.06 | 99.726 | 154.96 | 99.76
155.22 | 99.792 | 155.13 | 99.744 | 154.98 | 99.662 | 155.07 | 99.741 | 155.23 | 99.723 | 155.12 | 99.759
155.38 | 99.791 | 155.29 | 99.744 | 155.14 | 99.661 | 155.24 | 99.74 | 155.39 | 99.723 | 155.29 | 99.759
155.55 | 99.791 | 155.46 | 99.743 | 155.31 | 99.659 | 155.4 | 99.739 | 155.56 | 99.72 | 155.45 | 99.758
155.72 | 99.79 | 155.62 | 99.743 | 155.47 | 99.658 | 155.57 | 99.737 | 155.72 | 99.72 | 155.62 | 99.757
155.88 | 99.789 | 155.78 | 99.741 | 155.64 | 99.657 | 155.73 | 99.735 | 155.89 | 99.721 | 155.78 | 99.756
156.05 | 99.789 | 155.95 | 99.741 | 155.8 | 99.657 | 155.9 | 99.733 | 156.05 | 99.721 | 155.95 | 99.755
156.22 | 99.789 | 156.11 | 99.74 | 155.97 | 99.656 | 156.06 | 99.732 | 156.22 | 99.72 | 156.11 | 99.754
156.38 | 99.788 | 156.28 | 99.74 | 156.13 | 99.655 | 156.22 | 99.732 | 156.38 | 99.719 | 156.28 | 99.753
156.55 | 99.786 | 156.44 | 99.739 | 156.3 | 99.655 | 156.39 | 99.731 | 156.54 | 99.719 | 156.44 | 99.752
156.71 | 99.786 | 156.61 | 99.739 | 156.46 | 99.653 | 156.55 | 99.731 | 156.71 | 99.718 | 156.61 | 99.75
156.88 | 99.785 | 156.77 | 99.739 | 156.63 | 99.652 | 156.72 | 99.73 | 156.87 | 99.718 | 156.77 | 99.749
157.05 | 99.785 | 156.93 | 99.737 | 156.79 | 99.651 | 156.88 | 99.729 | 157.04 | 99.718 | 156.94 | 99.749
157.21 | 99.784 | 157.1 | 99.737 | 156.95 | 99.65 | 157.05 | 99.729 | 157.2 | 99.718 | 157.1 | 99.749
157.38 | 99.784 | 157.26 | 99.737 | 157.12 | 99.649 | 157.21 | 99.728 | 157.37 | 99.717 | 157.27 | 99.748
157.54 | 99.784 | 157.43 | 99.737 | 157.28 | 99.648 | 157.37 | 99.728 | 157.53 | 99.716 | 157.43 | 99.747
157.71 | 99.783 | 157.59 | 99.736 | 157.45 | 99.647 | 157.54 | 99.727 | 157.7 | 99.715 | 157.59 | 99.746
157.88 | 99.783 | 157.75 | 99.736 | 157.61 | 99.646 | 157.7 | 99.726 | 157.86 | 99.714 | 157.76 | 99.746
158.04 | 99.783 | 157.92 | 99.735 | 157.78 | 99.645 | 157.87 | 99.725 | 158.03 | 99.712 | 157.92 | 99.745
158.21 | 99.783 | 158.08 | 99.734 | 157.94 | 99.643 | 158.03 | 99.724 | 158.19 | 99.711 | 158.09 | 99.744
158.37 | 99.782 | 158.25 | 99.734 | 158.11 | 99.642 | 158.19 | 99.722 | 158.36 | 99.709 | 158.25 | 99.742
158.54 | 99.782 | 158.41 | 99.733 | 158.27 | 99.639 | 158.36 | 99.721 | 158.52 | 99.709 | 158.42 | 99.741
158.71 | 99.781 | 158.57 | 99.732 | 158.43 | 99.636 | 158.52 | 99.72 | 158.69 | 99.708 | 158.58 | 99.74
158.87 | 99.78 | 158.74 | 99.731 | 158.6 | 99.634 | 158.69 | 99.719 | 158.85 | 99.707 | 158.75 | 99.738
159.04 | 99.78 | 158.9 | 99.729 | 158.76 | 99.633 | 158.85 | 99.718 | 159.02 | 99.706 | 158.91 | 99.737
159.21 | 99.779 | 159.07 | 99.729 | 158.93 | 99.631 | 159.01 | 99.717 | 159.18 | 99.705 | 159.08 | 99.736
159.37 | 99.778 | 159.23 | 99.728 | 159.09 | 99.63 | 159.18 | 99.717 | 159.35 | 99.705 | 159.24 | 99.735
159.54 | 99.777 | 159.39 | 99.727 | 159.25 | 99.628 | 159.34 | 99.715 | 159.51 | 99.705 | 159.41 | 99.734
159.71 | 99.777 | 159.56 | 99.726 | 159.42 | 99.627 | 159.5 | 99.715 | 159.68 | 99.702 | 159.57 | 99.734
159.87 | 99.776 | 159.72 | 99.725 | 159.58 | 99.626 | 159.67 | 99.713 | 159.84 | 99.701 | 159.73 | 99.734
160.04 | 99.775 | 159.88 | 99.724 | 159.75 | 99.626 | 159.83 | 99.712 | 160.01 | 99.699 | 159.9 | 99.734
160.2 | 99.774 | 160.05 | 99.724 | 159.91 | 99.625 | 160 | 99.711 | 160.17 | 99.699 | 160.06 | 99.734
160.37 | 99.773 | 160.21 | 99.724 | 160.07 | 99.623 | 160.16 | 99.71 | 160.34 | 99.698 | 160.23 | 99.733
160.54 | 99.772 | 160.37 | 99.723 | 160.24 | 99.622 | 160.32 | 99.71 | 160.5 | 99.697 | 160.39 | 99.732
160.7 | 99.771 | 160.54 | 99.722 | 160.4 | 99.62 | 160.49 | 99.709 | 160.67 | 99.696 | 160.56 | 99.731
160.87 | 99.769 | 160.7 | 99.722 | 160.57 | 99.618 | 160.65 | 99.708 | 160.83 | 99.695 | 160.72 | 99.731
161.04 | 99.77 | 160.86 | 99.721 | 160.73 | 99.616 | 160.81 | 99.706 | 161 | 99.694 | 160.89 | 99.73
161.2 | 99.77 | 161.03 | 99.72 | 160.89 | 99.613 | 160.98 | 99.706 | 161.16 | 99.692 | 161.05 | 99.729
161.37 | 99.769 | 161.19 | 99.72 | 161.06 | 99.61 | 161.14 | 99.704 | 161.33 | 99.69 | 161.21 | 99.727
161.54 | 99.769 | 161.35 | 99.719 | 161.22 | 99.608 | 161.31 | 99.703 | 161.49 | 99.687 | 161.38 | 99.726
161.7 | 99.769 | 161.52 | 99.717 | 161.39 | 99.607 | 161.47 | 99.702 | 161.66 | 99.685 | 161.54 | 99.725
161.87 | 99.768 | 161.68 | 99.716 | 161.55 | 99.606 | 161.63 | 99.7 | 161.82 | 99.685 | 161.71 | 99.725
162.04 | 99.768 | 161.85 | 99.715 | 161.71 | 99.605 | 161.8 | 99.699 | 161.99 | 99.685 | 161.87 | 99.724
162.2 | 99.768 | 162.01 | 99.713 | 161.88 | 99.604 | 161.96 | 99.697 | 162.15 | 99.685 | 162.04 | 99.723
162.37 | 99.768 | 162.17 | 99.712 | 162.04 | 99.603 | 162.13 | 99.697 | 162.32 | 99.684 | 162.2 | 99.722
162.54 | 99.768 | 162.34 | 99.711 | 162.21 | 99.602 | 162.29 | 99.696 | 162.48 | 99.683 | 162.37 | 99.721
162.7 | 99.767 | 162.5 | 99.71 | 162.37 | 99.6 | 162.46 | 99.694 | 162.65 | 99.682 | 162.53 | 99.72
162.87 | 99.766 | 162.66 | 99.71 | 162.53 | 99.599 | 162.62 | 99.693 | 162.81 | 99.682 | 162.7 | 99.719
163.04 | 99.766 | 162.83 | 99.709 | 162.7 | 99.597 | 162.78 | 99.692 | 162.98 | 99.681 | 162.86 | 99.718
163.2 | 99.765 | 162.99 | 99.708 | 162.86 | 99.594 | 162.95 | 99.69 | 163.14 | 99.681 | 163.03 | 99.717
163.37 | 99.764 | 163.16 | 99.707 | 163.03 | 99.593 | 163.11 | 99.689 | 163.31 | 99.678 | 163.19 | 99.716
163.54 | 99.763 | 163.32 | 99.706 | 163.19 | 99.592 | 163.28 | 99.689 | 163.47 | 99.674 | 163.36 | 99.715
163.71 | 99.763 | 163.48 | 99.706 | 163.36 | 99.591 | 163.44 | 99.687 | 163.64 | 99.672 | 163.52 | 99.714
163.87 | 99.762 | 163.65 | 99.705 | 163.52 | 99.59 | 163.61 | 99.687 | 163.8 | 99.67 | 163.68 | 99.713
164.04 | 99.761 | 163.81 | 99.705 | 163.68 | 99.589 | 163.77 | 99.686 | 163.97 | 99.67 | 163.85 | 99.711
164.21 | 99.76 | 163.98 | 99.703 | 163.85 | 99.588 | 163.94 | 99.685 | 164.13 | 99.672 | 164.01 | 99.711
164.37 | 99.758 | 164.14 | 99.703 | 164.01 | 99.587 | 164.1 | 99.684 | 164.3 | 99.671 | 164.18 | 99.709
164.54 | 99.757 | 164.31 | 99.702 | 164.18 | 99.586 | 164.27 | 99.683 | 164.47 | 99.67 | 164.34 | 99.708
164.71 | 99.756 | 164.47 | 99.702 | 164.34 | 99.584 | 164.43 | 99.682 | 164.63 | 99.669 | 164.51 | 99.707
164.88 | 99.755 | 164.64 | 99.701 | 164.51 | 99.582 | 164.6 | 99.681 | 164.8 | 99.668 | 164.67 | 99.706
165.04 | 99.755 | 164.8 | 99.701 | 164.67 | 99.579 | 164.76 | 99.68 | 164.96 | 99.668 | 164.84 | 99.704
165.21 | 99.755 | 164.97 | 99.699 | 164.84 | 99.576 | 164.93 | 99.679 | 165.13 | 99.668 | 165 | 99.703
165.38 | 99.755 | 165.13 | 99.699 | 165 | 99.575 | 165.1 | 99.678 | 165.29 | 99.666 | 165.17 | 99.703
165.55 | 99.754 | 165.3 | 99.698 | 165.17 | 99.574 | 165.26 | 99.677 | 165.46 | 99.664 | 165.34 | 99.702
165.71 | 99.754 | 165.46 | 99.697 | 165.33 | 99.573 | 165.43 | 99.677 | 165.63 | 99.661 | 165.5 | 99.701
165.88 | 99.754 | 165.63 | 99.696 | 165.5 | 99.573 | 165.59 | 99.676 | 165.79 | 99.661 | 165.67 | 99.7
166.05 | 99.753 | 165.79 | 99.695 | 165.66 | 99.571 | 165.76 | 99.675 | 165.96 | 99.661 | 165.83 | 99.699
166.22 | 99.752 | 165.96 | 99.695 | 165.83 | 99.57 | 165.92 | 99.675 | 166.13 | 99.66 | 166 | 99.699
166.38 | 99.752 | 166.12 | 99.693 | 165.99 | 99.569 | 166.09 | 99.674 | 166.29 | 99.659 | 166.16 | 99.697
166.55 | 99.752 | 166.29 | 99.692 | 166.16 | 99.567 | 166.26 | 99.673 | 166.46 | 99.658 | 166.33 | 99.695
166.72 | 99.751 | 166.46 | 99.692 | 166.33 | 99.566 | 166.42 | 99.672 | 166.62 | 99.658 | 166.49 | 99.694
166.89 | 99.75 | 166.62 | 99.691 | 166.49 | 99.565 | 166.59 | 99.671 | 166.79 | 99.657 | 166.66 | 99.692
167.06 | 99.749 | 166.79 | 99.691 | 166.66 | 99.564 | 166.76 | 99.671 | 166.96 | 99.656 | 166.83 | 99.69
167.22 | 99.749 | 166.95 | 99.69 | 166.82 | 99.562 | 166.92 | 99.67 | 167.12 | 99.656 | 166.99 | 99.688
167.39 | 99.748 | 167.12 | 99.689 | 166.99 | 99.559 | 167.09 | 99.669 | 167.29 | 99.655 | 167.16 | 99.688
167.56 | 99.747 | 167.29 | 99.689 | 167.16 | 99.557 | 167.26 | 99.668 | 167.46 | 99.654 | 167.32 | 99.687
167.73 | 99.746 | 167.45 | 99.688 | 167.32 | 99.555 | 167.42 | 99.667 | 167.63 | 99.654 | 167.49 | 99.687
167.89 | 99.746 | 167.62 | 99.687 | 167.49 | 99.555 | 167.59 | 99.666 | 167.79 | 99.652 | 167.66 | 99.687
168.06 | 99.745 | 167.78 | 99.686 | 167.65 | 99.553 | 167.76 | 99.665 | 167.96 | 99.649 | 167.82 | 99.686
168.23 | 99.745 | 167.95 | 99.686 | 167.82 | 99.55 | 167.92 | 99.664 | 168.13 | 99.648 | 167.99 | 99.686
168.4 | 99.745 | 168.12 | 99.684 | 167.99 | 99.547 | 168.09 | 99.664 | 168.29 | 99.648 | 168.16 | 99.685
168.57 | 99.744 | 168.28 | 99.684 | 168.15 | 99.545 | 168.26 | 99.663 | 168.46 | 99.646 | 168.32 | 99.685
168.73 | 99.743 | 168.45 | 99.683 | 168.32 | 99.544 | 168.43 | 99.662 | 168.63 | 99.645 | 168.49 | 99.684
168.9 | 99.743 | 168.62 | 99.682 | 168.49 | 99.544 | 168.59 | 99.661 | 168.8 | 99.644 | 168.66 | 99.684
169.07 | 99.743 | 168.79 | 99.682 | 168.65 | 99.543 | 168.76 | 99.659 | 168.97 | 99.644 | 168.82 | 99.683
169.24 | 99.743 | 168.95 | 99.681 | 168.82 | 99.542 | 168.93 | 99.659 | 169.13 | 99.644 | 168.99 | 99.683
169.41 | 99.743 | 169.12 | 99.681 | 168.99 | 99.541 | 169.1 | 99.658 | 169.3 | 99.643 | 169.16 | 99.681
169.57 | 99.743 | 169.29 | 99.68 | 169.16 | 99.54 | 169.27 | 99.657 | 169.47 | 99.643 | 169.33 | 99.681
169.74 | 99.742 | 169.46 | 99.679 | 169.32 | 99.538 | 169.43 | 99.656 | 169.64 | 99.642 | 169.49 | 99.68
169.91 | 99.741 | 169.62 | 99.679 | 169.49 | 99.537 | 169.6 | 99.656 | 169.81 | 99.641 | 169.66 | 99.68
170.08 | 99.741 | 169.79 | 99.678 | 169.66 | 99.535 | 169.77 | 99.654 | 169.97 | 99.641 | 169.83 | 99.679
170.25 | 99.74 | 169.96 | 99.678 | 169.83 | 99.533 | 169.94 | 99.654 | 170.14 | 99.639 | 170 | 99.677
170.42 | 99.74 | 170.13 | 99.677 | 169.99 | 99.532 | 170.11 | 99.653 | 170.31 | 99.638 | 170.17 | 99.676
170.58 | 99.74 | 170.29 | 99.676 | 170.16 | 99.53 | 170.27 | 99.652 | 170.48 | 99.637 | 170.33 | 99.676
170.75 | 99.74 | 170.46 | 99.675 | 170.33 | 99.529 | 170.44 | 99.652 | 170.65 | 99.635 | 170.5 | 99.675
170.92 | 99.74 | 170.63 | 99.674 | 170.5 | 99.528 | 170.61 | 99.651 | 170.81 | 99.634 | 170.67 | 99.675
171.09 | 99.739 | 170.8 | 99.674 | 170.66 | 99.527 | 170.78 | 99.65 | 170.98 | 99.633 | 170.84 | 99.674
171.26 | 99.738 | 170.97 | 99.672 | 170.83 | 99.526 | 170.95 | 99.65 | 171.15 | 99.631 | 171 | 99.673
171.43 | 99.737 | 171.13 | 99.672 | 171 | 99.524 | 171.12 | 99.649 | 171.32 | 99.631 | 171.17 | 99.673
171.59 | 99.736 | 171.3 | 99.671 | 171.17 | 99.523 | 171.28 | 99.649 | 171.49 | 99.63 | 171.34 | 99.672
171.76 | 99.735 | 171.47 | 99.671 | 171.34 | 99.522 | 171.45 | 99.649 | 171.66 | 99.63 | 171.51 | 99.671
171.93 | 99.735 | 171.64 | 99.67 | 171.5 | 99.522 | 171.62 | 99.647 | 171.83 | 99.629 | 171.68 | 99.669
172.1 | 99.734 | 171.81 | 99.67 | 171.67 | 99.522 | 171.79 | 99.647 | 171.99 | 99.628 | 171.85 | 99.668
172.27 | 99.733 | 171.98 | 99.669 | 171.84 | 99.521 | 171.96 | 99.645 | 172.16 | 99.628 | 172.01 | 99.667
172.44 | 99.732 | 172.14 | 99.668 | 172.01 | 99.521 | 172.13 | 99.645 | 172.33 | 99.628 | 172.18 | 99.665
172.6 | 99.732 | 172.31 | 99.668 | 172.18 | 99.52 | 172.3 | 99.643 | 172.5 | 99.627 | 172.35 | 99.665
172.77 | 99.732 | 172.48 | 99.667 | 172.35 | 99.519 | 172.47 | 99.64 | 172.67 | 99.626 | 172.52 | 99.664
172.94 | 99.731 | 172.65 | 99.667 | 172.52 | 99.519 | 172.63 | 99.638 | 172.84 | 99.626 | 172.69 | 99.664
173.11 | 99.73 | 172.82 | 99.666 | 172.68 | 99.518 | 172.8 | 99.637 | 173.01 | 99.625 | 172.86 | 99.663
173.28 | 99.729 | 172.99 | 99.665 | 172.85 | 99.517 | 172.97 | 99.635 | 173.18 | 99.624 | 173.03 | 99.663
173.45 | 99.729 | 173.16 | 99.665 | 173.02 | 99.515 | 173.14 | 99.634 | 173.35 | 99.624 | 173.19 | 99.661
173.62 | 99.729 | 173.33 | 99.664 | 173.19 | 99.512 | 173.31 | 99.633 | 173.52 | 99.622 | 173.36 | 99.661
173.79 | 99.728 | 173.49 | 99.664 | 173.36 | 99.509 | 173.48 | 99.633 | 173.69 | 99.622 | 173.53 | 99.659
173.95 | 99.727 | 173.66 | 99.663 | 173.53 | 99.507 | 173.65 | 99.632 | 173.86 | 99.621 | 173.7 | 99.658
174.12 | 99.727 | 173.83 | 99.662 | 173.7 | 99.506 | 173.82 | 99.631 | 174.03 | 99.62 | 173.87 | 99.658
174.29 | 99.726 | 174 | 99.661 | 173.87 | 99.505 | 173.99 | 99.631 | 174.19 | 99.618 | 174.04 | 99.657
174.46 | 99.726 | 174.17 | 99.66 | 174.04 | 99.504 | 174.16 | 99.629 | 174.36 | 99.617 | 174.21 | 99.656
174.63 | 99.724 | 174.34 | 99.658 | 174.2 | 99.503 | 174.33 | 99.629 | 174.53 | 99.616 | 174.38 | 99.656
174.8 | 99.724 | 174.51 | 99.658 | 174.37 | 99.501 | 174.5 | 99.628 | 174.7 | 99.615 | 174.55 | 99.655
174.97 | 99.723 | 174.68 | 99.658 | 174.54 | 99.499 | 174.66 | 99.628 | 174.87 | 99.614 | 174.72 | 99.654
175.13 | 99.723 | 174.85 | 99.657 | 174.71 | 99.498 | 174.83 | 99.627 | 175.04 | 99.613 | 174.89 | 99.654
175.3 | 99.722 | 175.02 | 99.657 | 174.88 | 99.498 | 175 | 99.626 | 175.21 | 99.612 | 175.05 | 99.653
175.47 | 99.722 | 175.19 | 99.657 | 175.05 | 99.497 | 175.17 | 99.625 | 175.38 | 99.612 | 175.22 | 99.653
175.64 | 99.721 | 175.36 | 99.656 | 175.22 | 99.496 | 175.34 | 99.624 | 175.55 | 99.611 | 175.39 | 99.652
175.81 | 99.72 | 175.53 | 99.655 | 175.39 | 99.494 | 175.51 | 99.624 | 175.72 | 99.611 | 175.56 | 99.652
175.98 | 99.72 | 175.7 | 99.655 | 175.56 | 99.491 | 175.68 | 99.623 | 175.89 | 99.611 | 175.73 | 99.651
176.14 | 99.72 | 175.87 | 99.655 | 175.73 | 99.489 | 175.85 | 99.622 | 176.06 | 99.61 | 175.9 | 99.649
176.31 | 99.72 | 176.04 | 99.655 | 175.9 | 99.488 | 176.02 | 99.622 | 176.23 | 99.609 | 176.07 | 99.649
176.48 | 99.72 | 176.2 | 99.655 | 176.07 | 99.487 | 176.19 | 99.621 | 176.4 | 99.609 | 176.24 | 99.648
176.65 | 99.719 | 176.37 | 99.654 | 176.24 | 99.487 | 176.36 | 99.621 | 176.57 | 99.607 | 176.41 | 99.648
176.82 | 99.718 | 176.54 | 99.654 | 176.41 | 99.486 | 176.53 | 99.621 | 176.74 | 99.607 | 176.58 | 99.648
176.99 | 99.718 | 176.71 | 99.653 | 176.58 | 99.485 | 176.7 | 99.62 | 176.91 | 99.607 | 176.75 | 99.648
177.16 | 99.718 | 176.88 | 99.653 | 176.75 | 99.485 | 176.87 | 99.619 | 177.08 | 99.606 | 176.92 | 99.647
177.32 | 99.718 | 177.05 | 99.652 | 176.92 | 99.483 | 177.04 | 99.619 | 177.25 | 99.604 | 177.09 | 99.646
177.49 | 99.717 | 177.22 | 99.652 | 177.09 | 99.482 | 177.21 | 99.618 | 177.42 | 99.603 | 177.26 | 99.646
177.66 | 99.716 | 177.39 | 99.651 | 177.26 | 99.481 | 177.38 | 99.617 | 177.59 | 99.602 | 177.43 | 99.645
177.83 | 99.715 | 177.56 | 99.651 | 177.43 | 99.48 | 177.55 | 99.617 | 177.76 | 99.602 | 177.6 | 99.645
178 | 99.715 | 177.73 | 99.65 | 177.6 | 99.48 | 177.72 | 99.616 | 177.93 | 99.6 | 177.77 | 99.644
178.17 | 99.714 | 177.9 | 99.649 | 177.76 | 99.48 | 177.89 | 99.616 | 178.1 | 99.598 | 177.94 | 99.644
178.34 | 99.713 | 178.07 | 99.648 | 177.93 | 99.479 | 178.06 | 99.615 | 178.27 | 99.598 | 178.11 | 99.642
178.51 | 99.712 | 178.24 | 99.647 | 178.1 | 99.477 | 178.23 | 99.615 | 178.44 | 99.595 | 178.28 | 99.642
178.67 | 99.712 | 178.41 | 99.647 | 178.27 | 99.477 | 178.4 | 99.614 | 178.61 | 99.595 | 178.45 | 99.64
178.84 | 99.711 | 178.58 | 99.646 | 178.44 | 99.476 | 178.57 | 99.614 | 178.78 | 99.593 | 178.62 | 99.639
179.01 | 99.71 | 178.75 | 99.646 | 178.61 | 99.475 | 178.74 | 99.614 | 178.95 | 99.594 | 178.79 | 99.638
179.18 | 99.709 | 178.92 | 99.645 | 178.78 | 99.474 | 178.91 | 99.613 | 179.12 | 99.593 | 178.96 | 99.637
179.35 | 99.709 | 179.09 | 99.644 | 178.95 | 99.472 | 179.08 | 99.612 | 179.29 | 99.593 | 179.13 | 99.637
179.52 | 99.707 | 179.26 | 99.644 | 179.12 | 99.47 | 179.25 | 99.612 | 179.46 | 99.592 | 179.3 | 99.635
179.69 | 99.707 | 179.43 | 99.643 | 179.29 | 99.47 | 179.42 | 99.612 | 179.63 | 99.592 | 179.47 | 99.634
179.86 | 99.707 | 179.6 | 99.643 | 179.47 | 99.47 | 179.59 | 99.612 | 179.8 | 99.591 | 179.64 | 99.633
180.02 | 99.706 | 179.77 | 99.642 | 179.64 | 99.468 | 179.76 | 99.611 | 179.97 | 99.591 | 179.81 | 99.632
180.19 | 99.706 | 179.94 | 99.641 | 179.81 | 99.467 | 179.93 | 99.61 | 180.14 | 99.59 | 179.98 | 99.631
180.36 | 99.706 | 180.11 | 99.641 | 179.98 | 99.465 | 180.1 | 99.61 | 180.31 | 99.591 | 180.15 | 99.63
180.53 | 99.706 | 180.28 | 99.641 | 180.15 | 99.463 | 180.27 | 99.609 | 180.48 | 99.589 | 180.32 | 99.631
180.7 | 99.706 | 180.45 | 99.64 | 180.32 | 99.463 | 180.44 | 99.609 | 180.65 | 99.588 | 180.49 | 99.63
180.87 | 99.706 | 180.62 | 99.639 | 180.49 | 99.461 | 180.61 | 99.609 | 180.82 | 99.586 | 180.66 | 99.629
181.04 | 99.706 | 180.79 | 99.638 | 180.66 | 99.461 | 180.78 | 99.608 | 180.99 | 99.585 | 180.83 | 99.628
181.21 | 99.706 | 180.96 | 99.637 | 180.83 | 99.459 | 180.95 | 99.607 | 181.16 | 99.585 | 181 | 99.628
181.38 | 99.706 | 181.13 | 99.636 | 181 | 99.459 | 181.12 | 99.606 | 181.33 | 99.585 | 181.17 | 99.628
181.54 | 99.706 | 181.3 | 99.635 | 181.17 | 99.458 | 181.29 | 99.605 | 181.5 | 99.584 | 181.34 | 99.627
181.71 | 99.706 | 181.47 | 99.634 | 181.34 | 99.457 | 181.46 | 99.603 | 181.67 | 99.583 | 181.51 | 99.627
181.88 | 99.706 | 181.64 | 99.634 | 181.51 | 99.456 | 181.63 | 99.603 | 181.84 | 99.582 | 181.68 | 99.626
182.05 | 99.705 | 181.81 | 99.633 | 181.68 | 99.456 | 181.8 | 99.602 | 182.01 | 99.582 | 181.85 | 99.626
182.22 | 99.706 | 181.98 | 99.632 | 181.85 | 99.455 | 181.97 | 99.602 | 182.18 | 99.582 | 182.02 | 99.625
182.39 | 99.705 | 182.15 | 99.631 | 182.02 | 99.454 | 182.14 | 99.601 | 182.35 | 99.581 | 182.19 | 99.625
182.56 | 99.705 | 182.32 | 99.631 | 182.19 | 99.453 | 182.31 | 99.6 | 182.52 | 99.58 | 182.36 | 99.624
182.73 | 99.705 | 182.5 | 99.63 | 182.36 | 99.452 | 182.48 | 99.599 | 182.69 | 99.58 | 182.53 | 99.623
182.9 | 99.704 | 182.67 | 99.63 | 182.53 | 99.452 | 182.65 | 99.598 | 182.86 | 99.58 | 182.7 | 99.623
183.07 | 99.704 | 182.84 | 99.63 | 182.7 | 99.451 | 182.82 | 99.598 | 183.03 | 99.58 | 182.87 | 99.622
183.24 | 99.704 | 183.01 | 99.63 | 182.87 | 99.45 | 182.99 | 99.596 | 183.2 | 99.578 | 183.04 | 99.622
183.4 | 99.704 | 183.18 | 99.629 | 183.04 | 99.449 | 183.16 | 99.596 | 183.37 | 99.577 | 183.21 | 99.621
183.57 | 99.703 | 183.35 | 99.629 | 183.21 | 99.448 | 183.33 | 99.595 | 183.54 | 99.576 | 183.39 | 99.619
183.74 | 99.703 | 183.52 | 99.628 | 183.38 | 99.447 | 183.5 | 99.595 | 183.71 | 99.576 | 183.56 | 99.618
183.91 | 99.702 | 183.69 | 99.627 | 183.55 | 99.446 | 183.67 | 99.595 | 183.88 | 99.576 | 183.73 | 99.618
184.08 | 99.701 | 183.86 | 99.627 | 183.72 | 99.444 | 183.84 | 99.594 | 184.05 | 99.575 | 183.9 | 99.617
184.25 | 99.701 | 184.03 | 99.626 | 183.89 | 99.443 | 184.01 | 99.593 | 184.23 | 99.574 | 184.07 | 99.617
184.42 | 99.7 | 184.2 | 99.626 | 184.06 | 99.443 | 184.18 | 99.593 | 184.4 | 99.574 | 184.24 | 99.615
184.59 | 99.699 | 184.37 | 99.625 | 184.23 | 99.442 | 184.35 | 99.592 | 184.57 | 99.574 | 184.41 | 99.614
184.76 | 99.698 | 184.54 | 99.624 | 184.4 | 99.441 | 184.52 | 99.591 | 184.74 | 99.572 | 184.58 | 99.614
184.93 | 99.698 | 184.71 | 99.624 | 184.57 | 99.441 | 184.69 | 99.591 | 184.91 | 99.571 | 184.75 | 99.614
185.1 | 99.698 | 184.88 | 99.624 | 184.74 | 99.44 | 184.86 | 99.591 | 185.08 | 99.57 | 184.92 | 99.613
185.27 | 99.697 | 185.05 | 99.623 | 184.92 | 99.44 | 185.03 | 99.59 | 185.25 | 99.57 | 185.09 | 99.612
185.44 | 99.697 | 185.22 | 99.623 | 185.09 | 99.437 | 185.2 | 99.589 | 185.42 | 99.569 | 185.26 | 99.612
185.61 | 99.697 | 185.39 | 99.623 | 185.26 | 99.435 | 185.37 | 99.588 | 185.59 | 99.569 | 185.43 | 99.611
185.77 | 99.697 | 185.56 | 99.623 | 185.43 | 99.434 | 185.54 | 99.588 | 185.76 | 99.569 | 185.6 | 99.611
185.94 | 99.697 | 185.73 | 99.623 | 185.6 | 99.433 | 185.71 | 99.588 | 185.93 | 99.567 | 185.77 | 99.61
186.11 | 99.697 | 185.9 | 99.623 | 185.77 | 99.433 | 185.88 | 99.587 | 186.1 | 99.565 | 185.94 | 99.61
186.28 | 99.696 | 186.07 | 99.623 | 185.94 | 99.433 | 186.05 | 99.586 | 186.27 | 99.565 | 186.11 | 99.61
186.45 | 99.696 | 186.24 | 99.622 | 186.11 | 99.432 | 186.22 | 99.586 | 186.44 | 99.565 | 186.28 | 99.609
186.62 | 99.696 | 186.41 | 99.622 | 186.28 | 99.431 | 186.39 | 99.586 | 186.61 | 99.565 | 186.45 | 99.608
186.79 | 99.695 | 186.59 | 99.622 | 186.45 | 99.43 | 186.57 | 99.586 | 186.78 | 99.564 | 186.62 | 99.608
186.96 | 99.695 | 186.76 | 99.621 | 186.62 | 99.43 | 186.74 | 99.585 | 186.95 | 99.563 | 186.79 | 99.607
187.13 | 99.695 | 186.93 | 99.621 | 186.79 | 99.429 | 186.91 | 99.585 | 187.12 | 99.563 | 186.97 | 99.607
187.3 | 99.695 | 187.1 | 99.62 | 186.96 | 99.429 | 187.08 | 99.584 | 187.29 | 99.562 | 187.14 | 99.606
187.47 | 99.694 | 187.27 | 99.619 | 187.13 | 99.428 | 187.25 | 99.584 | 187.46 | 99.561 | 187.31 | 99.605
187.64 | 99.692 | 187.44 | 99.619 | 187.3 | 99.427 | 187.42 | 99.584 | 187.63 | 99.561 | 187.48 | 99.604
187.81 | 99.691 | 187.61 | 99.619 | 187.47 | 99.426 | 187.59 | 99.583 | 187.8 | 99.561 | 187.65 | 99.603
187.98 | 99.691 | 187.78 | 99.618 | 187.65 | 99.426 | 187.76 | 99.582 | 187.97 | 99.561 | 187.82 | 99.603
188.15 | 99.69 | 187.95 | 99.618 | 187.82 | 99.424 | 187.93 | 99.581 | 188.14 | 99.56 | 187.99 | 99.603
188.32 | 99.689 | 188.12 | 99.618 | 187.99 | 99.422 | 188.1 | 99.58 | 188.31 | 99.558 | 188.16 | 99.602
188.49 | 99.689 | 188.29 | 99.617 | 188.16 | 99.42 | 188.27 | 99.579 | 188.49 | 99.558 | 188.33 | 99.601
188.66 | 99.688 | 188.46 | 99.617 | 188.33 | 99.418 | 188.44 | 99.577 | 188.66 | 99.558 | 188.5 | 99.6
188.83 | 99.687 | 188.63 | 99.617 | 188.5 | 99.418 | 188.61 | 99.577 | 188.83 | 99.557 | 188.67 | 99.6
189 | 99.686 | 188.8 | 99.617 | 188.67 | 99.417 | 188.78 | 99.576 | 189 | 99.555 | 188.84 | 99.6
189.17 | 99.686 | 188.97 | 99.616 | 188.84 | 99.417 | 188.95 | 99.575 | 189.17 | 99.554 | 189.01 | 99.6
189.34 | 99.686 | 189.15 | 99.616 | 189.01 | 99.416 | 189.12 | 99.574 | 189.34 | 99.553 | 189.18 | 99.6
189.51 | 99.685 | 189.32 | 99.616 | 189.18 | 99.416 | 189.29 | 99.574 | 189.51 | 99.553 | 189.35 | 99.6
189.68 | 99.685 | 189.49 | 99.616 | 189.35 | 99.415 | 189.46 | 99.573 | 189.68 | 99.553 | 189.52 | 99.599
189.85 | 99.684 | 189.66 | 99.615 | 189.52 | 99.415 | 189.63 | 99.572 | 189.85 | 99.552 | 189.69 | 99.599
190.02 | 99.684 | 189.83 | 99.615 | 189.69 | 99.414 | 189.8 | 99.571 | 190.02 | 99.552 | 189.87 | 99.599
190.19 | 99.683 | 190 | 99.614 | 189.86 | 99.412 | 189.98 | 99.57 | 190.19 | 99.551 | 190.04 | 99.598
190.36 | 99.683 | 190.17 | 99.613 | 190.04 | 99.412 | 190.15 | 99.57 | 190.36 | 99.551 | 190.21 | 99.598
190.53 | 99.682 | 190.34 | 99.612 | 190.21 | 99.411 | 190.32 | 99.57 | 190.53 | 99.55 | 190.38 | 99.598
190.7 | 99.682 | 190.51 | 99.612 | 190.38 | 99.411 | 190.49 | 99.569 | 190.71 | 99.55 | 190.55 | 99.598
190.87 | 99.682 | 190.68 | 99.611 | 190.55 | 99.41 | 190.66 | 99.568 | 190.88 | 99.55 | 190.72 | 99.596
191.04 | 99.682 | 190.85 | 99.611 | 190.72 | 99.41 | 190.83 | 99.569 | 191.05 | 99.55 | 190.89 | 99.595
191.21 | 99.681 | 191.02 | 99.61 | 190.89 | 99.409 | 191 | 99.568 | 191.22 | 99.55 | 191.06 | 99.595
191.38 | 99.681 | 191.2 | 99.61 | 191.06 | 99.409 | 191.17 | 99.568 | 191.39 | 99.549 | 191.23 | 99.594
191.55 | 99.681 | 191.37 | 99.61 | 191.23 | 99.408 | 191.34 | 99.568 | 191.56 | 99.549 | 191.4 | 99.594
191.72 | 99.681 | 191.54 | 99.609 | 191.4 | 99.408 | 191.51 | 99.568 | 191.73 | 99.548 | 191.57 | 99.593
191.89 | 99.681 | 191.71 | 99.609 | 191.57 | 99.407 | 191.68 | 99.568 | 191.9 | 99.548 | 191.74 | 99.593
192.06 | 99.681 | 191.88 | 99.609 | 191.74 | 99.406 | 191.85 | 99.568 | 192.07 | 99.549 | 191.92 | 99.592
192.23 | 99.681 | 192.05 | 99.609 | 191.91 | 99.405 | 192.02 | 99.568 | 192.24 | 99.549 | 192.09 | 99.592
192.4 | 99.681 | 192.22 | 99.609 | 192.09 | 99.404 | 192.19 | 99.567 | 192.41 | 99.548 | 192.26 | 99.592
192.57 | 99.681 | 192.39 | 99.608 | 192.26 | 99.403 | 192.36 | 99.567 | 192.58 | 99.548 | 192.43 | 99.591
192.74 | 99.681 | 192.56 | 99.608 | 192.43 | 99.403 | 192.53 | 99.567 | 192.75 | 99.548 | 192.6 | 99.591
192.91 | 99.681 | 192.73 | 99.608 | 192.6 | 99.403 | 192.71 | 99.567 | 192.93 | 99.548 | 192.77 | 99.591
193.08 | 99.68 | 192.91 | 99.608 | 192.77 | 99.402 | 192.88 | 99.566 | 193.1 | 99.547 | 192.94 | 99.591
193.25 | 99.679 | 193.08 | 99.607 | 192.94 | 99.402 | 193.05 | 99.565 | 193.27 | 99.546 | 193.11 | 99.59
193.42 | 99.679 | 193.25 | 99.607 | 193.11 | 99.4 | 193.22 | 99.565 | 193.44 | 99.545 | 193.28 | 99.589
193.59 | 99.679 | 193.42 | 99.606 | 193.28 | 99.4 | 193.39 | 99.565 | 193.61 | 99.545 | 193.45 | 99.588
193.76 | 99.679 | 193.59 | 99.606 | 193.45 | 99.399 | 193.56 | 99.564 | 193.78 | 99.544 | 193.62 | 99.587
193.93 | 99.679 | 193.76 | 99.605 | 193.62 | 99.399 | 193.73 | 99.563 | 193.95 | 99.543 | 193.79 | 99.587
194.1 | 99.678 | 193.93 | 99.605 | 193.79 | 99.399 | 193.9 | 99.563 | 194.12 | 99.543 | 193.97 | 99.586
194.27 | 99.678 | 194.1 | 99.603 | 193.97 | 99.398 | 194.07 | 99.562 | 194.29 | 99.543 | 194.14 | 99.586
194.44 | 99.678 | 194.27 | 99.602 | 194.14 | 99.398 | 194.24 | 99.561 | 194.46 | 99.542 | 194.31 | 99.586
194.61 | 99.678 | 194.44 | 99.6 | 194.31 | 99.397 | 194.41 | 99.561 | 194.63 | 99.542 | 194.48 | 99.585
194.78 | 99.677 | 194.61 | 99.599 | 194.48 | 99.396 | 194.58 | 99.56 | 194.81 | 99.542 | 194.65 | 99.585
194.95 | 99.677 | 194.79 | 99.599 | 194.65 | 99.395 | 194.75 | 99.56 | 194.98 | 99.541 | 194.82 | 99.585
195.12 | 99.677 | 194.96 | 99.599 | 194.82 | 99.395 | 194.93 | 99.56 | 195.15 | 99.541 | 194.99 | 99.584
195.29 | 99.677 | 195.13 | 99.598 | 194.99 | 99.395 | 195.1 | 99.56 | 195.32 | 99.541 | 195.16 | 99.584
195.46 | 99.677 | 195.3 | 99.598 | 195.16 | 99.394 | 195.27 | 99.559 | 195.49 | 99.541 | 195.33 | 99.584
195.63 | 99.677 | 195.47 | 99.597 | 195.34 | 99.393 | 195.44 | 99.558 | 195.66 | 99.54 | 195.5 | 99.584
195.8 | 99.676 | 195.64 | 99.596 | 195.51 | 99.393 | 195.61 | 99.558 | 195.83 | 99.539 | 195.68 | 99.584
195.97 | 99.676 | 195.81 | 99.596 | 195.68 | 99.393 | 195.78 | 99.558 | 196 | 99.539 | 195.85 | 99.583
196.14 | 99.675 | 195.98 | 99.596 | 195.85 | 99.392 | 195.95 | 99.558 | 196.17 | 99.539 | 196.02 | 99.581
196.31 | 99.675 | 196.15 | 99.596 | 196.02 | 99.392 | 196.12 | 99.558 | 196.34 | 99.538 | 196.19 | 99.581
196.48 | 99.675 | 196.32 | 99.596 | 196.19 | 99.391 | 196.29 | 99.558 | 196.52 | 99.538 | 196.36 | 99.581
196.65 | 99.675 | 196.5 | 99.595 | 196.36 | 99.391 | 196.46 | 99.558 | 196.69 | 99.537 | 196.53 | 99.58
196.82 | 99.674 | 196.67 | 99.595 | 196.53 | 99.39 | 196.63 | 99.558 | 196.86 | 99.536 | 196.7 | 99.58
196.99 | 99.673 | 196.84 | 99.595 | 196.71 | 99.389 | 196.8 | 99.558 | 197.03 | 99.536 | 196.87 | 99.58
197.16 | 99.673 | 197.01 | 99.594 | 196.88 | 99.388 | 196.98 | 99.558 | 197.2 | 99.536 | 197.05 | 99.579
197.33 | 99.672 | 197.18 | 99.594 | 197.05 | 99.388 | 197.15 | 99.557 | 197.37 | 99.536 | 197.22 | 99.579
197.5 | 99.672 | 197.35 | 99.593 | 197.22 | 99.387 | 197.32 | 99.557 | 197.54 | 99.535 | 197.39 | 99.578
197.68 | 99.672 | 197.52 | 99.593 | 197.39 | 99.386 | 197.49 | 99.557 | 197.71 | 99.535 | 197.56 | 99.578
197.85 | 99.672 | 197.69 | 99.593 | 197.56 | 99.385 | 197.66 | 99.556 | 197.89 | 99.534 | 197.73 | 99.577
198.02 | 99.672 | 197.87 | 99.593 | 197.73 | 99.384 | 197.83 | 99.556 | 198.06 | 99.534 | 197.9 | 99.577
198.19 | 99.672 | 198.04 | 99.592 | 197.91 | 99.383 | 198 | 99.556 | 198.23 | 99.533 | 198.07 | 99.576
198.36 | 99.672 | 198.21 | 99.592 | 198.08 | 99.382 | 198.17 | 99.555 | 198.4 | 99.532 | 198.25 | 99.576
198.53 | 99.672 | 198.38 | 99.591 | 198.25 | 99.382 | 198.34 | 99.554 | 198.57 | 99.532 | 198.42 | 99.576
198.7 | 99.672 | 198.55 | 99.591 | 198.42 | 99.381 | 198.51 | 99.554 | 198.74 | 99.532 | 198.59 | 99.575
198.87 | 99.672 | 198.72 | 99.591 | 198.59 | 99.38 | 198.68 | 99.553 | 198.91 | 99.532 | 198.76 | 99.575
199.04 | 99.671 | 198.89 | 99.591 | 198.76 | 99.379 | 198.86 | 99.553 | 199.08 | 99.531 | 198.93 | 99.574
199.21 | 99.671 | 199.07 | 99.591 | 198.93 | 99.379 | 199.03 | 99.553 | 199.26 | 99.531 | 199.1 | 99.574
199.38 | 99.671 | 199.24 | 99.591 | 199.11 | 99.379 | 199.2 | 99.552 | 199.43 | 99.531 | 199.27 | 99.574
199.55 | 99.671 | 199.41 | 99.591 | 199.28 | 99.378 | 199.37 | 99.551 | 199.6 | 99.53 | 199.45 | 99.574
199.72 | 99.67 | 199.58 | 99.591 | 199.45 | 99.377 | 199.54 | 99.551 | 199.77 | 99.53 | 199.62 | 99.573
199.89 | 99.669 | 199.75 | 99.591 | 199.62 | 99.377 | 199.71 | 99.551 | 199.94 | 99.53 | 199.79 | 99.572
200.06 | 99.669 | 199.92 | 99.591 | 199.79 | 99.376 | 199.88 | 99.551 | 200.11 | 99.53 | 199.96 | 99.571
200.23 | 99.669 | 200.09 | 99.591 | 199.96 | 99.376 | 200.05 | 99.551 | 200.28 | 99.53 | 200.13 | 99.571
200.4 | 99.669 | 200.27 | 99.591 | 200.14 | 99.375 | 200.22 | 99.551 | 200.45 | 99.53 | 200.3 | 99.57
200.58 | 99.668 | 200.44 | 99.591 | 200.31 | 99.375 | 200.39 | 99.551 | 200.63 | 99.529 | 200.48 | 99.569
200.75 | 99.667 | 200.61 | 99.591 | 200.48 | 99.374 | 200.56 | 99.551 | 200.8 | 99.529 | 200.65 | 99.567
200.92 | 99.667 | 200.78 | 99.59 | 200.65 | 99.374 | 200.74 | 99.551 | 200.97 | 99.529 | 200.82 | 99.566
201.09 | 99.667 | 200.95 | 99.59 | 200.82 | 99.373 | 200.91 | 99.551 | 201.14 | 99.528 | 200.99 | 99.568
201.26 | 99.666 | 201.12 | 99.589 | 200.99 | 99.373 | 201.08 | 99.551 | 201.31 | 99.528 | 201.16 | 99.568
201.43 | 99.665 | 201.29 | 99.589 | 201.17 | 99.373 | 201.25 | 99.55 | 201.48 | 99.528 | 201.33 | 99.567
201.6 | 99.665 | 201.47 | 99.588 | 201.34 | 99.371 | 201.42 | 99.55 | 201.65 | 99.528 | 201.51 | 99.566
201.77 | 99.664 | 201.64 | 99.588 | 201.51 | 99.37 | 201.59 | 99.55 | 201.82 | 99.528 | 201.68 | 99.566
201.94 | 99.664 | 201.81 | 99.587 | 201.68 | 99.37 | 201.76 | 99.549 | 201.99 | 99.527 | 201.85 | 99.565
202.11 | 99.664 | 201.98 | 99.586 | 201.85 | 99.369 | 201.93 | 99.549 | 202.16 | 99.527 | 202.02 | 99.565
202.28 | 99.663 | 202.15 | 99.586 | 202.02 | 99.368 | 202.11 | 99.548 | 202.34 | 99.526 | 202.19 | 99.565
202.45 | 99.662 | 202.32 | 99.586 | 202.2 | 99.368 | 202.28 | 99.547 | 202.51 | 99.526 | 202.36 | 99.564
202.63 | 99.661 | 202.5 | 99.585 | 202.37 | 99.367 | 202.45 | 99.547 | 202.68 | 99.525 | 202.53 | 99.564
202.8 | 99.661 | 202.67 | 99.585 | 202.54 | 99.367 | 202.62 | 99.546 | 202.85 | 99.525 | 202.71 | 99.563
202.97 | 99.661 | 202.84 | 99.585 | 202.71 | 99.365 | 202.79 | 99.545 | 203.02 | 99.524 | 202.88 | 99.562
203.14 | 99.661 | 203.01 | 99.585 | 202.88 | 99.365 | 202.96 | 99.544 | 203.19 | 99.523 | 203.05 | 99.562
203.31 | 99.661 | 203.18 | 99.584 | 203.05 | 99.365 | 203.13 | 99.542 | 203.36 | 99.523 | 203.22 | 99.562
203.48 | 99.66 | 203.35 | 99.584 | 203.23 | 99.364 | 203.31 | 99.542 | 203.54 | 99.521 | 203.39 | 99.562
203.65 | 99.66 | 203.53 | 99.584 | 203.4 | 99.363 | 203.48 | 99.541 | 203.71 | 99.52 | 203.56 | 99.562
203.82 | 99.659 | 203.7 | 99.584 | 203.57 | 99.363 | 203.65 | 99.54 | 203.88 | 99.519 | 203.74 | 99.562
203.99 | 99.659 | 203.87 | 99.585 | 203.74 | 99.363 | 203.82 | 99.539 | 204.05 | 99.519 | 203.91 | 99.562
204.17 | 99.659 | 204.04 | 99.585 | 203.91 | 99.363 | 203.99 | 99.539 | 204.22 | 99.519 | 204.08 | 99.562
204.34 | 99.658 | 204.21 | 99.585 | 204.09 | 99.362 | 204.16 | 99.539 | 204.39 | 99.519 | 204.25 | 99.562
204.51 | 99.658 | 204.38 | 99.584 | 204.26 | 99.362 | 204.33 | 99.539 | 204.56 | 99.519 | 204.42 | 99.561
204.68 | 99.658 | 204.56 | 99.584 | 204.43 | 99.361 | 204.51 | 99.539 | 204.73 | 99.518 | 204.6 | 99.561
204.85 | 99.658 | 204.73 | 99.583 | 204.6 | 99.361 | 204.68 | 99.538 | 204.91 | 99.517 | 204.77 | 99.562
205.02 | 99.658 | 204.9 | 99.583 | 204.77 | 99.36 | 204.85 | 99.538 | 205.08 | 99.517 | 204.94 | 99.56
205.19 | 99.658 | 205.07 | 99.582 | 204.95 | 99.359 | 205.02 | 99.538 | 205.25 | 99.516 | 205.11 | 99.559
205.36 | 99.658 | 205.24 | 99.581 | 205.12 | 99.358 | 205.19 | 99.539 | 205.42 | 99.515 | 205.28 | 99.558
205.53 | 99.659 | 205.42 | 99.581 | 205.29 | 99.358 | 205.36 | 99.539 | 205.59 | 99.515 | 205.46 | 99.557
205.7 | 99.659 | 205.59 | 99.581 | 205.46 | 99.358 | 205.54 | 99.538 | 205.76 | 99.514 | 205.63 | 99.557
205.88 | 99.659 | 205.76 | 99.582 | 205.63 | 99.358 | 205.71 | 99.538 | 205.94 | 99.514 | 205.8 | 99.557
206.05 | 99.659 | 205.93 | 99.581 | 205.81 | 99.357 | 205.88 | 99.537 | 206.11 | 99.513 | 205.97 | 99.557
206.22 | 99.659 | 206.1 | 99.581 | 205.98 | 99.356 | 206.05 | 99.537 | 206.28 | 99.513 | 206.14 | 99.557
206.39 | 99.659 | 206.27 | 99.581 | 206.15 | 99.355 | 206.22 | 99.537 | 206.45 | 99.512 | 206.32 | 99.556
206.56 | 99.659 | 206.45 | 99.581 | 206.32 | 99.354 | 206.39 | 99.537 | 206.62 | 99.511 | 206.49 | 99.555
206.73 | 99.658 | 206.62 | 99.581 | 206.49 | 99.353 | 206.57 | 99.537 | 206.79 | 99.51 | 206.66 | 99.554
206.9 | 99.658 | 206.79 | 99.581 | 206.66 | 99.352 | 206.74 | 99.536 | 206.97 | 99.51 | 206.83 | 99.554
207.07 | 99.657 | 206.96 | 99.581 | 206.84 | 99.351 | 206.91 | 99.536 | 207.14 | 99.509 | 207 | 99.554
207.24 | 99.656 | 207.13 | 99.581 | 207.01 | 99.349 | 207.08 | 99.536 | 207.31 | 99.509 | 207.18 | 99.553
207.42 | 99.655 | 207.31 | 99.58 | 207.18 | 99.348 | 207.25 | 99.535 | 207.48 | 99.508 | 207.35 | 99.553
207.59 | 99.655 | 207.48 | 99.579 | 207.35 | 99.348 | 207.43 | 99.535 | 207.65 | 99.508 | 207.52 | 99.553
207.76 | 99.655 | 207.65 | 99.578 | 207.53 | 99.347 | 207.6 | 99.535 | 207.83 | 99.508 | 207.69 | 99.552
207.93 | 99.655 | 207.82 | 99.577 | 207.7 | 99.347 | 207.77 | 99.535 | 208 | 99.508 | 207.86 | 99.552
208.1 | 99.654 | 207.99 | 99.576 | 207.87 | 99.347 | 207.94 | 99.535 | 208.17 | 99.508 | 208.04 | 99.552
208.27 | 99.653 | 208.17 | 99.577 | 208.04 | 99.347 | 208.11 | 99.535 | 208.34 | 99.508 | 208.21 | 99.552
208.44 | 99.652 | 208.34 | 99.577 | 208.21 | 99.346 | 208.29 | 99.534 | 208.51 | 99.508 | 208.38 | 99.552
208.61 | 99.652 | 208.51 | 99.577 | 208.39 | 99.346 | 208.46 | 99.534 | 208.69 | 99.508 | 208.55 | 99.552
208.79 | 99.652 | 208.68 | 99.576 | 208.56 | 99.346 | 208.63 | 99.534 | 208.86 | 99.507 | 208.72 | 99.552
208.96 | 99.652 | 208.85 | 99.576 | 208.73 | 99.346 | 208.8 | 99.534 | 209.03 | 99.507 | 208.9 | 99.552
209.13 | 99.652 | 209.02 | 99.576 | 208.9 | 99.345 | 208.97 | 99.534 | 209.2 | 99.508 | 209.07 | 99.551
209.3 | 99.652 | 209.2 | 99.576 | 209.08 | 99.345 | 209.14 | 99.533 | 209.37 | 99.508 | 209.24 | 99.551
209.47 | 99.652 | 209.37 | 99.576 | 209.25 | 99.344 | 209.32 | 99.533 | 209.54 | 99.508 | 209.41 | 99.55
209.64 | 99.651 | 209.54 | 99.576 | 209.42 | 99.344 | 209.49 | 99.533 | 209.72 | 99.508 | 209.59 | 99.55
209.82 | 99.651 | 209.71 | 99.576 | 209.59 | 99.344 | 209.66 | 99.533 | 209.89 | 99.507 | 209.76 | 99.55
209.99 | 99.651 | 209.88 | 99.576 | 209.77 | 99.344 | 209.83 | 99.532 | 210.06 | 99.507 | 209.93 | 99.549
210.16 | 99.651 | 210.06 | 99.575 | 209.94 | 99.343 | 210 | 99.532 | 210.23 | 99.507 | 210.1 | 99.549
210.33 | 99.651 | 210.23 | 99.575 | 210.11 | 99.342 | 210.18 | 99.532 | 210.4 | 99.506 | 210.27 | 99.548
210.5 | 99.65 | 210.4 | 99.575 | 210.28 | 99.341 | 210.35 | 99.532 | 210.58 | 99.506 | 210.45 | 99.548
210.67 | 99.65 | 210.57 | 99.574 | 210.45 | 99.341 | 210.52 | 99.532 | 210.75 | 99.506 | 210.62 | 99.548
210.84 | 99.65 | 210.75 | 99.574 | 210.63 | 99.34 | 210.69 | 99.531 | 210.92 | 99.507 | 210.79 | 99.546
211.02 | 99.65 | 210.92 | 99.574 | 210.8 | 99.339 | 210.86 | 99.531 | 211.09 | 99.506 | 210.96 | 99.546
211.19 | 99.649 | 211.09 | 99.574 | 210.97 | 99.338 | 211.04 | 99.531 | 211.27 | 99.505 | 211.14 | 99.546
211.36 | 99.649 | 211.26 | 99.574 | 211.14 | 99.337 | 211.21 | 99.53 | 211.44 | 99.505 | 211.31 | 99.546
211.53 | 99.648 | 211.43 | 99.574 | 211.32 | 99.336 | 211.38 | 99.53 | 211.61 | 99.505 | 211.48 | 99.546
211.7 | 99.648 | 211.61 | 99.574 | 211.49 | 99.334 | 211.55 | 99.53 | 211.78 | 99.504 | 211.65 | 99.545
211.87 | 99.647 | 211.78 | 99.574 | 211.66 | 99.333 | 211.73 | 99.53 | 211.95 | 99.504 | 211.83 | 99.545
212.05 | 99.647 | 211.95 | 99.574 | 211.83 | 99.333 | 211.9 | 99.529 | 212.13 | 99.503 | 212 | 99.545
212.22 | 99.647 | 212.12 | 99.574 | 212.01 | 99.333 | 212.07 | 99.529 | 212.3 | 99.502 | 212.17 | 99.544
212.39 | 99.647 | 212.3 | 99.574 | 212.18 | 99.332 | 212.24 | 99.528 | 212.47 | 99.502 | 212.34 | 99.543
212.56 | 99.647 | 212.47 | 99.574 | 212.35 | 99.332 | 212.41 | 99.528 | 212.64 | 99.501 | 212.51 | 99.543
212.73 | 99.647 | 212.64 | 99.574 | 212.52 | 99.332 | 212.59 | 99.528 | 212.81 | 99.501 | 212.69 | 99.543
212.9 | 99.647 | 212.81 | 99.574 | 212.69 | 99.331 | 212.76 | 99.528 | 212.99 | 99.5 | 212.86 | 99.542
213.08 | 99.647 | 212.98 | 99.573 | 212.87 | 99.331 | 212.93 | 99.527 | 213.16 | 99.5 | 213.03 | 99.541
213.25 | 99.647 | 213.16 | 99.572 | 213.04 | 99.33 | 213.1 | 99.527 | 213.33 | 99.5 | 213.2 | 99.541
213.42 | 99.647 | 213.33 | 99.572 | 213.21 | 99.33 | 213.27 | 99.527 | 213.5 | 99.5 | 213.38 | 99.54
213.59 | 99.646 | 213.5 | 99.571 | 213.39 | 99.33 | 213.45 | 99.526 | 213.68 | 99.499 | 213.55 | 99.54
213.76 | 99.646 | 213.67 | 99.571 | 213.56 | 99.329 | 213.62 | 99.525 | 213.85 | 99.499 | 213.72 | 99.539
213.93 | 99.646 | 213.84 | 99.571 | 213.73 | 99.329 | 213.79 | 99.525 | 214.02 | 99.499 | 213.89 | 99.539
214.11 | 99.646 | 214.02 | 99.57 | 213.9 | 99.328 | 213.96 | 99.525 | 214.19 | 99.499 | 214.07 | 99.539
214.28 | 99.646 | 214.19 | 99.57 | 214.08 | 99.328 | 214.14 | 99.525 | 214.36 | 99.498 | 214.24 | 99.538
214.45 | 99.645 | 214.36 | 99.569 | 214.25 | 99.327 | 214.31 | 99.524 | 214.54 | 99.498 | 214.41 | 99.538
214.62 | 99.644 | 214.53 | 99.569 | 214.42 | 99.327 | 214.48 | 99.524 | 214.71 | 99.497 | 214.58 | 99.538
214.79 | 99.644 | 214.71 | 99.569 | 214.59 | 99.326 | 214.65 | 99.523 | 214.88 | 99.497 | 214.76 | 99.537
214.97 | 99.644 | 214.88 | 99.568 | 214.77 | 99.325 | 214.82 | 99.523 | 215.05 | 99.496 | 214.93 | 99.537
215.14 | 99.644 | 215.05 | 99.568 | 214.94 | 99.324 | 215 | 99.522 | 215.23 | 99.495 | 215.1 | 99.537
215.31 | 99.644 | 215.22 | 99.568 | 215.11 | 99.323 | 215.17 | 99.522 | 215.4 | 99.494 | 215.27 | 99.536
215.48 | 99.644 | 215.4 | 99.568 | 215.28 | 99.323 | 215.34 | 99.521 | 215.57 | 99.493 | 215.45 | 99.535
215.65 | 99.644 | 215.57 | 99.568 | 215.46 | 99.322 | 215.51 | 99.521 | 215.74 | 99.492 | 215.62 | 99.534
215.83 | 99.643 | 215.74 | 99.568 | 215.63 | 99.321 | 215.69 | 99.521 | 215.92 | 99.492 | 215.79 | 99.533
216 | 99.642 | 215.92 | 99.567 | 215.8 | 99.321 | 215.86 | 99.521 | 216.09 | 99.492 | 215.96 | 99.532
216.17 | 99.642 | 216.09 | 99.567 | 215.98 | 99.321 | 216.03 | 99.52 | 216.26 | 99.491 | 216.14 | 99.531
216.34 | 99.641 | 216.26 | 99.566 | 216.15 | 99.32 | 216.2 | 99.52 | 216.43 | 99.491 | 216.31 | 99.53
216.51 | 99.641 | 216.43 | 99.565 | 216.32 | 99.319 | 216.38 | 99.52 | 216.61 | 99.49 | 216.48 | 99.53
216.69 | 99.641 | 216.61 | 99.565 | 216.49 | 99.318 | 216.55 | 99.52 | 216.78 | 99.49 | 216.66 | 99.529
216.86 | 99.641 | 216.78 | 99.565 | 216.67 | 99.317 | 216.72 | 99.519 | 216.95 | 99.49 | 216.83 | 99.529
217.03 | 99.641 | 216.95 | 99.565 | 216.84 | 99.317 | 216.89 | 99.519 | 217.12 | 99.49 | 217 | 99.529
217.2 | 99.641 | 217.12 | 99.565 | 217.01 | 99.317 | 217.06 | 99.518 | 217.3 | 99.489 | 217.17 | 99.527
217.37 | 99.641 | 217.3 | 99.564 | 217.18 | 99.316 | 217.24 | 99.518 | 217.47 | 99.489 | 217.35 | 99.527
217.54 | 99.641 | 217.47 | 99.562 | 217.36 | 99.315 | 217.41 | 99.518 | 217.64 | 99.489 | 217.52 | 99.527
217.72 | 99.64 | 217.64 | 99.562 | 217.53 | 99.315 | 217.58 | 99.517 | 217.81 | 99.488 | 217.69 | 99.526
217.89 | 99.64 | 217.81 | 99.562 | 217.7 | 99.314 | 217.75 | 99.516 | 217.99 | 99.487 | 217.86 | 99.526
218.06 | 99.64 | 217.99 | 99.561 | 217.88 | 99.313 | 217.93 | 99.515 | 218.16 | 99.486 | 218.04 | 99.525
218.23 | 99.64 | 218.16 | 99.561 | 218.05 | 99.312 | 218.1 | 99.514 | 218.33 | 99.486 | 218.21 | 99.526
218.4 | 99.639 | 218.33 | 99.562 | 218.22 | 99.311 | 218.27 | 99.513 | 218.5 | 99.486 | 218.38 | 99.525
218.58 | 99.638 | 218.5 | 99.561 | 218.39 | 99.31 | 218.44 | 99.513 | 218.68 | 99.484 | 218.55 | 99.525
218.75 | 99.638 | 218.68 | 99.561 | 218.57 | 99.307 | 218.62 | 99.513 | 218.85 | 99.484 | 218.73 | 99.524
218.92 | 99.637 | 218.85 | 99.561 | 218.74 | 99.306 | 218.79 | 99.512 | 219.02 | 99.483 | 218.9 | 99.524
219.09 | 99.635 | 219.02 | 99.56 | 218.91 | 99.305 | 218.96 | 99.511 | 219.19 | 99.482 | 219.07 | 99.523
219.27 | 99.635 | 219.19 | 99.56 | 219.09 | 99.304 | 219.13 | 99.511 | 219.37 | 99.481 | 219.24 | 99.523
219.44 | 99.633 | 219.37 | 99.56 | 219.26 | 99.304 | 219.3 | 99.511 | 219.54 | 99.479 | 219.42 | 99.523
219.61 | 99.633 | 219.54 | 99.56 | 219.43 | 99.303 | 219.48 | 99.511 | 219.71 | 99.479 | 219.59 | 99.523
219.78 | 99.632 | 219.71 | 99.56 | 219.6 | 99.303 | 219.65 | 99.511 | 219.88 | 99.48 | 219.76 | 99.523
219.96 | 99.632 | 219.88 | 99.56 | 219.78 | 99.303 | 219.82 | 99.511 | 220.06 | 99.479 | 219.93 | 99.522
220.13 | 99.632 | 220.06 | 99.56 | 219.95 | 99.302 | 219.99 | 99.511 | 220.23 | 99.479 | 220.11 | 99.522
220.3 | 99.631 | 220.23 | 99.56 | 220.12 | 99.303 | 220.17 | 99.511 | 220.4 | 99.479 | 220.28 | 99.521
220.47 | 99.631 | 220.4 | 99.559 | 220.29 | 99.302 | 220.34 | 99.511 | 220.57 | 99.478 | 220.45 | 99.52
220.64 | 99.631 | 220.57 | 99.558 | 220.47 | 99.301 | 220.51 | 99.51 | 220.75 | 99.478 | 220.63 | 99.52
220.82 | 99.631 | 220.75 | 99.558 | 220.64 | 99.301 | 220.68 | 99.51 | 220.92 | 99.478 | 220.8 | 99.519
220.99 | 99.632 | 220.92 | 99.558 | 220.81 | 99.301 | 220.86 | 99.51 | 221.09 | 99.478 | 220.97 | 99.518
221.16 | 99.632 | 221.09 | 99.558 | 220.99 | 99.3 | 221.03 | 99.509 | 221.26 | 99.477 | 221.14 | 99.518
221.33 | 99.632 | 221.26 | 99.557 | 221.16 | 99.3 | 221.2 | 99.509 | 221.44 | 99.477 | 221.32 | 99.517
221.5 | 99.632 | 221.44 | 99.557 | 221.33 | 99.3 | 221.37 | 99.509 | 221.61 | 99.476 | 221.49 | 99.518
221.68 | 99.632 | 221.61 | 99.557 | 221.5 | 99.3 | 221.54 | 99.508 | 221.78 | 99.476 | 221.66 | 99.516
221.85 | 99.632 | 221.78 | 99.556 | 221.68 | 99.299 | 221.72 | 99.507 | 221.96 | 99.475 | 221.83 | 99.516
222.02 | 99.632 | 221.95 | 99.557 | 221.85 | 99.299 | 221.89 | 99.507 | 222.13 | 99.474 | 222.01 | 99.515
222.19 | 99.632 | 222.13 | 99.556 | 222.02 | 99.298 | 222.06 | 99.507 | 222.3 | 99.473 | 222.18 | 99.515
222.37 | 99.632 | 222.3 | 99.555 | 222.19 | 99.297 | 222.23 | 99.506 | 222.48 | 99.472 | 222.35 | 99.515
222.54 | 99.632 | 222.47 | 99.555 | 222.37 | 99.296 | 222.41 | 99.506 | 222.65 | 99.473 | 222.53 | 99.515
222.71 | 99.632 | 222.64 | 99.555 | 222.54 | 99.296 | 222.58 | 99.506 | 222.82 | 99.472 | 222.7 | 99.515
222.88 | 99.631 | 222.82 | 99.555 | 222.71 | 99.295 | 222.75 | 99.506 | 222.99 | 99.472 | 222.87 | 99.514
223.06 | 99.631 | 222.99 | 99.555 | 222.89 | 99.295 | 222.92 | 99.506 | 223.17 | 99.471 | 223.04 | 99.514
223.23 | 99.631 | 223.16 | 99.555 | 223.06 | 99.294 | 223.1 | 99.505 | 223.34 | 99.472 | 223.22 | 99.514
223.4 | 99.631 | 223.34 | 99.555 | 223.23 | 99.292 | 223.27 | 99.505 | 223.51 | 99.471 | 223.39 | 99.514
223.57 | 99.631 | 223.51 | 99.555 | 223.4 | 99.291 | 223.44 | 99.505 | 223.68 | 99.471 | 223.56 | 99.512
223.75 | 99.63 | 223.68 | 99.555 | 223.58 | 99.291 | 223.61 | 99.505 | 223.86 | 99.47 | 223.73 | 99.512
223.92 | 99.63 | 223.85 | 99.555 | 223.75 | 99.29 | 223.79 | 99.504 | 224.03 | 99.47 | 223.91 | 99.512
224.09 | 99.63 | 224.03 | 99.554 | 223.92 | 99.289 | 223.96 | 99.504 | 224.2 | 99.471 | 224.08 | 99.512
224.26 | 99.63 | 224.2 | 99.554 | 224.1 | 99.289 | 224.13 | 99.504 | 224.38 | 99.471 | 224.25 | 99.511
224.43 | 99.63 | 224.37 | 99.554 | 224.27 | 99.288 | 224.3 | 99.504 | 224.55 | 99.469 | 224.43 | 99.51
224.61 | 99.63 | 224.55 | 99.554 | 224.44 | 99.288 | 224.48 | 99.503 | 224.72 | 99.469 | 224.6 | 99.509
224.78 | 99.63 | 224.72 | 99.553 | 224.61 | 99.287 | 224.65 | 99.502 | 224.89 | 99.468 | 224.77 | 99.509
224.95 | 99.63 | 224.89 | 99.553 | 224.79 | 99.287 | 224.82 | 99.502 | 225.07 | 99.467 | 224.94 | 99.508
225.12 | 99.629 | 225.06 | 99.553 | 224.96 | 99.286 | 224.99 | 99.502 | 225.24 | 99.466 | 225.12 | 99.507
225.3 | 99.629 | 225.24 | 99.553 | 225.13 | 99.286 | 225.17 | 99.501 | 225.41 | 99.466 | 225.29 | 99.507
225.47 | 99.629 | 225.41 | 99.553 | 225.31 | 99.285 | 225.34 | 99.501 | 225.58 | 99.464 | 225.46 | 99.506
225.64 | 99.628 | 225.58 | 99.553 | 225.48 | 99.284 | 225.51 | 99.5 | 225.76 | 99.464 | 225.63 | 99.506
225.81 | 99.628 | 225.75 | 99.553 | 225.65 | 99.283 | 225.68 | 99.5 | 225.93 | 99.462 | 225.81 | 99.506
225.99 | 99.628 | 225.93 | 99.553 | 225.83 | 99.283 | 225.86 | 99.5 | 226.1 | 99.462 | 225.98 | 99.506
226.16 | 99.628 | 226.1 | 99.552 | 226 | 99.282 | 226.03 | 99.5 | 226.28 | 99.462 | 226.15 | 99.506
226.33 | 99.627 | 226.27 | 99.552 | 226.17 | 99.282 | 226.2 | 99.5 | 226.45 | 99.461 | 226.33 | 99.505
226.5 | 99.627 | 226.44 | 99.551 | 226.34 | 99.282 | 226.37 | 99.5 | 226.62 | 99.461 | 226.5 | 99.504
226.68 | 99.627 | 226.62 | 99.551 | 226.52 | 99.281 | 226.55 | 99.499 | 226.79 | 99.46 | 226.67 | 99.504
226.85 | 99.626 | 226.79 | 99.551 | 226.69 | 99.281 | 226.72 | 99.499 | 226.97 | 99.459 | 226.85 | 99.504
227.02 | 99.625 | 226.96 | 99.55 | 226.86 | 99.281 | 226.89 | 99.499 | 227.14 | 99.459 | 227.02 | 99.504
227.19 | 99.625 | 227.14 | 99.549 | 227.04 | 99.28 | 227.07 | 99.499 | 227.31 | 99.459 | 227.19 | 99.504
227.37 | 99.625 | 227.31 | 99.548 | 227.21 | 99.28 | 227.24 | 99.499 | 227.49 | 99.459 | 227.36 | 99.504
227.54 | 99.624 | 227.48 | 99.548 | 227.38 | 99.28 | 227.41 | 99.499 | 227.66 | 99.459 | 227.54 | 99.504
227.71 | 99.624 | 227.65 | 99.547 | 227.56 | 99.279 | 227.58 | 99.499 | 227.83 | 99.458 | 227.71 | 99.504
227.88 | 99.624 | 227.83 | 99.547 | 227.73 | 99.279 | 227.76 | 99.499 | 228.01 | 99.457 | 227.88 | 99.503
228.05 | 99.624 | 228 | 99.546 | 227.9 | 99.279 | 227.93 | 99.498 | 228.18 | 99.457 | 228.06 | 99.503
228.23 | 99.624 | 228.17 | 99.545 | 228.07 | 99.277 | 228.1 | 99.498 | 228.35 | 99.456 | 228.23 | 99.502
228.4 | 99.623 | 228.35 | 99.545 | 228.25 | 99.277 | 228.27 | 99.497 | 228.52 | 99.456 | 228.4 | 99.502
228.57 | 99.622 | 228.52 | 99.544 | 228.42 | 99.276 | 228.45 | 99.497 | 228.7 | 99.456 | 228.57 | 99.502
228.75 | 99.622 | 228.69 | 99.544 | 228.59 | 99.276 | 228.62 | 99.497 | 228.87 | 99.455 | 228.75 | 99.502
228.92 | 99.622 | 228.86 | 99.544 | 228.77 | 99.275 | 228.79 | 99.497 | 229.04 | 99.455 | 228.92 | 99.501
229.09 | 99.622 | 229.04 | 99.543 | 228.94 | 99.274 | 228.96 | 99.497 | 229.22 | 99.454 | 229.09 | 99.5
229.26 | 99.621 | 229.21 | 99.543 | 229.11 | 99.273 | 229.14 | 99.496 | 229.39 | 99.454 | 229.27 | 99.499
229.44 | 99.621 | 229.38 | 99.543 | 229.28 | 99.273 | 229.31 | 99.496 | 229.56 | 99.454 | 229.44 | 99.498
229.61 | 99.62 | 229.56 | 99.543 | 229.46 | 99.271 | 229.48 | 99.495 | 229.73 | 99.454 | 229.61 | 99.497
229.78 | 99.62 | 229.73 | 99.543 | 229.63 | 99.271 | 229.65 | 99.495 | 229.91 | 99.454 | 229.78 | 99.497
229.95 | 99.62 | 229.9 | 99.542 | 229.8 | 99.27 | 229.83 | 99.495 | 230.08 | 99.453 | 229.96 | 99.496
230.13 | 99.619 | 230.07 | 99.542 | 229.98 | 99.27 | 230 | 99.494 | 230.25 | 99.453 | 230.13 | 99.495
230.3 | 99.619 | 230.25 | 99.541 | 230.15 | 99.27 | 230.17 | 99.494 | 230.43 | 99.453 | 230.3 | 99.495
230.47 | 99.618 | 230.42 | 99.541 | 230.32 | 99.269 | 230.35 | 99.493 | 230.6 | 99.452 | 230.47 | 99.493
230.64 | 99.618 | 230.59 | 99.541 | 230.5 | 99.268 | 230.52 | 99.493 | 230.77 | 99.452 | 230.65 | 99.493
230.82 | 99.618 | 230.77 | 99.541 | 230.67 | 99.268 | 230.69 | 99.493 | 230.95 | 99.451 | 230.82 | 99.493
230.99 | 99.617 | 230.94 | 99.541 | 230.84 | 99.268 | 230.86 | 99.493 | 231.12 | 99.451 | 230.99 | 99.492
231.16 | 99.617 | 231.11 | 99.54 | 231.01 | 99.267 | 231.04 | 99.492 | 231.29 | 99.451 | 231.17 | 99.491
231.34 | 99.618 | 231.29 | 99.54 | 231.19 | 99.267 | 231.21 | 99.491 | 231.47 | 99.451 | 231.34 | 99.491
231.51 | 99.618 | 231.46 | 99.54 | 231.36 | 99.266 | 231.38 | 99.49 | 231.64 | 99.451 | 231.51 | 99.491
231.68 | 99.618 | 231.63 | 99.54 | 231.53 | 99.265 | 231.56 | 99.49 | 231.81 | 99.45 | 231.69 | 99.49
231.85 | 99.618 | 231.8 | 99.539 | 231.71 | 99.264 | 231.73 | 99.49 | 231.99 | 99.449 | 231.86 | 99.489
232.03 | 99.618 | 231.98 | 99.539 | 231.88 | 99.262 | 231.9 | 99.489 | 232.16 | 99.448 | 232.03 | 99.489
232.2 | 99.618 | 232.15 | 99.538 | 232.05 | 99.261 | 232.08 | 99.489 | 232.33 | 99.447 | 232.2 | 99.488
232.37 | 99.618 | 232.32 | 99.538 | 232.23 | 99.26 | 232.25 | 99.488 | 232.5 | 99.447 | 232.38 | 99.488
232.55 | 99.618 | 232.5 | 99.538 | 232.4 | 99.261 | 232.42 | 99.488 | 232.68 | 99.446 | 232.55 | 99.487
232.72 | 99.618 | 232.67 | 99.538 | 232.57 | 99.26 | 232.59 | 99.488 | 232.85 | 99.445 | 232.72 | 99.487
232.89 | 99.618 | 232.84 | 99.538 | 232.75 | 99.26 | 232.77 | 99.487 | 233.02 | 99.445 | 232.9 | 99.486
233.07 | 99.618 | 233.01 | 99.538 | 232.92 | 99.259 | 232.94 | 99.487 | 233.2 | 99.444 | 233.07 | 99.485
233.24 | 99.618 | 233.19 | 99.538 | 233.09 | 99.259 | 233.11 | 99.487 | 233.37 | 99.444 | 233.24 | 99.485
233.41 | 99.618 | 233.36 | 99.538 | 233.26 | 99.259 | 233.28 | 99.486 | 233.54 | 99.443 | 233.42 | 99.485
233.59 | 99.618 | 233.53 | 99.538 | 233.44 | 99.258 | 233.46 | 99.486 | 233.72 | 99.442 | 233.59 | 99.484
233.76 | 99.617 | 233.71 | 99.538 | 233.61 | 99.258 | 233.63 | 99.486 | 233.89 | 99.441 | 233.76 | 99.484
233.93 | 99.616 | 233.88 | 99.538 | 233.78 | 99.258 | 233.8 | 99.486 | 234.06 | 99.441 | 233.94 | 99.484
234.1 | 99.616 | 234.05 | 99.537 | 233.96 | 99.257 | 233.98 | 99.486 | 234.24 | 99.441 | 234.11 | 99.483
234.28 | 99.616 | 234.23 | 99.537 | 234.13 | 99.257 | 234.15 | 99.486 | 234.41 | 99.441 | 234.28 | 99.483
234.45 | 99.616 | 234.4 | 99.537 | 234.3 | 99.256 | 234.32 | 99.486 | 234.58 | 99.44 | 234.46 | 99.483
234.62 | 99.616 | 234.57 | 99.536 | 234.48 | 99.255 | 234.5 | 99.485 | 234.75 | 99.438 | 234.63 | 99.482
234.8 | 99.614 | 234.75 | 99.536 | 234.65 | 99.254 | 234.67 | 99.485 | 234.93 | 99.438 | 234.8 | 99.481
234.97 | 99.613 | 234.92 | 99.536 | 234.82 | 99.254 | 234.84 | 99.484 | 235.1 | 99.437 | 234.97 | 99.481
235.14 | 99.613 | 235.09 | 99.536 | 235 | 99.253 | 235.01 | 99.484 | 235.27 | 99.436 | 235.15 | 99.481
235.31 | 99.613 | 235.26 | 99.535 | 235.17 | 99.252 | 235.19 | 99.484 | 235.45 | 99.436 | 235.32 | 99.48
235.49 | 99.612 | 235.44 | 99.534 | 235.34 | 99.251 | 235.36 | 99.483 | 235.62 | 99.435 | 235.49 | 99.48
235.66 | 99.611 | 235.61 | 99.534 | 235.52 | 99.251 | 235.53 | 99.483 | 235.79 | 99.434 | 235.67 | 99.48
235.83 | 99.611 | 235.78 | 99.534 | 235.69 | 99.25 | 235.71 | 99.483 | 235.97 | 99.433 | 235.84 | 99.479
236 | 99.611 | 235.96 | 99.534 | 235.86 | 99.25 | 235.88 | 99.483 | 236.14 | 99.432 | 236.01 | 99.479
236.18 | 99.61 | 236.13 | 99.534 | 236.03 | 99.25 | 236.05 | 99.482 | 236.31 | 99.431 | 236.18 | 99.479
236.35 | 99.61 | 236.3 | 99.534 | 236.21 | 99.248 | 236.22 | 99.481 | 236.48 | 99.431 | 236.36 | 99.479
236.52 | 99.61 | 236.47 | 99.534 | 236.38 | 99.248 | 236.4 | 99.481 | 236.66 | 99.431 | 236.53 | 99.478
236.69 | 99.61 | 236.65 | 99.534 | 236.55 | 99.247 | 236.57 | 99.481 | 236.83 | 99.431 | 236.7 | 99.477
236.87 | 99.609 | 236.82 | 99.534 | 236.73 | 99.247 | 236.74 | 99.481 | 237 | 99.431 | 236.87 | 99.477
237.04 | 99.609 | 236.99 | 99.533 | 236.9 | 99.247 | 236.91 | 99.481 | 237.17 | 99.431 | 237.05 | 99.476
237.21 | 99.61 | 237.16 | 99.534 | 237.07 | 99.245 | 237.08 | 99.481 | 237.34 | 99.43 | 237.22 | 99.476
237.38 | 99.61 | 237.33 | 99.534 | 237.24 | 99.245 | 237.26 | 99.482 | 237.52 | 99.43 | 237.39 | 99.475
237.55 | 99.61 | 237.51 | 99.534 | 237.41 | 99.243 | 237.43 | 99.481 | 237.69 | 99.429 | 237.56 | 99.474
237.73 | 99.61 | 237.68 | 99.534 | 237.59 | 99.242 | 237.6 | 99.481 | 237.86 | 99.429 | 237.73 | 99.474
237.9 | 99.61 | 237.85 | 99.533 | 237.76 | 99.242 | 237.77 | 99.481 | 238.03 | 99.429 | 237.91 | 99.473
238.07 | 99.61 | 238.02 | 99.533 | 237.93 | 99.242 | 237.94 | 99.48 | 238.21 | 99.429 | 238.08 | 99.473
238.24 | 99.61 | 238.19 | 99.532 | 238.1 | 99.241 | 238.12 | 99.48 | 238.38 | 99.429 | 238.25 | 99.472
238.41 | 99.611 | 238.37 | 99.531 | 238.27 | 99.241 | 238.29 | 99.48 | 238.55 | 99.428 | 238.42 | 99.471
238.59 | 99.611 | 238.54 | 99.531 | 238.45 | 99.24 | 238.46 | 99.481 | 238.72 | 99.427 | 238.59 | 99.471
238.76 | 99.611 | 238.71 | 99.531 | 238.62 | 99.239 | 238.63 | 99.479 | 238.89 | 99.426 | 238.77 | 99.47
238.93 | 99.611 | 238.88 | 99.531 | 238.79 | 99.239 | 238.8 | 99.479 | 239.07 | 99.425 | 238.94 | 99.469
239.1 | 99.611 | 239.05 | 99.53 | 238.96 | 99.238 | 238.97 | 99.478 | 239.24 | 99.424 | 239.11 | 99.469
239.27 | 99.61 | 239.23 | 99.53 | 239.13 | 99.238 | 239.15 | 99.478 | 239.41 | 99.423 | 239.28 | 99.468
239.44 | 99.61 | 239.4 | 99.53 | 239.31 | 99.236 | 239.32 | 99.477 | 239.58 | 99.423 | 239.45 | 99.467
239.61 | 99.61 | 239.57 | 99.529 | 239.48 | 99.235 | 239.49 | 99.477 | 239.75 | 99.422 | 239.63 | 99.466
239.79 | 99.609 | 239.74 | 99.529 | 239.65 | 99.235 | 239.66 | 99.476 | 239.92 | 99.42 | 239.8 | 99.465
239.96 | 99.607 | 239.91 | 99.528 | 239.82 | 99.235 | 239.83 | 99.476 | 240.09 | 99.42 | 239.97 | 99.464
240.13 | 99.607 | 240.08 | 99.528 | 239.99 | 99.234 | 240 | 99.476 | 240.26 | 99.42 | 240.14 | 99.463
240.3 | 99.606 | 240.25 | 99.528 | 240.16 | 99.233 | 240.17 | 99.475 | 240.44 | 99.42 | 240.31 | 99.462
240.47 | 99.605 | 240.43 | 99.527 | 240.33 | 99.232 | 240.35 | 99.475 | 240.61 | 99.419 | 240.48 | 99.462
240.64 | 99.605 | 240.6 | 99.527 | 240.51 | 99.232 | 240.52 | 99.474 | 240.78 | 99.418 | 240.66 | 99.461
240.81 | 99.604 | 240.77 | 99.527 | 240.68 | 99.231 | 240.69 | 99.474 | 240.95 | 99.418 | 240.83 | 99.46
240.99 | 99.604 | 240.94 | 99.527 | 240.85 | 99.23 | 240.86 | 99.474 | 241.12 | 99.417 | 241 | 99.46
241.16 | 99.604 | 241.11 | 99.526 | 241.02 | 99.229 | 241.03 | 99.474 | 241.29 | 99.418 | 241.17 | 99.46
241.33 | 99.604 | 241.28 | 99.526 | 241.19 | 99.228 | 241.2 | 99.474 | 241.46 | 99.417 | 241.34 | 99.46
241.5 | 99.604 | 241.45 | 99.525 | 241.36 | 99.227 | 241.37 | 99.473 | 241.63 | 99.418 | 241.51 | 99.46
241.67 | 99.604 | 241.62 | 99.524 | 241.53 | 99.226 | 241.55 | 99.473 | 241.8 | 99.418 | 241.68 | 99.459
241.84 | 99.604 | 241.79 | 99.524 | 241.7 | 99.226 | 241.72 | 99.472 | 241.97 | 99.418 | 241.85 | 99.459
242.01 | 99.604 | 241.96 | 99.524 | 241.87 | 99.226 | 241.89 | 99.472 | 242.14 | 99.417 | 242.02 | 99.458
242.18 | 99.604 | 242.14 | 99.524 | 242.04 | 99.226 | 242.06 | 99.472 | 242.32 | 99.416 | 242.2 | 99.458
242.35 | 99.604 | 242.31 | 99.523 | 242.21 | 99.226 | 242.23 | 99.472 | 242.49 | 99.416 | 242.37 | 99.458
242.52 | 99.604 | 242.48 | 99.523 | 242.39 | 99.225 | 242.4 | 99.471 | 242.66 | 99.415 | 242.54 | 99.458
242.69 | 99.603 | 242.65 | 99.522 | 242.56 | 99.224 | 242.57 | 99.471 | 242.83 | 99.415 | 242.71 | 99.458
242.87 | 99.603 | 242.82 | 99.522 | 242.73 | 99.224 | 242.74 | 99.471 | 243 | 99.414 | 242.88 | 99.458
243.04 | 99.602 | 242.99 | 99.522 | 242.9 | 99.224 | 242.91 | 99.471 | 243.17 | 99.414 | 243.05 | 99.458
243.21 | 99.602 | 243.16 | 99.521 | 243.07 | 99.223 | 243.08 | 99.47 | 243.34 | 99.41 | 243.22 | 99.458
243.38 | 99.601 | 243.33 | 99.522 | 243.24 | 99.223 | 243.25 | 99.47 | 243.51 | 99.409 | 243.39 | 99.457
243.55 | 99.601 | 243.5 | 99.522 | 243.41 | 99.222 | 243.43 | 99.469 | 243.68 | 99.407 | 243.56 | 99.457
243.72 | 99.601 | 243.67 | 99.521 | 243.58 | 99.221 | 243.6 | 99.468 | 243.85 | 99.405 | 243.73 | 99.456
243.89 | 99.6 | 243.84 | 99.52 | 243.75 | 99.219 | 243.77 | 99.468 | 244.02 | 99.405 | 243.91 | 99.456
244.06 | 99.6 | 244.01 | 99.52 | 243.92 | 99.217 | 243.94 | 99.467 | 244.19 | 99.404 | 244.08 | 99.456
244.23 | 99.599 | 244.18 | 99.52 | 244.09 | 99.217 | 244.11 | 99.467 | 244.36 | 99.404 | 244.25 | 99.455
244.4 | 99.599 | 244.35 | 99.52 | 244.26 | 99.216 | 244.28 | 99.466 | 244.53 | 99.404 | 244.42 | 99.454
244.57 | 99.599 | 244.52 | 99.52 | 244.43 | 99.215 | 244.45 | 99.466 | 244.7 | 99.403 | 244.59 | 99.453
244.74 | 99.599 | 244.69 | 99.52 | 244.6 | 99.214 | 244.62 | 99.466 | 244.87 | 99.402 | 244.76 | 99.453
244.91 | 99.599 | 244.86 | 99.521 | 244.78 | 99.215 | 244.79 | 99.465 | 245.04 | 99.401 | 244.93 | 99.452
245.08 | 99.599 | 245.03 | 99.521 | 244.95 | 99.213 | 244.96 | 99.464 | 245.21 | 99.401 | 245.1 | 99.451
245.25 | 99.598 | 245.21 | 99.52 | 245.12 | 99.21 | 245.13 | 99.464 | 245.38 | 99.402 | 245.27 | 99.449
245.42 | 99.599 | 245.38 | 99.52 | 245.29 | 99.209 | 245.3 | 99.464 | 245.56 | 99.403 | 245.44 | 99.446
245.59 | 99.599 | 245.55 | 99.52 | 245.46 | 99.208 | 245.47 | 99.463 | 245.73 | 99.402 | 245.61 | 99.444
245.76 | 99.598 | 245.72 | 99.52 | 245.63 | 99.207 | 245.64 | 99.463 | 245.89 | 99.402 | 245.78 | 99.444
245.93 | 99.598 | 245.89 | 99.52 | 245.8 | 99.207 | 245.81 | 99.463 | 246.06 | 99.401 | 245.95 | 99.445
246.1 | 99.598 | 246.06 | 99.52 | 245.97 | 99.208 | 245.98 | 99.463 | 246.23 | 99.4 | 246.12 | 99.445
246.27 | 99.598 | 246.23 | 99.52 | 246.14 | 99.207 | 246.15 | 99.462 | 246.4 | 99.4 | 246.29 | 99.444
246.44 | 99.598 | 246.4 | 99.52 | 246.31 | 99.207 | 246.32 | 99.462 | 246.57 | 99.4 | 246.46 | 99.443
246.62 | 99.597 | 246.57 | 99.52 | 246.48 | 99.206 | 246.49 | 99.461 | 246.74 | 99.4 | 246.63 | 99.443
246.79 | 99.596 | 246.74 | 99.519 | 246.65 | 99.206 | 246.66 | 99.461 | 246.91 | 99.4 | 246.8 | 99.443
246.96 | 99.595 | 246.91 | 99.519 | 246.82 | 99.206 | 246.83 | 99.46 | 247.09 | 99.398 | 246.97 | 99.443
247.13 | 99.594 | 247.08 | 99.519 | 246.99 | 99.206 | 247 | 99.46 | 247.26 | 99.396 | 247.14 | 99.443
247.3 | 99.593 | 247.25 | 99.518 | 247.16 | 99.206 | 247.17 | 99.46 | 247.43 | 99.394 | 247.31 | 99.442
247.47 | 99.592 | 247.42 | 99.517 | 247.33 | 99.206 | 247.34 | 99.46 | 247.6 | 99.394 | 247.48 | 99.441
247.64 | 99.592 | 247.59 | 99.517 | 247.5 | 99.205 | 247.51 | 99.46 | 247.77 | 99.394 | 247.65 | 99.441
247.81 | 99.591 | 247.76 | 99.516 | 247.67 | 99.205 | 247.68 | 99.459 | 247.94 | 99.393 | 247.82 | 99.439
247.98 | 99.59 | 247.93 | 99.516 | 247.84 | 99.204 | 247.85 | 99.459 | 248.11 | 99.394 | 247.99 | 99.438
248.15 | 99.59 | 248.1 | 99.515 | 248.01 | 99.203 | 248.02 | 99.459 | 248.27 | 99.394 | 248.16 | 99.436
248.32 | 99.589 | 248.27 | 99.515 | 248.18 | 99.203 | 248.19 | 99.459 | 248.44 | 99.394 | 248.33 | 99.435
248.49 | 99.588 | 248.44 | 99.514 | 248.35 | 99.202 | 248.36 | 99.459 | 248.61 | 99.393 | 248.5 | 99.435
248.66 | 99.588 | 248.61 | 99.514 | 248.52 | 99.201 | 248.53 | 99.459 | 248.78 | 99.392 | 248.67 | 99.435
248.83 | 99.588 | 248.78 | 99.514 | 248.69 | 99.2 | 248.7 | 99.459 | 248.95 | 99.392 | 248.84 | 99.435
249 | 99.588 | 248.95 | 99.514 | 248.86 | 99.2 | 248.87 | 99.459 | 249.12 | 99.393 | 249.01 | 99.434
249.17 | 99.588 | 249.12 | 99.513 | 249.03 | 99.2 | 249.04 | 99.458 | 249.29 | 99.392 | 249.18 | 99.434
249.34 | 99.587 | 249.29 | 99.513 | 249.2 | 99.2 | 249.21 | 99.458 | 249.46 | 99.392 | 249.35 | 99.434
249.51 | 99.587 | 249.46 | 99.513 | 249.37 | 99.199 | 249.38 | 99.457 | 249.63 | 99.392 | 249.52 | 99.434
249.68 | 99.587 | 249.63 | 99.513 | 249.54 | 99.198 | 249.55 | 99.457 | 249.8 | 99.391 | 249.69 | 99.434
249.85 | 99.587 | 249.8 | 99.512 | 249.71 | 99.198 | 249.72 | 99.457 | 249.97 | 99.39 | 249.86 | 99.434
250.02 | 99.587 | 249.97 | 99.512 | 249.88 | 99.198 | 249.89 | 99.457 | 250.14 | 99.388 | 250.03 | 99.433
250.19 | 99.587 | 250.14 | 99.512 | 250.05 | 99.197 | 250.06 | 99.456 | 250.31 | 99.387 | 250.2 | 99.431
250.36 | 99.587 | 250.31 | 99.512 | 250.22 | 99.198 | 250.23 | 99.455 | 250.48 | 99.387 | 250.37 | 99.431
250.53 | 99.587 | 250.48 | 99.512 | 250.39 | 99.197 | 250.4 | 99.455 | 250.65 | 99.386 | 250.54 | 99.43
250.7 | 99.587 | 250.65 | 99.512 | 250.56 | 99.196 | 250.57 | 99.454 | 250.82 | 99.384 | 250.71 | 99.429
250.87 | 99.587 | 250.82 | 99.511 | 250.73 | 99.195 | 250.74 | 99.453 | 250.99 | 99.383 | 250.88 | 99.428
251.04 | 99.587 | 250.99 | 99.51 | 250.9 | 99.194 | 250.91 | 99.452 | 251.16 | 99.383 | 251.05 | 99.428
251.21 | 99.587 | 251.16 | 99.51 | 251.07 | 99.193 | 251.08 | 99.452 | 251.33 | 99.383 | 251.22 | 99.428
251.38 | 99.587 | 251.33 | 99.51 | 251.24 | 99.193 | 251.25 | 99.452 | 251.5 | 99.381 | 251.39 | 99.427
251.55 | 99.587 | 251.49 | 99.51 | 251.41 | 99.193 | 251.42 | 99.451 | 251.67 | 99.381 | 251.56 | 99.426
251.71 | 99.587 | 251.66 | 99.509 | 251.58 | 99.192 | 251.59 | 99.45 | 251.84 | 99.381 | 251.73 | 99.425
251.88 | 99.587 | 251.83 | 99.509 | 251.75 | 99.191 | 251.76 | 99.45 | 252.01 | 99.381 | 251.9 | 99.424
252.05 | 99.587 | 252 | 99.509 | 251.92 | 99.19 | 251.93 | 99.45 | 252.18 | 99.381 | 252.07 | 99.424
252.22 | 99.587 | 252.17 | 99.509 | 252.08 | 99.19 | 252.1 | 99.45 | 252.35 | 99.381 | 252.24 | 99.424
252.39 | 99.587 | 252.34 | 99.509 | 252.25 | 99.189 | 252.26 | 99.45 | 252.52 | 99.381 | 252.41 | 99.423
252.56 | 99.587 | 252.51 | 99.509 | 252.42 | 99.188 | 252.43 | 99.449 | 252.69 | 99.379 | 252.58 | 99.422
252.73 | 99.587 | 252.68 | 99.509 | 252.59 | 99.187 | 252.6 | 99.449 | 252.86 | 99.379 | 252.75 | 99.421
252.9 | 99.587 | 252.85 | 99.508 | 252.76 | 99.186 | 252.77 | 99.449 | 253.03 | 99.377 | 252.92 | 99.42
253.07 | 99.587 | 253.02 | 99.508 | 252.93 | 99.184 | 252.94 | 99.449 | 253.2 | 99.377 | 253.09 | 99.419
253.24 | 99.587 | 253.19 | 99.508 | 253.1 | 99.183 | 253.11 | 99.449 | 253.37 | 99.376 | 253.26 | 99.419
253.41 | 99.586 | 253.36 | 99.507 | 253.27 | 99.182 | 253.28 | 99.449 | 253.54 | 99.374 | 253.43 | 99.418
253.58 | 99.586 | 253.53 | 99.507 | 253.44 | 99.182 | 253.45 | 99.449 | 253.71 | 99.373 | 253.6 | 99.418
253.75 | 99.585 | 253.7 | 99.507 | 253.61 | 99.182 | 253.62 | 99.449 | 253.87 | 99.373 | 253.77 | 99.418
253.92 | 99.585 | 253.87 | 99.507 | 253.78 | 99.181 | 253.79 | 99.449 | 254.04 | 99.374 | 253.94 | 99.417
254.09 | 99.584 | 254.04 | 99.507 | 253.95 | 99.181 | 253.96 | 99.449 | 254.21 | 99.374 | 254.11 | 99.417
254.26 | 99.584 | 254.21 | 99.506 | 254.12 | 99.181 | 254.13 | 99.449 | 254.38 | 99.373 | 254.28 | 99.416
254.43 | 99.582 | 254.38 | 99.506 | 254.29 | 99.18 | 254.3 | 99.449 | 254.55 | 99.373 | 254.45 | 99.416
254.6 | 99.582 | 254.55 | 99.505 | 254.46 | 99.18 | 254.46 | 99.449 | 254.72 | 99.373 | 254.62 | 99.416
254.77 | 99.581 | 254.72 | 99.505 | 254.63 | 99.179 | 254.63 | 99.448 | 254.89 | 99.372 | 254.78 | 99.415
254.94 | 99.581 | 254.89 | 99.505 | 254.8 | 99.179 | 254.8 | 99.448 | 255.06 | 99.372 | 254.95 | 99.415
255.11 | 99.581 | 255.05 | 99.505 | 254.97 | 99.178 | 254.97 | 99.448 | 255.23 | 99.373 | 255.12 | 99.415
255.28 | 99.581 | 255.22 | 99.504 | 255.14 | 99.177 | 255.14 | 99.447 | 255.4 | 99.372 | 255.29 | 99.414
255.45 | 99.58 | 255.39 | 99.504 | 255.31 | 99.176 | 255.31 | 99.447 | 255.57 | 99.37 | 255.46 | 99.413
255.62 | 99.58 | 255.56 | 99.503 | 255.48 | 99.176 | 255.48 | 99.446 | 255.74 | 99.369 | 255.63 | 99.412
255.79 | 99.579 | 255.73 | 99.503 | 255.65 | 99.176 | 255.65 | 99.446 | 255.91 | 99.368 | 255.8 | 99.412
255.96 | 99.579 | 255.9 | 99.503 | 255.81 | 99.175 | 255.82 | 99.446 | 256.08 | 99.369 | 255.97 | 99.411
256.12 | 99.579 | 256.07 | 99.503 | 255.98 | 99.175 | 255.99 | 99.445 | 256.25 | 99.369 | 256.14 | 99.41
256.29 | 99.578 | 256.24 | 99.502 | 256.15 | 99.175 | 256.16 | 99.444 | 256.42 | 99.369 | 256.31 | 99.41
256.46 | 99.578 | 256.41 | 99.502 | 256.32 | 99.174 | 256.33 | 99.443 | 256.59 | 99.368 | 256.48 | 99.409
256.63 | 99.577 | 256.58 | 99.502 | 256.49 | 99.174 | 256.5 | 99.442 | 256.76 | 99.368 | 256.65 | 99.408
256.8 | 99.576 | 256.75 | 99.502 | 256.66 | 99.174 | 256.66 | 99.441 | 256.92 | 99.368 | 256.82 | 99.407
256.97 | 99.576 | 256.92 | 99.501 | 256.83 | 99.173 | 256.83 | 99.441 | 257.09 | 99.367 | 256.99 | 99.407
257.14 | 99.576 | 257.09 | 99.5 | 257 | 99.173 | 257 | 99.44 | 257.26 | 99.367 | 257.16 | 99.406
257.31 | 99.575 | 257.26 | 99.5 | 257.17 | 99.172 | 257.17 | 99.439 | 257.43 | 99.367 | 257.33 | 99.405
257.48 | 99.574 | 257.42 | 99.5 | 257.34 | 99.171 | 257.34 | 99.439 | 257.6 | 99.366 | 257.5 | 99.404
257.65 | 99.574 | 257.59 | 99.499 | 257.51 | 99.171 | 257.51 | 99.438 | 257.77 | 99.364 | 257.67 | 99.404
257.82 | 99.573 | 257.76 | 99.499 | 257.68 | 99.17 | 257.68 | 99.437 | 257.94 | 99.363 | 257.84 | 99.402
257.99 | 99.573 | 257.93 | 99.499 | 257.85 | 99.169 | 257.85 | 99.436 | 258.11 | 99.362 | 258.01 | 99.402
258.16 | 99.572 | 258.1 | 99.499 | 258.02 | 99.168 | 258.02 | 99.436 | 258.28 | 99.36 | 258.18 | 99.4
258.33 | 99.572 | 258.27 | 99.499 | 258.19 | 99.166 | 258.19 | 99.436 | 258.45 | 99.36 | 258.35 | 99.4
258.5 | 99.572 | 258.44 | 99.499 | 258.36 | 99.166 | 258.36 | 99.436 | 258.62 | 99.359 | 258.52 | 99.399
258.67 | 99.571 | 258.61 | 99.499 | 258.52 | 99.165 | 258.52 | 99.435 | 258.79 | 99.359 | 258.68 | 99.399
258.84 | 99.57 | 258.78 | 99.498 | 258.69 | 99.164 | 258.69 | 99.435 | 258.96 | 99.358 | 258.85 | 99.397
259 | 99.57 | 258.95 | 99.498 | 258.86 | 99.163 | 258.86 | 99.435 | 259.13 | 99.358 | 259.02 | 99.396
259.17 | 99.569 | 259.12 | 99.498 | 259.03 | 99.162 | 259.03 | 99.435 | 259.3 | 99.357 | 259.19 | 99.395
259.34 | 99.569 | 259.29 | 99.497 | 259.2 | 99.162 | 259.2 | 99.434 | 259.46 | 99.357 | 259.36 | 99.395
259.51 | 99.569 | 259.45 | 99.497 | 259.37 | 99.161 | 259.37 | 99.434 | 259.63 | 99.356 | 259.53 | 99.394
259.68 | 99.569 | 259.62 | 99.496 | 259.54 | 99.16 | 259.54 | 99.435 | 259.8 | 99.356 | 259.7 | 99.393
259.85 | 99.568 | 259.79 | 99.496 | 259.71 | 99.159 | 259.71 | 99.434 | 259.97 | 99.356 | 259.87 | 99.392
260.02 | 99.567 | 259.96 | 99.495 | 259.88 | 99.158 | 259.88 | 99.434 | 260.14 | 99.355 | 260.04 | 99.391
260.19 | 99.567 | 260.13 | 99.495 | 260.05 | 99.158 | 260.05 | 99.434 | 260.31 | 99.355 | 260.21 | 99.39
260.36 | 99.567 | 260.3 | 99.495 | 260.22 | 99.157 | 260.22 | 99.433 | 260.48 | 99.354 | 260.38 | 99.388
260.53 | 99.566 | 260.47 | 99.495 | 260.39 | 99.157 | 260.39 | 99.432 | 260.65 | 99.353 | 260.55 | 99.387
260.7 | 99.565 | 260.64 | 99.494 | 260.56 | 99.157 | 260.55 | 99.432 | 260.82 | 99.352 | 260.72 | 99.387
260.87 | 99.565 | 260.81 | 99.493 | 260.73 | 99.156 | 260.72 | 99.432 | 260.99 | 99.352 | 260.89 | 99.387
261.04 | 99.565 | 260.98 | 99.493 | 260.9 | 99.155 | 260.89 | 99.431 | 261.16 | 99.352 | 261.06 | 99.386
261.21 | 99.565 | 261.14 | 99.493 | 261.06 | 99.154 | 261.06 | 99.431 | 261.33 | 99.35 | 261.23 | 99.385
261.38 | 99.564 | 261.31 | 99.493 | 261.23 | 99.154 | 261.23 | 99.431 | 261.5 | 99.347 | 261.4 | 99.384
261.54 | 99.564 | 261.48 | 99.493 | 261.4 | 99.153 | 261.4 | 99.431 | 261.67 | 99.346 | 261.57 | 99.384
261.71 | 99.564 | 261.65 | 99.493 | 261.57 | 99.153 | 261.57 | 99.43 | 261.84 | 99.344 | 261.74 | 99.384
261.88 | 99.563 | 261.82 | 99.493 | 261.74 | 99.152 | 261.74 | 99.429 | 262.01 | 99.344 | 261.91 | 99.384
262.05 | 99.563 | 261.99 | 99.493 | 261.91 | 99.151 | 261.91 | 99.429 | 262.18 | 99.344 | 262.07 | 99.383
262.22 | 99.563 | 262.16 | 99.492 | 262.08 | 99.15 | 262.08 | 99.429 | 262.35 | 99.343 | 262.24 | 99.382
262.39 | 99.562 | 262.33 | 99.492 | 262.25 | 99.15 | 262.25 | 99.428 | 262.51 | 99.343 | 262.41 | 99.382
262.56 | 99.562 | 262.5 | 99.492 | 262.42 | 99.148 | 262.42 | 99.428 | 262.68 | 99.343 | 262.58 | 99.381
262.73 | 99.562 | 262.67 | 99.492 | 262.59 | 99.148 | 262.59 | 99.427 | 262.85 | 99.342 | 262.75 | 99.381
262.9 | 99.562 | 262.83 | 99.492 | 262.76 | 99.147 | 262.76 | 99.427 | 263.02 | 99.342 | 262.92 | 99.38
263.07 | 99.562 | 263 | 99.492 | 262.93 | 99.146 | 262.93 | 99.427 | 263.19 | 99.342 | 263.09 | 99.38
263.24 | 99.561 | 263.17 | 99.492 | 263.09 | 99.145 | 263.1 | 99.427 | 263.36 | 99.341 | 263.26 | 99.38
263.41 | 99.56 | 263.34 | 99.491 | 263.26 | 99.145 | 263.26 | 99.426 | 263.53 | 99.339 | 263.43 | 99.379
263.58 | 99.56 | 263.51 | 99.491 | 263.43 | 99.144 | 263.43 | 99.426 | 263.7 | 99.339 | 263.6 | 99.378
263.75 | 99.559 | 263.68 | 99.491 | 263.6 | 99.144 | 263.6 | 99.425 | 263.87 | 99.339 | 263.77 | 99.377
263.91 | 99.559 | 263.85 | 99.49 | 263.77 | 99.143 | 263.77 | 99.425 | 264.04 | 99.338 | 263.94 | 99.376
264.08 | 99.559 | 264.02 | 99.491 | 263.94 | 99.142 | 263.94 | 99.425 | 264.21 | 99.335 | 264.11 | 99.376
264.25 | 99.559 | 264.19 | 99.491 | 264.11 | 99.142 | 264.11 | 99.425 | 264.38 | 99.333 | 264.28 | 99.375
264.42 | 99.559 | 264.36 | 99.491 | 264.28 | 99.141 | 264.28 | 99.425 | 264.55 | 99.331 | 264.45 | 99.374
264.59 | 99.559 | 264.52 | 99.49 | 264.45 | 99.14 | 264.45 | 99.425 | 264.72 | 99.331 | 264.62 | 99.373
264.76 | 99.559 | 264.69 | 99.49 | 264.62 | 99.138 | 264.62 | 99.424 | 264.89 | 99.33 | 264.79 | 99.373
264.93 | 99.559 | 264.86 | 99.49 | 264.79 | 99.135 | 264.79 | 99.424 | 265.06 | 99.329 | 264.95 | 99.373
265.1 | 99.558 | 265.03 | 99.489 | 264.96 | 99.133 | 264.96 | 99.424 | 265.22 | 99.328 | 265.12 | 99.372
265.27 | 99.558 | 265.2 | 99.489 | 265.12 | 99.133 | 265.13 | 99.423 | 265.39 | 99.327 | 265.29 | 99.371
265.44 | 99.558 | 265.37 | 99.489 | 265.29 | 99.132 | 265.3 | 99.422 | 265.56 | 99.326 | 265.46 | 99.37
265.61 | 99.557 | 265.54 | 99.489 | 265.46 | 99.131 | 265.47 | 99.422 | 265.73 | 99.324 | 265.63 | 99.37
265.78 | 99.557 | 265.71 | 99.489 | 265.63 | 99.13 | 265.64 | 99.421 | 265.9 | 99.323 | 265.8 | 99.369
265.94 | 99.556 | 265.88 | 99.489 | 265.8 | 99.13 | 265.81 | 99.42 | 266.07 | 99.321 | 265.97 | 99.369
266.11 | 99.556 | 266.05 | 99.488 | 265.97 | 99.13 | 265.98 | 99.42 | 266.24 | 99.319 | 266.14 | 99.368
266.28 | 99.556 | 266.22 | 99.488 | 266.14 | 99.13 | 266.14 | 99.419 | 266.41 | 99.32 | 266.31 | 99.368
266.45 | 99.555 | 266.39 | 99.488 | 266.31 | 99.129 | 266.31 | 99.419 | 266.58 | 99.32 | 266.48 | 99.367
266.62 | 99.554 | 266.56 | 99.486 | 266.47 | 99.128 | 266.48 | 99.418 | 266.75 | 99.32 | 266.65 | 99.366
266.79 | 99.553 | 266.73 | 99.486 | 266.64 | 99.128 | 266.65 | 99.418 | 266.92 | 99.319 | 266.82 | 99.365
266.96 | 99.552 | 266.89 | 99.485 | 266.81 | 99.128 | 266.82 | 99.417 | 267.09 | 99.319 | 266.99 | 99.364
267.13 | 99.551 | 267.06 | 99.485 | 266.98 | 99.128 | 266.99 | 99.417 | 267.26 | 99.319 | 267.16 | 99.364
267.3 | 99.55 | 267.23 | 99.485 | 267.15 | 99.127 | 267.16 | 99.417 | 267.43 | 99.319 | 267.33 | 99.363
267.47 | 99.549 | 267.4 | 99.483 | 267.32 | 99.127 | 267.33 | 99.417 | 267.6 | 99.318 | 267.5 | 99.362
267.64 | 99.548 | 267.57 | 99.482 | 267.49 | 99.125 | 267.5 | 99.416 | 267.77 | 99.319 | 267.67 | 99.361
267.81 | 99.547 | 267.74 | 99.482 | 267.66 | 99.124 | 267.67 | 99.416 | 267.93 | 99.318 | 267.84 | 99.36
267.98 | 99.547 | 267.91 | 99.481 | 267.82 | 99.123 | 267.84 | 99.415 | 268.1 | 99.317 | 268 | 99.36
268.14 | 99.546 | 268.08 | 99.481 | 267.99 | 99.123 | 268.01 | 99.415 | 268.27 | 99.317 | 268.17 | 99.36
268.31 | 99.545 | 268.25 | 99.48 | 268.16 | 99.123 | 268.18 | 99.415 | 268.44 | 99.316 | 268.34 | 99.36
268.48 | 99.545 | 268.42 | 99.479 | 268.33 | 99.122 | 268.35 | 99.415 | 268.61 | 99.315 | 268.51 | 99.358
268.65 | 99.545 | 268.59 | 99.479 | 268.5 | 99.121 | 268.52 | 99.414 | 268.78 | 99.315 | 268.68 | 99.357
268.82 | 99.544 | 268.76 | 99.479 | 268.67 | 99.121 | 268.69 | 99.413 | 268.95 | 99.314 | 268.85 | 99.357
268.99 | 99.542 | 268.93 | 99.479 | 268.84 | 99.12 | 268.85 | 99.413 | 269.12 | 99.313 | 269.02 | 99.357
269.16 | 99.542 | 269.1 | 99.478 | 269.01 | 99.118 | 269.02 | 99.412 | 269.29 | 99.313 | 269.19 | 99.356
269.33 | 99.541 | 269.27 | 99.478 | 269.18 | 99.117 | 269.19 | 99.411 | 269.46 | 99.312 | 269.36 | 99.355
269.5 | 99.54 | 269.44 | 99.478 | 269.35 | 99.115 | 269.36 | 99.411 | 269.63 | 99.311 | 269.53 | 99.355
269.67 | 99.539 | 269.61 | 99.477 | 269.52 | 99.113 | 269.53 | 99.41 | 269.8 | 99.311 | 269.7 | 99.353
269.84 | 99.539 | 269.78 | 99.476 | 269.68 | 99.112 | 269.7 | 99.41 | 269.97 | 99.311 | 269.87 | 99.351
270.01 | 99.539 | 269.94 | 99.476 | 269.85 | 99.11 | 269.87 | 99.408 | 270.14 | 99.31 | 270.04 | 99.351
270.17 | 99.537 | 270.11 | 99.476 | 270.02 | 99.11 | 270.04 | 99.408 | 270.31 | 99.309 | 270.21 | 99.35
270.34 | 99.536 | 270.28 | 99.475 | 270.19 | 99.11 | 270.21 | 99.407 | 270.48 | 99.308 | 270.38 | 99.348
270.51 | 99.536 | 270.45 | 99.474 | 270.36 | 99.109 | 270.38 | 99.406 | 270.65 | 99.307 | 270.55 | 99.346
270.68 | 99.535 | 270.62 | 99.474 | 270.53 | 99.108 | 270.55 | 99.406 | 270.82 | 99.305 | 270.71 | 99.345
270.85 | 99.534 | 270.79 | 99.473 | 270.7 | 99.107 | 270.72 | 99.405 | 270.99 | 99.303 | 270.88 | 99.345
271.02 | 99.534 | 270.96 | 99.473 | 270.87 | 99.107 | 270.89 | 99.405 | 271.16 | 99.302 | 271.05 | 99.344
271.19 | 99.533 | 271.13 | 99.472 | 271.04 | 99.106 | 271.06 | 99.404 | 271.33 | 99.3 | 271.22 | 99.343
271.36 | 99.533 | 271.3 | 99.472 | 271.21 | 99.104 | 271.23 | 99.404 | 271.5 | 99.299 | 271.39 | 99.342
271.53 | 99.533 | 271.47 | 99.471 | 271.38 | 99.103 | 271.4 | 99.404 | 271.66 | 99.299 | 271.56 | 99.342
271.7 | 99.532 | 271.64 | 99.471 | 271.54 | 99.102 | 271.56 | 99.403 | 271.83 | 99.297 | 271.73 | 99.341
271.87 | 99.532 | 271.81 | 99.472 | 271.71 | 99.1 | 271.73 | 99.403 | 272 | 99.297 | 271.9 | 99.337
272.04 | 99.531 | 271.98 | 99.472 | 271.88 | 99.1 | 271.9 | 99.402 | 272.17 | 99.296 | 272.07 | 99.335
272.2 | 99.531 | 272.14 | 99.471 | 272.05 | 99.099 | 272.07 | 99.401 | 272.34 | 99.295 | 272.24 | 99.335
272.37 | 99.53 | 272.31 | 99.471 | 272.22 | 99.098 | 272.24 | 99.401 | 272.51 | 99.295 | 272.41 | 99.335
272.54 | 99.53 | 272.48 | 99.47 | 272.39 | 99.098 | 272.41 | 99.401 | 272.68 | 99.295 | 272.58 | 99.334
272.71 | 99.53 | 272.65 | 99.469 | 272.56 | 99.097 | 272.58 | 99.399 | 272.85 | 99.294 | 272.75 | 99.333
272.88 | 99.529 | 272.82 | 99.469 | 272.73 | 99.097 | 272.75 | 99.399 | 273.02 | 99.293 | 272.92 | 99.332
273.05 | 99.528 | 272.99 | 99.469 | 272.9 | 99.095 | 272.92 | 99.398 | 273.19 | 99.291 | 273.09 | 99.332
273.22 | 99.528 | 273.16 | 99.468 | 273.07 | 99.095 | 273.09 | 99.398 | 273.36 | 99.291 | 273.26 | 99.332
273.39 | 99.527 | 273.33 | 99.468 | 273.24 | 99.094 | 273.26 | 99.398 | 273.53 | 99.291 | 273.43 | 99.331
273.56 | 99.527 | 273.5 | 99.468 | 273.4 | 99.093 | 273.43 | 99.396 | 273.7 | 99.29 | 273.6 | 99.33
273.73 | 99.526 | 273.67 | 99.467 | 273.57 | 99.092 | 273.6 | 99.396 | 273.87 | 99.289 | 273.77 | 99.328
273.9 | 99.526 | 273.84 | 99.467 | 273.74 | 99.089 | 273.77 | 99.395 | 274.03 | 99.289 | 273.94 | 99.327
274.07 | 99.525 | 274.01 | 99.466 | 273.91 | 99.088 | 273.94 | 99.395 | 274.2 | 99.288 | 274.1 | 99.326
274.24 | 99.525 | 274.18 | 99.465 | 274.08 | 99.084 | 274.11 | 99.394 | 274.37 | 99.286 | 274.27 | 99.325
274.41 | 99.524 | 274.35 | 99.465 | 274.25 | 99.083 | 274.28 | 99.394 | 274.54 | 99.285 | 274.44 | 99.324
274.57 | 99.524 | 274.52 | 99.464 | 274.42 | 99.083 | 274.45 | 99.394 | 274.71 | 99.284 | 274.61 | 99.322
274.74 | 99.523 | 274.68 | 99.464 | 274.59 | 99.082 | 274.62 | 99.394 | 274.88 | 99.284 | 274.78 | 99.32
274.91 | 99.523 | 274.85 | 99.463 | 274.76 | 99.081 | 274.78 | 99.393 | 275.05 | 99.283 | 274.95 | 99.32
275.08 | 99.523 | 275.02 | 99.462 | 274.93 | 99.081 | 274.95 | 99.392 | 275.22 | 99.283 | 275.12 | 99.319
275.25 | 99.522 | 275.19 | 99.462 | 275.1 | 99.081 | 275.12 | 99.392 | 275.39 | 99.281 | 275.29 | 99.318
275.42 | 99.522 | 275.36 | 99.461 | 275.27 | 99.08 | 275.29 | 99.391 | 275.56 | 99.28 | 275.46 | 99.317
275.59 | 99.522 | 275.53 | 99.461 | 275.44 | 99.078 | 275.46 | 99.391 | 275.73 | 99.278 | 275.63 | 99.316
275.76 | 99.521 | 275.7 | 99.46 | 275.61 | 99.076 | 275.63 | 99.39 | 275.9 | 99.278 | 275.8 | 99.316
275.93 | 99.521 | 275.87 | 99.459 | 275.78 | 99.076 | 275.8 | 99.39 | 276.07 | 99.278 | 275.97 | 99.315
276.1 | 99.521 | 276.04 | 99.458 | 275.95 | 99.075 | 275.97 | 99.389 | 276.24 | 99.277 | 276.14 | 99.315
276.27 | 99.52 | 276.21 | 99.458 | 276.11 | 99.075 | 276.14 | 99.389 | 276.41 | 99.276 | 276.31 | 99.314
276.44 | 99.519 | 276.38 | 99.458 | 276.28 | 99.073 | 276.31 | 99.389 | 276.58 | 99.275 | 276.48 | 99.314
276.61 | 99.519 | 276.55 | 99.457 | 276.45 | 99.072 | 276.48 | 99.388 | 276.74 | 99.273 | 276.65 | 99.313
276.77 | 99.519 | 276.72 | 99.457 | 276.62 | 99.071 | 276.65 | 99.387 | 276.91 | 99.273 | 276.82 | 99.312
276.94 | 99.518 | 276.89 | 99.456 | 276.79 | 99.069 | 276.82 | 99.387 | 277.08 | 99.273 | 276.99 | 99.312
277.11 | 99.517 | 277.06 | 99.455 | 276.96 | 99.067 | 276.99 | 99.387 | 277.25 | 99.272 | 277.16 | 99.311
277.28 | 99.517 | 277.23 | 99.455 | 277.13 | 99.065 | 277.16 | 99.386 | 277.42 | 99.271 | 277.33 | 99.31
277.45 | 99.516 | 277.39 | 99.454 | 277.3 | 99.064 | 277.33 | 99.385 | 277.59 | 99.271 | 277.5 | 99.309
277.62 | 99.515 | 277.56 | 99.454 | 277.47 | 99.063 | 277.5 | 99.385 | 277.76 | 99.271 | 277.67 | 99.308
277.79 | 99.513 | 277.73 | 99.454 | 277.64 | 99.061 | 277.67 | 99.385 | 277.93 | 99.27 | 277.84 | 99.307
277.96 | 99.513 | 277.9 | 99.453 | 277.81 | 99.059 | 277.84 | 99.384 | 278.1 | 99.269 | 278.01 | 99.307
278.13 | 99.511 | 278.07 | 99.452 | 277.97 | 99.058 | 278.01 | 99.383 | 278.27 | 99.269 | 278.18 | 99.306
278.3 | 99.511 | 278.24 | 99.452 | 278.14 | 99.057 | 278.18 | 99.382 | 278.44 | 99.269 | 278.35 | 99.305
278.47 | 99.51 | 278.41 | 99.451 | 278.31 | 99.056 | 278.35 | 99.379 | 278.61 | 99.267 | 278.52 | 99.305
278.64 | 99.509 | 278.58 | 99.451 | 278.48 | 99.054 | 278.52 | 99.377 | 278.78 | 99.267 | 278.69 | 99.304
278.81 | 99.508 | 278.75 | 99.45 | 278.65 | 99.054 | 278.68 | 99.375 | 278.95 | 99.267 | 278.86 | 99.301
278.98 | 99.508 | 278.92 | 99.45 | 278.82 | 99.053 | 278.85 | 99.375 | 279.12 | 99.265 | 279.03 | 99.295
279.15 | 99.506 | 279.09 | 99.45 | 278.99 | 99.052 | 279.02 | 99.373 | 279.29 | 99.262 | 279.2 | 99.293
279.32 | 99.505 | 279.26 | 99.449 | 279.16 | 99.051 | 279.19 | 99.373 | 279.46 | 99.262 | 279.37 | 99.292
279.48 | 99.505 | 279.43 | 99.448 | 279.33 | 99.05 | 279.36 | 99.372 | 279.63 | 99.26 | 279.54 | 99.291
279.65 | 99.505 | 279.6 | 99.448 | 279.5 | 99.047 | 279.53 | 99.371 | 279.8 | 99.26 | 279.71 | 99.29
279.82 | 99.504 | 279.77 | 99.447 | 279.67 | 99.045 | 279.7 | 99.371 | 279.97 | 99.258 | 279.87 | 99.29
279.99 | 99.503 | 279.94 | 99.446 | 279.84 | 99.043 | 279.87 | 99.371 | 280.14 | 99.258 | 280.04 | 99.291
280.16 | 99.502 | 280.11 | 99.445 | 280.01 | 99.041 | 280.04 | 99.37 | 280.31 | 99.258 | 280.21 | 99.291
280.33 | 99.501 | 280.28 | 99.444 | 280.18 | 99.041 | 280.21 | 99.37 | 280.48 | 99.257 | 280.38 | 99.291
280.5 | 99.5 | 280.44 | 99.443 | 280.35 | 99.04 | 280.38 | 99.369 | 280.65 | 99.256 | 280.55 | 99.289
280.67 | 99.5 | 280.61 | 99.442 | 280.52 | 99.037 | 280.55 | 99.368 | 280.82 | 99.255 | 280.72 | 99.289
280.84 | 99.499 | 280.78 | 99.441 | 280.69 | 99.035 | 280.72 | 99.367 | 280.99 | 99.254 | 280.89 | 99.289
281.01 | 99.499 | 280.95 | 99.44 | 280.86 | 99.034 | 280.89 | 99.366 | 281.16 | 99.251 | 281.06 | 99.289
281.18 | 99.498 | 281.12 | 99.44 | 281.03 | 99.033 | 281.06 | 99.366 | 281.33 | 99.249 | 281.23 | 99.289
281.35 | 99.497 | 281.29 | 99.44 | 281.2 | 99.031 | 281.23 | 99.365 | 281.49 | 99.247 | 281.4 | 99.286
281.52 | 99.496 | 281.46 | 99.439 | 281.37 | 99.031 | 281.4 | 99.364 | 281.66 | 99.245 | 281.57 | 99.285
281.69 | 99.496 | 281.63 | 99.438 | 281.53 | 99.03 | 281.57 | 99.363 | 281.83 | 99.244 | 281.74 | 99.284
281.86 | 99.496 | 281.8 | 99.438 | 281.7 | 99.029 | 281.74 | 99.363 | 282 | 99.243 | 281.91 | 99.282
282.03 | 99.495 | 281.97 | 99.437 | 281.87 | 99.028 | 281.91 | 99.362 | 282.17 | 99.242 | 282.08 | 99.279
282.19 | 99.493 | 282.14 | 99.437 | 282.04 | 99.027 | 282.08 | 99.361 | 282.34 | 99.24 | 282.25 | 99.278
282.36 | 99.493 | 282.31 | 99.437 | 282.21 | 99.026 | 282.25 | 99.361 | 282.51 | 99.238 | 282.42 | 99.277
282.53 | 99.491 | 282.48 | 99.436 | 282.38 | 99.025 | 282.42 | 99.359 | 282.68 | 99.237 | 282.59 | 99.275
282.7 | 99.489 | 282.64 | 99.435 | 282.55 | 99.023 | 282.59 | 99.359 | 282.85 | 99.235 | 282.76 | 99.274
282.87 | 99.488 | 282.81 | 99.434 | 282.72 | 99.021 | 282.76 | 99.358 | 283.02 | 99.234 | 282.93 | 99.273
283.04 | 99.486 | 282.98 | 99.433 | 282.89 | 99.018 | 282.93 | 99.357 | 283.19 | 99.232 | 283.1 | 99.272
283.21 | 99.485 | 283.15 | 99.433 | 283.06 | 99.017 | 283.1 | 99.357 | 283.36 | 99.231 | 283.27 | 99.271
283.38 | 99.485 | 283.32 | 99.432 | 283.23 | 99.015 | 283.27 | 99.356 | 283.53 | 99.23 | 283.44 | 99.27
283.55 | 99.485 | 283.49 | 99.431 | 283.4 | 99.015 | 283.44 | 99.355 | 283.7 | 99.23 | 283.61 | 99.27
283.72 | 99.483 | 283.66 | 99.431 | 283.57 | 99.013 | 283.61 | 99.354 | 283.87 | 99.229 | 283.78 | 99.269
283.89 | 99.482 | 283.83 | 99.43 | 283.74 | 99.012 | 283.78 | 99.352 | 284.04 | 99.228 | 283.95 | 99.268
284.06 | 99.482 | 284 | 99.43 | 283.91 | 99.009 | 283.95 | 99.351 | 284.21 | 99.227 | 284.12 | 99.267
284.23 | 99.481 | 284.17 | 99.429 | 284.08 | 99.007 | 284.12 | 99.35 | 284.38 | 99.227 | 284.29 | 99.265
284.4 | 99.48 | 284.34 | 99.429 | 284.25 | 99.005 | 284.29 | 99.349 | 284.55 | 99.227 | 284.46 | 99.262
284.57 | 99.479 | 284.51 | 99.428 | 284.42 | 99.004 | 284.46 | 99.347 | 284.72 | 99.226 | 284.63 | 99.26
284.74 | 99.477 | 284.68 | 99.427 | 284.59 | 99.002 | 284.63 | 99.346 | 284.89 | 99.225 | 284.8 | 99.258
284.91 | 99.475 | 284.85 | 99.426 | 284.76 | 98.998 | 284.8 | 99.345 | 285.06 | 99.223 | 284.97 | 99.258
285.08 | 99.474 | 285.02 | 99.425 | 284.93 | 98.993 | 284.97 | 99.343 | 285.23 | 99.221 | 285.14 | 99.258
285.25 | 99.472 | 285.19 | 99.424 | 285.1 | 98.992 | 285.14 | 99.343 | 285.4 | 99.219 | 285.3 | 99.257
285.41 | 99.471 | 285.36 | 99.423 | 285.27 | 98.99 | 285.31 | 99.342 | 285.57 | 99.218 | 285.47 | 99.255
285.58 | 99.471 | 285.52 | 99.423 | 285.44 | 98.989 | 285.48 | 99.341 | 285.74 | 99.216 | 285.64 | 99.255
285.75 | 99.471 | 285.69 | 99.421 | 285.61 | 98.988 | 285.64 | 99.34 | 285.91 | 99.214 | 285.81 | 99.254
285.92 | 99.469 | 285.86 | 99.42 | 285.78 | 98.987 | 285.81 | 99.338 | 286.08 | 99.214 | 285.98 | 99.255
286.09 | 99.468 | 286.03 | 99.419 | 285.95 | 98.985 | 285.98 | 99.337 | 286.25 | 99.214 | 286.15 | 99.252
286.26 | 99.468 | 286.2 | 99.418 | 286.12 | 98.983 | 286.15 | 99.336 | 286.42 | 99.212 | 286.32 | 99.249
286.43 | 99.467 | 286.37 | 99.417 | 286.29 | 98.981 | 286.32 | 99.334 | 286.59 | 99.21 | 286.49 | 99.248
286.6 | 99.465 | 286.54 | 99.416 | 286.46 | 98.979 | 286.49 | 99.332 | 286.76 | 99.21 | 286.66 | 99.246
286.77 | 99.463 | 286.71 | 99.416 | 286.63 | 98.976 | 286.66 | 99.331 | 286.93 | 99.208 | 286.83 | 99.244
286.94 | 99.462 | 286.88 | 99.414 | 286.8 | 98.974 | 286.83 | 99.331 | 287.1 | 99.205 | 287 | 99.242
287.11 | 99.46 | 287.05 | 99.414 | 286.97 | 98.971 | 287 | 99.329 | 287.27 | 99.203 | 287.17 | 99.241
287.28 | 99.459 | 287.22 | 99.413 | 287.14 | 98.97 | 287.17 | 99.328 | 287.44 | 99.201 | 287.34 | 99.24
287.45 | 99.458 | 287.39 | 99.412 | 287.31 | 98.969 | 287.34 | 99.328 | 287.61 | 99.199 | 287.51 | 99.239
287.62 | 99.457 | 287.56 | 99.411 | 287.48 | 98.968 | 287.51 | 99.326 | 287.78 | 99.2 | 287.68 | 99.239
287.79 | 99.455 | 287.73 | 99.41 | 287.65 | 98.966 | 287.68 | 99.325 | 287.95 | 99.199 | 287.85 | 99.238
287.96 | 99.453 | 287.9 | 99.409 | 287.82 | 98.965 | 287.85 | 99.324 | 288.12 | 99.198 | 288.02 | 99.237
288.13 | 99.451 | 288.07 | 99.408 | 287.99 | 98.963 | 288.02 | 99.323 | 288.29 | 99.197 | 288.19 | 99.236
288.3 | 99.45 | 288.24 | 99.407 | 288.16 | 98.96 | 288.19 | 99.323 | 288.46 | 99.197 | 288.36 | 99.234
288.47 | 99.448 | 288.41 | 99.406 | 288.33 | 98.959 | 288.36 | 99.322 | 288.63 | 99.197 | 288.53 | 99.231
288.64 | 99.447 | 288.58 | 99.403 | 288.5 | 98.957 | 288.53 | 99.321 | 288.8 | 99.193 | 288.7 | 99.229
288.81 | 99.445 | 288.74 | 99.402 | 288.67 | 98.953 | 288.7 | 99.32 | 288.97 | 99.19 | 288.87 | 99.228
288.98 | 99.444 | 288.91 | 99.4 | 288.84 | 98.95 | 288.87 | 99.319 | 289.14 | 99.186 | 289.04 | 99.227
289.15 | 99.442 | 289.08 | 99.398 | 289.01 | 98.948 | 289.04 | 99.319 | 289.31 | 99.183 | 289.21 | 99.226
289.32 | 99.44 | 289.25 | 99.398 | 289.18 | 98.946 | 289.21 | 99.318 | 289.48 | 99.181 | 289.38 | 99.223
289.49 | 99.439 | 289.42 | 99.397 | 289.35 | 98.942 | 289.38 | 99.316 | 289.65 | 99.179 | 289.55 | 99.222
289.66 | 99.437 | 289.59 | 99.396 | 289.52 | 98.937 | 289.55 | 99.314 | 289.82 | 99.174 | 289.72 | 99.22
289.83 | 99.437 | 289.76 | 99.395 | 289.69 | 98.936 | 289.72 | 99.313 | 289.99 | 99.173 | 289.89 | 99.22
290 | 99.437 | 289.93 | 99.395 | 289.86 | 98.933 | 289.89 | 99.312 | 290.16 | 99.173 | 290.06 | 99.216
290.17 | 99.435 | 290.1 | 99.394 | 290.03 | 98.93 | 290.06 | 99.31 | 290.33 | 99.17 | 290.23 | 99.213
290.34 | 99.434 | 290.27 | 99.392 | 290.2 | 98.929 | 290.23 | 99.309 | 290.5 | 99.17 | 290.4 | 99.211
290.51 | 99.434 | 290.44 | 99.392 | 290.37 | 98.928 | 290.4 | 99.307 | 290.67 | 99.17 | 290.57 | 99.209
290.68 | 99.433 | 290.61 | 99.39 | 290.54 | 98.925 | 290.57 | 99.305 | 290.84 | 99.168 | 290.74 | 99.208
290.85 | 99.432 | 290.78 | 99.389 | 290.71 | 98.918 | 290.74 | 99.302 | 291.01 | 99.166 | 290.91 | 99.205
291.02 | 99.429 | 290.95 | 99.388 | 290.88 | 98.912 | 290.91 | 99.3 | 291.18 | 99.164 | 291.08 | 99.204
291.19 | 99.427 | 291.12 | 99.386 | 291.05 | 98.912 | 291.08 | 99.299 | 291.35 | 99.162 | 291.25 | 99.204
291.36 | 99.425 | 291.29 | 99.386 | 291.22 | 98.912 | 291.25 | 99.298 | 291.52 | 99.159 | 291.42 | 99.203
291.52 | 99.422 | 291.46 | 99.385 | 291.39 | 98.911 | 291.42 | 99.296 | 291.69 | 99.158 | 291.59 | 99.201
291.69 | 99.42 | 291.63 | 99.383 | 291.56 | 98.905 | 291.59 | 99.294 | 291.86 | 99.156 | 291.76 | 99.2
291.86 | 99.419 | 291.8 | 99.382 | 291.73 | 98.902 | 291.76 | 99.291 | 292.03 | 99.155 | 291.93 | 99.197
292.03 | 99.418 | 291.97 | 99.381 | 291.9 | 98.901 | 291.93 | 99.29 | 292.2 | 99.154 | 292.1 | 99.196
292.2 | 99.417 | 292.14 | 99.38 | 292.07 | 98.899 | 292.1 | 99.288 | 292.37 | 99.151 | 292.27 | 99.194
292.37 | 99.416 | 292.31 | 99.379 | 292.24 | 98.895 | 292.27 | 99.286 | 292.54 | 99.148 | 292.44 | 99.194
292.55 | 99.415 | 292.48 | 99.377 | 292.41 | 98.892 | 292.44 | 99.285 | 292.71 | 99.147 | 292.61 | 99.193
292.72 | 99.414 | 292.65 | 99.376 | 292.58 | 98.89 | 292.61 | 99.282 | 292.88 | 99.144 | 292.78 | 99.19
292.89 | 99.411 | 292.82 | 99.376 | 292.75 | 98.887 | 292.78 | 99.282 | 293.05 | 99.142 | 292.95 | 99.187
293.06 | 99.408 | 292.99 | 99.375 | 292.92 | 98.884 | 292.95 | 99.279 | 293.22 | 99.14 | 293.12 | 99.183
293.23 | 99.405 | 293.16 | 99.373 | 293.09 | 98.882 | 293.12 | 99.277 | 293.39 | 99.137 | 293.29 | 99.181
293.4 | 99.403 | 293.33 | 99.372 | 293.26 | 98.879 | 293.29 | 99.275 | 293.56 | 99.135 | 293.46 | 99.178
293.57 | 99.401 | 293.5 | 99.369 | 293.43 | 98.877 | 293.46 | 99.273 | 293.73 | 99.129 | 293.63 | 99.176
293.74 | 99.399 | 293.67 | 99.365 | 293.6 | 98.869 | 293.63 | 99.272 | 293.9 | 99.124 | 293.8 | 99.173
293.91 | 99.397 | 293.84 | 99.362 | 293.77 | 98.866 | 293.8 | 99.27 | 294.07 | 99.122 | 293.97 | 99.169
294.08 | 99.396 | 294.01 | 99.36 | 293.94 | 98.862 | 293.97 | 99.268 | 294.24 | 99.121 | 294.14 | 99.166
294.25 | 99.394 | 294.18 | 99.358 | 294.11 | 98.857 | 294.14 | 99.265 | 294.41 | 99.119 | 294.31 | 99.164
294.42 | 99.392 | 294.35 | 99.357 | 294.28 | 98.855 | 294.31 | 99.262 | 294.58 | 99.116 | 294.48 | 99.162
294.59 | 99.391 | 294.52 | 99.355 | 294.45 | 98.854 | 294.48 | 99.26 | 294.75 | 99.113 | 294.66 | 99.161
294.76 | 99.389 | 294.69 | 99.355 | 294.62 | 98.85 | 294.65 | 99.257 | 294.92 | 99.111 | 294.83 | 99.159
294.93 | 99.387 | 294.86 | 99.354 | 294.79 | 98.845 | 294.83 | 99.255 | 295.09 | 99.107 | 295 | 99.158
295.1 | 99.385 | 295.03 | 99.352 | 294.96 | 98.839 | 295 | 99.252 | 295.26 | 99.105 | 295.17 | 99.155
295.27 | 99.383 | 295.2 | 99.352 | 295.13 | 98.837 | 295.17 | 99.249 | 295.43 | 99.1 | 295.34 | 99.151
295.44 | 99.382 | 295.37 | 99.351 | 295.3 | 98.834 | 295.34 | 99.248 | 295.6 | 99.098 | 295.51 | 99.148
295.61 | 99.38 | 295.54 | 99.348 | 295.47 | 98.829 | 295.51 | 99.244 | 295.77 | 99.097 | 295.68 | 99.145
295.78 | 99.38 | 295.71 | 99.347 | 295.64 | 98.823 | 295.68 | 99.242 | 295.94 | 99.096 | 295.85 | 99.143
295.95 | 99.377 | 295.88 | 99.345 | 295.81 | 98.819 | 295.85 | 99.239 | 296.11 | 99.093 | 296.02 | 99.142
296.12 | 99.375 | 296.05 | 99.344 | 295.98 | 98.819 | 296.02 | 99.237 | 296.28 | 99.087 | 296.19 | 99.14
296.29 | 99.371 | 296.22 | 99.341 | 296.15 | 98.812 | 296.19 | 99.236 | 296.45 | 99.084 | 296.36 | 99.136
296.46 | 99.368 | 296.39 | 99.341 | 296.32 | 98.806 | 296.36 | 99.232 | 296.62 | 99.079 | 296.53 | 99.134
296.63 | 99.365 | 296.56 | 99.338 | 296.49 | 98.801 | 296.53 | 99.229 | 296.79 | 99.078 | 296.7 | 99.131
296.8 | 99.363 | 296.73 | 99.337 | 296.66 | 98.794 | 296.7 | 99.225 | 296.96 | 99.076 | 296.87 | 99.128
296.97 | 99.36 | 296.9 | 99.332 | 296.83 | 98.792 | 296.87 | 99.223 | 297.13 | 99.077 | 297.04 | 99.126
297.14 | 99.359 | 297.07 | 99.33 | 297 | 98.787 | 297.04 | 99.223 | 297.3 | 99.074 | 297.21 | 99.123
297.31 | 99.358 | 297.24 | 99.328 | 297.17 | 98.778 | 297.21 | 99.219 | 297.47 | 99.07 | 297.38 | 99.119
297.48 | 99.355 | 297.41 | 99.326 | 297.34 | 98.774 | 297.38 | 99.214 | 297.64 | 99.065 | 297.55 | 99.114
297.65 | 99.354 | 297.58 | 99.323 | 297.51 | 98.766 | 297.55 | 99.211 | 297.81 | 99.058 | 297.72 | 99.11
297.82 | 99.354 | 297.75 | 99.321 | 297.68 | 98.764 | 297.72 | 99.207 | 297.98 | 99.05 | 297.89 | 99.105
297.99 | 99.352 | 297.93 | 99.32 | 297.85 | 98.757 | 297.89 | 99.204 | 298.15 | 99.049 | 298.06 | 99.1
298.16 | 99.349 | 298.1 | 99.319 | 298.02 | 98.752 | 298.06 | 99.199 | 298.32 | 99.048 | 298.23 | 99.096
298.33 | 99.348 | 298.27 | 99.315 | 298.19 | 98.748 | 298.23 | 99.195 | 298.49 | 99.043 | 298.4 | 99.096
298.5 | 99.344 | 298.44 | 99.312 | 298.36 | 98.742 | 298.4 | 99.19 | 298.66 | 99.041 | 298.57 | 99.093
298.67 | 99.342 | 298.61 | 99.306 | 298.53 | 98.732 | 298.57 | 99.185 | 298.83 | 99.037 | 298.74 | 99.086
298.84 | 99.337 | 298.78 | 99.302 | 298.7 | 98.726 | 298.74 | 99.18 | 299 | 99.031 | 298.91 | 99.082
299.01 | 99.332 | 298.95 | 99.3 | 298.87 | 98.72 | 298.91 | 99.177 | 299.17 | 99.028 | 299.08 | 99.078
299.18 | 99.329 | 299.12 | 99.298 | 299.04 | 98.718 | 299.08 | 99.173 | 299.34 | 99.023 | 299.25 | 99.074
299.35 | 99.327 | 299.29 | 99.297 | 299.21 | 98.707 | 299.25 | 99.169 | 299.51 | 99.02 | 299.42 | 99.07
299.52 | 99.326 | 299.46 | 99.296 | 299.39 | 98.702 | 299.42 | 99.165 | 299.68 | 99.015 | 299.59 | 99.065
299.69 | 99.323 | 299.63 | 99.293 | 299.56 | 98.695 | 299.59 | 99.162 | 299.85 | 99.008 | 299.76 | 99.062
299.86 | 99.32 | 299.8 | 99.286 | 299.73 | 98.69 | 299.76 | 99.157 | 300.02 | 99.002 | 299.93 | 99.059
300.03 | 99.316 | 299.97 | 99.282 | 299.9 | 98.679 | 299.93 | 99.152 | 300.19 | 98.998 | 300.1 | 99.054
300.2 | 99.313 | 300.14 | 99.279 | 300.07 | 98.677 | 300.1 | 99.148 | 300.36 | 98.995 | 300.27 | 99.05
300.37 | 99.312 | 300.31 | 99.279 | 300.24 | 98.667 | 300.27 | 99.143 | 300.53 | 98.991 | 300.44 | 99.043
300.54 | 99.308 | 300.48 | 99.276 | 300.41 | 98.653 | 300.44 | 99.138 | 300.7 | 98.983 | 300.61 | 99.037
300.71 | 99.304 | 300.65 | 99.273 | 300.58 | 98.645 | 300.61 | 99.133 | 300.87 | 98.982 | 300.78 | 99.034
300.88 | 99.302 | 300.82 | 99.271 | 300.75 | 98.635 | 300.78 | 99.127 | 301.04 | 98.98 | 300.95 | 99.03
301.05 | 99.298 | 300.99 | 99.268 | 300.92 | 98.627 | 300.95 | 99.12 | 301.21 | 98.971 | 301.12 | 99.026
301.22 | 99.295 | 301.16 | 99.265 | 301.09 | 98.617 | 301.12 | 99.115 | 301.38 | 98.965 | 301.29 | 99.022
301.39 | 99.291 | 301.33 | 99.261 | 301.26 | 98.611 | 301.29 | 99.111 | 301.55 | 98.96 | 301.46 | 99.017
301.57 | 99.286 | 301.5 | 99.258 | 301.43 | 98.601 | 301.46 | 99.104 | 301.72 | 98.953 | 301.63 | 99.012
301.74 | 99.283 | 301.67 | 99.256 | 301.6 | 98.589 | 301.63 | 99.098 | 301.89 | 98.946 | 301.81 | 99.004
301.91 | 99.281 | 301.84 | 99.255 | 301.77 | 98.58 | 301.8 | 99.094 | 302.06 | 98.938 | 301.98 | 98.993
302.08 | 99.278 | 302.01 | 99.253 | 301.94 | 98.569 | 301.97 | 99.088 | 302.23 | 98.938 | 302.15 | 98.986
302.25 | 99.275 | 302.19 | 99.246 | 302.11 | 98.557 | 302.15 | 99.079 | 302.4 | 98.931 | 302.32 | 98.983
302.42 | 99.272 | 302.36 | 99.241 | 302.28 | 98.546 | 302.32 | 99.074 | 302.58 | 98.927 | 302.49 | 98.98
302.59 | 99.271 | 302.53 | 99.238 | 302.46 | 98.535 | 302.49 | 99.066 | 302.75 | 98.914 | 302.66 | 98.972
302.76 | 99.267 | 302.7 | 99.232 | 302.63 | 98.519 | 302.66 | 99.059 | 302.92 | 98.907 | 302.83 | 98.969
302.93 | 99.261 | 302.87 | 99.227 | 302.8 | 98.507 | 302.83 | 99.055 | 303.09 | 98.902 | 303 | 98.961
303.1 | 99.257 | 303.04 | 99.226 | 302.97 | 98.489 | 303 | 99.044 | 303.26 | 98.896 | 303.17 | 98.949
303.27 | 99.253 | 303.21 | 99.223 | 303.14 | 98.475 | 303.17 | 99.035 | 303.43 | 98.888 | 303.34 | 98.943
303.44 | 99.249 | 303.38 | 99.22 | 303.31 | 98.465 | 303.34 | 99.03 | 303.6 | 98.881 | 303.51 | 98.932
303.61 | 99.244 | 303.55 | 99.216 | 303.48 | 98.449 | 303.51 | 99.017 | 303.77 | 98.873 | 303.68 | 98.929
303.78 | 99.239 | 303.72 | 99.212 | 303.65 | 98.434 | 303.68 | 99.01 | 303.94 | 98.867 | 303.85 | 98.921
303.95 | 99.237 | 303.89 | 99.202 | 303.82 | 98.419 | 303.85 | 99.003 | 304.11 | 98.855 | 304.02 | 98.916
304.12 | 99.235 | 304.06 | 99.197 | 303.99 | 98.406 | 304.02 | 98.996 | 304.28 | 98.839 | 304.19 | 98.902
304.29 | 99.229 | 304.23 | 99.191 | 304.16 | 98.388 | 304.19 | 98.988 | 304.45 | 98.837 | 304.36 | 98.897
304.46 | 99.225 | 304.4 | 99.19 | 304.33 | 98.373 | 304.36 | 98.978 | 304.62 | 98.826 | 304.53 | 98.891
304.63 | 99.219 | 304.57 | 99.185 | 304.5 | 98.362 | 304.53 | 98.971 | 304.79 | 98.817 | 304.7 | 98.873
304.8 | 99.214 | 304.75 | 99.18 | 304.67 | 98.342 | 304.7 | 98.963 | 304.96 | 98.808 | 304.87 | 98.865
304.97 | 99.21 | 304.92 | 99.173 | 304.84 | 98.323 | 304.87 | 98.951 | 305.13 | 98.8 | 305.04 | 98.858
305.15 | 99.204 | 305.09 | 99.166 | 305.01 | 98.307 | 305.04 | 98.942 | 305.3 | 98.782 | 305.22 | 98.847
305.32 | 99.2 | 305.26 | 99.162 | 305.18 | 98.288 | 305.21 | 98.931 | 305.47 | 98.78 | 305.39 | 98.832
305.49 | 99.193 | 305.43 | 99.158 | 305.36 | 98.267 | 305.38 | 98.921 | 305.64 | 98.765 | 305.56 | 98.829
305.66 | 99.188 | 305.6 | 99.148 | 305.53 | 98.249 | 305.55 | 98.91 | 305.81 | 98.754 | 305.73 | 98.809
305.83 | 99.184 | 305.77 | 99.145 | 305.7 | 98.238 | 305.72 | 98.899 | 305.98 | 98.741 | 305.9 | 98.801
306 | 99.178 | 305.94 | 99.135 | 305.87 | 98.221 | 305.89 | 98.894 | 306.15 | 98.731 | 306.07 | 98.789
306.17 | 99.17 | 306.11 | 99.13 | 306.04 | 98.204 | 306.06 | 98.883 | 306.32 | 98.722 | 306.24 | 98.783
306.34 | 99.164 | 306.28 | 99.125 | 306.21 | 98.184 | 306.23 | 98.871 | 306.49 | 98.706 | 306.41 | 98.774
306.51 | 99.159 | 306.45 | 99.116 | 306.38 | 98.169 | 306.4 | 98.86 | 306.66 | 98.693 | 306.58 | 98.758
306.68 | 99.148 | 306.62 | 99.11 | 306.55 | 98.153 | 306.57 | 98.848 | 306.83 | 98.68 | 306.75 | 98.751
306.85 | 99.14 | 306.79 | 99.1 | 306.72 | 98.136 | 306.75 | 98.835 | 307 | 98.671 | 306.92 | 98.739
307.02 | 99.131 | 306.97 | 99.091 | 306.89 | 98.121 | 306.92 | 98.823 | 307.17 | 98.658 | 307.09 | 98.728
307.19 | 99.122 | 307.14 | 99.081 | 307.06 | 98.105 | 307.09 | 98.814 | 307.34 | 98.649 | 307.26 | 98.719
307.36 | 99.118 | 307.31 | 99.072 | 307.23 | 98.082 | 307.26 | 98.805 | 307.51 | 98.633 | 307.43 | 98.702
307.53 | 99.11 | 307.48 | 99.063 | 307.4 | 98.063 | 307.43 | 98.79 | 307.68 | 98.617 | 307.6 | 98.693
307.7 | 99.102 | 307.65 | 99.059 | 307.57 | 98.041 | 307.6 | 98.777 | 307.85 | 98.608 | 307.77 | 98.68
307.88 | 99.091 | 307.82 | 99.048 | 307.75 | 98.02 | 307.77 | 98.76 | 308.02 | 98.596 | 307.94 | 98.664
308.05 | 99.078 | 307.99 | 99.037 | 307.92 | 98.003 | 307.94 | 98.744 | 308.19 | 98.584 | 308.11 | 98.649
308.22 | 99.069 | 308.16 | 99.032 | 308.09 | 97.984 | 308.11 | 98.731 | 308.36 | 98.566 | 308.28 | 98.636
308.39 | 99.064 | 308.33 | 99.011 | 308.26 | 97.961 | 308.28 | 98.717 | 308.53 | 98.554 | 308.45 | 98.618
308.56 | 99.055 | 308.5 | 99.001 | 308.43 | 97.939 | 308.45 | 98.703 | 308.7 | 98.541 | 308.62 | 98.608
308.73 | 99.043 | 308.67 | 98.989 | 308.6 | 97.916 | 308.62 | 98.684 | 308.87 | 98.528 | 308.79 | 98.597
308.9 | 99.031 | 308.85 | 98.975 | 308.77 | 97.896 | 308.79 | 98.667 | 309.04 | 98.513 | 308.96 | 98.584
309.07 | 99.013 | 309.02 | 98.963 | 308.94 | 97.874 | 308.96 | 98.652 | 309.21 | 98.5 | 309.13 | 98.572
309.24 | 99.002 | 309.19 | 98.953 | 309.11 | 97.85 | 309.13 | 98.634 | 309.38 | 98.481 | 309.3 | 98.556
309.41 | 98.994 | 309.36 | 98.938 | 309.28 | 97.825 | 309.3 | 98.615 | 309.55 | 98.463 | 309.48 | 98.54
309.58 | 98.983 | 309.53 | 98.927 | 309.45 | 97.8 | 309.47 | 98.601 | 309.72 | 98.448 | 309.65 | 98.53
309.75 | 98.97 | 309.7 | 98.908 | 309.62 | 97.779 | 309.64 | 98.58 | 309.89 | 98.435 | 309.82 | 98.518
309.92 | 98.961 | 309.87 | 98.892 | 309.79 | 97.755 | 309.81 | 98.558 | 310.06 | 98.423 | 309.99 | 98.498
310.09 | 98.943 | 310.04 | 98.877 | 309.97 | 97.732 | 309.98 | 98.541 | 310.23 | 98.409 | 310.16 | 98.483
310.26 | 98.929 | 310.21 | 98.861 | 310.14 | 97.707 | 310.15 | 98.52 | 310.4 | 98.394 | 310.33 | 98.467
310.43 | 98.917 | 310.38 | 98.849 | 310.31 | 97.683 | 310.32 | 98.502 | 310.57 | 98.377 | 310.5 | 98.449
310.6 | 98.901 | 310.55 | 98.832 | 310.48 | 97.662 | 310.5 | 98.48 | 310.74 | 98.353 | 310.67 | 98.436
310.77 | 98.896 | 310.73 | 98.807 | 310.65 | 97.639 | 310.67 | 98.461 | 310.91 | 98.333 | 310.84 | 98.418
310.94 | 98.874 | 310.9 | 98.792 | 310.82 | 97.612 | 310.84 | 98.44 | 311.08 | 98.319 | 311.01 | 98.405
311.11 | 98.86 | 311.07 | 98.776 | 310.99 | 97.583 | 311.01 | 98.418 | 311.25 | 98.298 | 311.18 | 98.393
311.28 | 98.848 | 311.24 | 98.757 | 311.16 | 97.562 | 311.18 | 98.396 | 311.42 | 98.285 | 311.35 | 98.372
311.45 | 98.83 | 311.41 | 98.737 | 311.33 | 97.537 | 311.35 | 98.376 | 311.59 | 98.27 | 311.52 | 98.36
311.62 | 98.815 | 311.58 | 98.715 | 311.5 | 97.509 | 311.52 | 98.354 | 311.76 | 98.252 | 311.69 | 98.341
311.79 | 98.801 | 311.75 | 98.693 | 311.67 | 97.486 | 311.69 | 98.33 | 311.93 | 98.236 | 311.86 | 98.325
311.96 | 98.786 | 311.92 | 98.672 | 311.84 | 97.461 | 311.86 | 98.306 | 312.1 | 98.218 | 312.04 | 98.311
312.13 | 98.766 | 312.09 | 98.652 | 312.01 | 97.437 | 312.03 | 98.284 | 312.27 | 98.2 | 312.21 | 98.291
312.3 | 98.752 | 312.26 | 98.625 | 312.18 | 97.408 | 312.2 | 98.262 | 312.44 | 98.182 | 312.38 | 98.273
312.48 | 98.729 | 312.43 | 98.601 | 312.36 | 97.381 | 312.37 | 98.236 | 312.61 | 98.161 | 312.55 | 98.257
312.65 | 98.716 | 312.61 | 98.581 | 312.53 | 97.354 | 312.54 | 98.21 | 312.78 | 98.134 | 312.72 | 98.236
312.82 | 98.696 | 312.78 | 98.556 | 312.7 | 97.329 | 312.71 | 98.19 | 312.95 | 98.11 | 312.89 | 98.221
312.99 | 98.678 | 312.95 | 98.534 | 312.87 | 97.308 | 312.88 | 98.168 | 313.12 | 98.1 | 313.06 | 98.205
313.16 | 98.66 | 313.12 | 98.511 | 313.04 | 97.275 | 313.05 | 98.142 | 313.29 | 98.072 | 313.23 | 98.179
313.33 | 98.644 | 313.29 | 98.491 | 313.21 | 97.25 | 313.22 | 98.119 | 313.46 | 98.064 | 313.4 | 98.166
313.5 | 98.625 | 313.46 | 98.466 | 313.38 | 97.218 | 313.39 | 98.093 | 313.63 | 98.044 | 313.57 | 98.147
313.67 | 98.605 | 313.63 | 98.442 | 313.55 | 97.193 | 313.56 | 98.071 | 313.8 | 98.016 | 313.74 | 98.131
313.84 | 98.588 | 313.8 | 98.422 | 313.72 | 97.17 | 313.73 | 98.045 | 313.97 | 97.996 | 313.91 | 98.11
314.01 | 98.568 | 313.97 | 98.395 | 313.89 | 97.141 | 313.9 | 98.016 | 314.14 | 97.964 | 314.08 | 98.091
314.18 | 98.544 | 314.14 | 98.376 | 314.06 | 97.111 | 314.07 | 97.994 | 314.31 | 97.945 | 314.25 | 98.07
314.35 | 98.526 | 314.31 | 98.353 | 314.23 | 97.085 | 314.24 | 97.969 | 314.48 | 97.925 | 314.42 | 98.056
314.52 | 98.502 | 314.48 | 98.334 | 314.4 | 97.062 | 314.41 | 97.942 | 314.65 | 97.902 | 314.6 | 98.03
314.69 | 98.477 | 314.65 | 98.308 | 314.57 | 97.034 | 314.59 | 97.913 | 314.82 | 97.88 | 314.77 | 98.01
314.86 | 98.455 | 314.83 | 98.28 | 314.74 | 97.003 | 314.76 | 97.884 | 315 | 97.857 | 314.94 | 97.991
315.03 | 98.431 | 315 | 98.253 | 314.91 | 96.975 | 314.93 | 97.859 | 315.17 | 97.822 | 315.11 | 97.97
315.2 | 98.412 | 315.17 | 98.226 | 315.08 | 96.942 | 315.1 | 97.833 | 315.34 | 97.801 | 315.28 | 97.946
315.37 | 98.39 | 315.34 | 98.204 | 315.25 | 96.913 | 315.27 | 97.809 | 315.51 | 97.776 | 315.45 | 97.929
315.54 | 98.364 | 315.51 | 98.18 | 315.42 | 96.88 | 315.44 | 97.779 | 315.68 | 97.752 | 315.62 | 97.903
315.71 | 98.34 | 315.68 | 98.157 | 315.59 | 96.844 | 315.61 | 97.751 | 315.85 | 97.72 | 315.79 | 97.884
315.88 | 98.321 | 315.85 | 98.136 | 315.76 | 96.81 | 315.78 | 97.727 | 316.02 | 97.705 | 315.96 | 97.858
316.05 | 98.293 | 316.02 | 98.108 | 315.93 | 96.782 | 315.95 | 97.697 | 316.19 | 97.68 | 316.13 | 97.834
316.22 | 98.27 | 316.19 | 98.084 | 316.1 | 96.75 | 316.12 | 97.666 | 316.36 | 97.656 | 316.3 | 97.809
316.39 | 98.242 | 316.36 | 98.053 | 316.27 | 96.72 | 316.29 | 97.64 | 316.53 | 97.624 | 316.48 | 97.787
316.56 | 98.218 | 316.53 | 98.027 | 316.45 | 96.692 | 316.46 | 97.609 | 316.7 | 97.597 | 316.65 | 97.762
316.73 | 98.188 | 316.7 | 98.003 | 316.62 | 96.661 | 316.63 | 97.581 | 316.87 | 97.57 | 316.82 | 97.737
316.91 | 98.157 | 316.87 | 97.977 | 316.79 | 96.632 | 316.8 | 97.55 | 317.04 | 97.548 | 316.99 | 97.714
317.08 | 98.133 | 317.05 | 97.949 | 316.96 | 96.598 | 316.97 | 97.525 | 317.21 | 97.518 | 317.16 | 97.693
317.25 | 98.097 | 317.22 | 97.921 | 317.13 | 96.57 | 317.14 | 97.495 | 317.38 | 97.49 | 317.33 | 97.671
317.42 | 98.074 | 317.39 | 97.888 | 317.3 | 96.54 | 317.31 | 97.465 | 317.55 | 97.458 | 317.5 | 97.65
317.59 | 98.039 | 317.56 | 97.861 | 317.47 | 96.507 | 317.49 | 97.439 | 317.72 | 97.421 | 317.67 | 97.625
317.76 | 98.012 | 317.73 | 97.836 | 317.64 | 96.477 | 317.66 | 97.41 | 317.89 | 97.393 | 317.84 | 97.597
317.93 | 97.995 | 317.9 | 97.809 | 317.81 | 96.44 | 317.83 | 97.379 | 318.06 | 97.373 | 318.01 | 97.571
318.1 | 97.974 | 318.07 | 97.78 | 317.98 | 96.407 | 318 | 97.354 | 318.23 | 97.345 | 318.18 | 97.548
318.27 | 97.953 | 318.24 | 97.75 | 318.15 | 96.384 | 318.17 | 97.327 | 318.4 | 97.32 | 318.36 | 97.517
318.44 | 97.93 | 318.41 | 97.72 | 318.32 | 96.349 | 318.34 | 97.296 | 318.57 | 97.282 | 318.53 | 97.49
318.61 | 97.901 | 318.58 | 97.691 | 318.49 | 96.308 | 318.51 | 97.274 | 318.74 | 97.252 | 318.7 | 97.463
318.78 | 97.877 | 318.75 | 97.663 | 318.66 | 96.279 | 318.68 | 97.244 | 318.92 | 97.22 | 318.87 | 97.439
318.95 | 97.856 | 318.92 | 97.633 | 318.83 | 96.242 | 318.85 | 97.212 | 319.09 | 97.189 | 319.04 | 97.402
319.12 | 97.83 | 319.1 | 97.602 | 319 | 96.207 | 319.02 | 97.179 | 319.26 | 97.152 | 319.21 | 97.378
319.29 | 97.799 | 319.27 | 97.567 | 319.17 | 96.163 | 319.19 | 97.146 | 319.43 | 97.128 | 319.38 | 97.349
319.46 | 97.771 | 319.44 | 97.531 | 319.34 | 96.128 | 319.36 | 97.113 | 319.6 | 97.097 | 319.55 | 97.318
319.63 | 97.741 | 319.61 | 97.499 | 319.51 | 96.087 | 319.53 | 97.078 | 319.77 | 97.067 | 319.72 | 97.293
319.8 | 97.707 | 319.78 | 97.471 | 319.68 | 96.049 | 319.7 | 97.045 | 319.94 | 97.04 | 319.89 | 97.26
319.97 | 97.678 | 319.95 | 97.44 | 319.85 | 96.016 | 319.87 | 97.01 | 320.11 | 97.007 | 320.06 | 97.233
320.14 | 97.641 | 320.12 | 97.413 | 320.02 | 95.988 | 320.04 | 96.971 | 320.28 | 96.97 | 320.23 | 97.201
320.31 | 97.604 | 320.29 | 97.381 | 320.19 | 95.955 | 320.21 | 96.932 | 320.45 | 96.943 | 320.4 | 97.171
320.48 | 97.569 | 320.46 | 97.352 | 320.36 | 95.924 | 320.39 | 96.893 | 320.62 | 96.914 | 320.58 | 97.13
320.65 | 97.531 | 320.63 | 97.32 | 320.54 | 95.885 | 320.56 | 96.852 | 320.79 | 96.882 | 320.75 | 97.106
320.82 | 97.49 | 320.8 | 97.292 | 320.71 | 95.852 | 320.73 | 96.815 | 320.96 | 96.845 | 320.92 | 97.068
320.99 | 97.458 | 320.97 | 97.261 | 320.88 | 95.81 | 320.9 | 96.773 | 321.13 | 96.812 | 321.09 | 97.042
321.16 | 97.422 | 321.14 | 97.228 | 321.05 | 95.766 | 321.07 | 96.732 | 321.3 | 96.776 | 321.26 | 96.999
321.33 | 97.382 | 321.31 | 97.197 | 321.22 | 95.725 | 321.24 | 96.691 | 321.47 | 96.742 | 321.43 | 96.966
321.5 | 97.35 | 321.48 | 97.165 | 321.39 | 95.678 | 321.41 | 96.654 | 321.64 | 96.706 | 321.6 | 96.933
321.67 | 97.308 | 321.66 | 97.133 | 321.56 | 95.635 | 321.58 | 96.609 | 321.81 | 96.67 | 321.77 | 96.892
321.84 | 97.269 | 321.83 | 97.093 | 321.73 | 95.586 | 321.75 | 96.569 | 321.98 | 96.632 | 321.94 | 96.856
322.01 | 97.236 | 322 | 97.063 | 321.9 | 95.538 | 321.92 | 96.525 | 322.15 | 96.593 | 322.11 | 96.812
322.18 | 97.193 | 322.17 | 97.028 | 322.07 | 95.488 | 322.09 | 96.482 | 322.32 | 96.551 | 322.28 | 96.773
322.35 | 97.152 | 322.34 | 96.99 | 322.25 | 95.437 | 322.26 | 96.434 | 322.49 | 96.509 | 322.46 | 96.738
322.52 | 97.106 | 322.51 | 96.952 | 322.42 | 95.389 | 322.43 | 96.394 | 322.66 | 96.471 | 322.63 | 96.706
322.69 | 97.07 | 322.68 | 96.914 | 322.59 | 95.312 | 322.6 | 96.354 | 322.83 | 96.428 | 322.8 | 96.661
322.86 | 97.028 | 322.85 | 96.879 | 322.76 | 95.252 | 322.77 | 96.312 | 323 | 96.382 | 322.97 | 96.622
323.03 | 96.985 | 323.02 | 96.838 | 322.93 | 95.212 | 322.94 | 96.271 | 323.17 | 96.343 | 323.14 | 96.586
323.2 | 96.938 | 323.19 | 96.795 | 323.1 | 95.167 | 323.12 | 96.233 | 323.35 | 96.299 | 323.31 | 96.548
323.37 | 96.897 | 323.36 | 96.756 | 323.27 | 95.116 | 323.29 | 96.196 | 323.52 | 96.262 | 323.48 | 96.519
323.54 | 96.848 | 323.53 | 96.71 | 323.44 | 95.071 | 323.46 | 96.155 | 323.69 | 96.217 | 323.65 | 96.482
323.71 | 96.806 | 323.7 | 96.665 | 323.61 | 95.028 | 323.63 | 96.107 | 323.86 | 96.184 | 323.82 | 96.446
323.88 | 96.735 | 323.87 | 96.62 | 323.78 | 94.981 | 323.8 | 96.06 | 324.03 | 96.141 | 323.99 | 96.412
324.05 | 96.679 | 324.04 | 96.575 | 323.95 | 94.939 | 323.97 | 96.013 | 324.2 | 96.095 | 324.17 | 96.373
324.22 | 96.633 | 324.21 | 96.522 | 324.12 | 94.893 | 324.14 | 95.963 | 324.37 | 96.044 | 324.34 | 96.335
324.39 | 96.583 | 324.38 | 96.435 | 324.3 | 94.848 | 324.31 | 95.905 | 324.54 | 96.01 | 324.51 | 96.298
324.56 | 96.528 | 324.55 | 96.383 | 324.47 | 94.803 | 324.48 | 95.85 | 324.71 | 95.957 | 324.68 | 96.255
324.73 | 96.481 | 324.72 | 96.326 | 324.64 | 94.755 | 324.65 | 95.79 | 324.88 | 95.907 | 324.85 | 96.22
324.9 | 96.426 | 324.89 | 96.278 | 324.81 | 94.708 | 324.83 | 95.725 | 325.05 | 95.862 | 325.02 | 96.185
325.07 | 96.376 | 325.06 | 96.227 | 324.98 | 94.659 | 325 | 95.683 | 325.23 | 95.814 | 325.19 | 96.14
325.24 | 96.324 | 325.23 | 96.178 | 325.15 | 94.612 | 325.17 | 95.638 | 325.4 | 95.767 | 325.36 | 96.104
325.41 | 96.273 | 325.4 | 96.13 | 325.32 | 94.57 | 325.34 | 95.592 | 325.57 | 95.716 | 325.53 | 96.058
325.58 | 96.23 | 325.57 | 96.079 | 325.49 | 94.521 | 325.51 | 95.551 | 325.74 | 95.677 | 325.7 | 95.999
325.75 | 96.174 | 325.74 | 96.036 | 325.66 | 94.473 | 325.68 | 95.502 | 325.91 | 95.63 | 325.88 | 95.954
325.92 | 96.127 | 325.91 | 95.986 | 325.83 | 94.423 | 325.85 | 95.447 | 326.08 | 95.567 | 326.05 | 95.901
326.09 | 96.069 | 326.08 | 95.937 | 326 | 94.364 | 326.02 | 95.392 | 326.25 | 95.505 | 326.22 | 95.846
326.26 | 96.019 | 326.25 | 95.89 | 326.17 | 94.305 | 326.19 | 95.328 | 326.42 | 95.442 | 326.39 | 95.792
326.43 | 95.965 | 326.42 | 95.843 | 326.34 | 94.24 | 326.36 | 95.268 | 326.59 | 95.393 | 326.56 | 95.734
326.59 | 95.909 | 326.59 | 95.791 | 326.51 | 94.175 | 326.54 | 95.2 | 326.76 | 95.33 | 326.73 | 95.674
326.76 | 95.853 | 326.76 | 95.752 | 326.68 | 94.101 | 326.71 | 95.127 | 326.93 | 95.265 | 326.9 | 95.64
326.93 | 95.793 | 326.93 | 95.695 | 326.85 | 94.027 | 326.88 | 95.054 | 327.1 | 95.188 | 327.07 | 95.558
327.1 | 95.73 | 327.1 | 95.639 | 327.02 | 93.947 | 327.05 | 94.982 | 327.27 | 95.109 | 327.24 | 95.51
327.27 | 95.673 | 327.27 | 95.577 | 327.19 | 93.871 | 327.22 | 94.902 | 327.44 | 95.046 | 327.41 | 95.466
327.44 | 95.612 | 327.44 | 95.512 | 327.36 | 93.795 | 327.39 | 94.826 | 327.61 | 94.985 | 327.59 | 95.416
327.61 | 95.546 | 327.61 | 95.435 | 327.53 | 93.712 | 327.56 | 94.744 | 327.78 | 94.923 | 327.76 | 95.372
327.78 | 95.482 | 327.78 | 95.362 | 327.7 | 93.625 | 327.73 | 94.665 | 327.95 | 94.858 | 327.93 | 95.324
327.95 | 95.417 | 327.95 | 95.281 | 327.87 | 93.548 | 327.91 | 94.582 | 328.12 | 94.799 | 328.1 | 95.275
328.12 | 95.357 | 328.12 | 95.203 | 328.04 | 93.462 | 328.08 | 94.498 | 328.29 | 94.75 | 328.27 | 95.219
328.29 | 95.292 | 328.29 | 95.117 | 328.21 | 93.403 | 328.25 | 94.397 | 328.46 | 94.681 | 328.44 | 95.161
328.46 | 95.22 | 328.46 | 95.03 | 328.38 | 93.335 | 328.42 | 94.316 | 328.63 | 94.626 | 328.61 | 95.094
328.63 | 95.153 | 328.63 | 94.944 | 328.55 | 93.259 | 328.59 | 94.253 | 328.8 | 94.566 | 328.78 | 95.024
328.8 | 95.078 | 328.8 | 94.855 | 328.72 | 93.176 | 328.76 | 94.185 | 328.97 | 94.506 | 328.95 | 94.957
328.97 | 95.007 | 328.97 | 94.767 | 328.9 | 93.011 | 328.93 | 94.118 | 329.15 | 94.441 | 329.12 | 94.89
329.14 | 94.931 | 329.14 | 94.667 | 329.07 | 92.899 | 329.11 | 94.056 | 329.32 | 94.382 | 329.3 | 94.819
329.31 | 94.846 | 329.31 | 94.562 | 329.24 | 92.814 | 329.28 | 93.989 | 329.49 | 94.312 | 329.47 | 94.743
329.48 | 94.762 | 329.48 | 94.46 | 329.41 | 92.737 | 329.45 | 93.92 | 329.66 | 94.237 | 329.64 | 94.671
329.65 | 94.673 | 329.65 | 94.375 | 329.58 | 92.662 | 329.62 | 93.846 | 329.83 | 94.169 | 329.81 | 94.615
329.82 | 94.582 | 329.82 | 94.289 | 329.75 | 92.581 | 329.79 | 93.763 | 330 | 94.088 | 329.98 | 94.519
329.99 | 94.486 | 329.99 | 94.202 | 329.92 | 92.508 | 329.96 | 93.672 | 330.17 | 94.006 | 330.15 | 94.436
330.16 | 94.394 | 330.16 | 94.118 | 330.09 | 92.428 | 330.13 | 93.576 | 330.34 | 93.922 | 330.32 | 94.342
330.33 | 94.257 | 330.33 | 94.041 | 330.26 | 92.357 | 330.3 | 93.472 | 330.51 | 93.826 | 330.49 | 94.265
330.5 | 94.156 | 330.51 | 93.962 | 330.43 | 92.286 | 330.47 | 93.363 | 330.68 | 93.734 | 330.66 | 94.196
330.67 | 94.059 | 330.67 | 93.886 | 330.6 | 92.216 | 330.65 | 93.256 | 330.85 | 93.64 | 330.84 | 94.13
330.84 | 93.963 | 330.84 | 93.8 | 330.77 | 92.138 | 330.82 | 93.145 | 331.02 | 93.536 | 331.01 | 94.068
331.01 | 93.875 | 331.02 | 93.721 | 330.94 | 92.058 | 330.99 | 93.033 | 331.19 | 93.434 | 331.18 | 93.995
331.18 | 93.79 | 331.18 | 93.639 | 331.11 | 91.966 | 331.16 | 92.921 | 331.36 | 93.305 | 331.35 | 93.922
331.35 | 93.708 | 331.35 | 93.563 | 331.28 | 91.863 | 331.33 | 92.817 | 331.53 | 93.196 | 331.52 | 93.857
331.52 | 93.628 | 331.52 | 93.481 | 331.45 | 91.758 | 331.5 | 92.678 | 331.7 | 93.104 | 331.69 | 93.782
331.69 | 93.543 | 331.69 | 93.404 | 331.62 | 91.654 | 331.67 | 92.579 | 331.87 | 93.015 | 331.86 | 93.716
331.86 | 93.459 | 331.86 | 93.315 | 331.79 | 91.563 | 331.84 | 92.49 | 332.04 | 92.927 | 332.03 | 93.642
332.03 | 93.371 | 332.03 | 93.218 | 331.96 | 91.452 | 332.02 | 92.401 | 332.21 | 92.84 | 332.2 | 93.571
332.2 | 93.285 | 332.2 | 93.112 | 332.13 | 91.379 | 332.19 | 92.314 | 332.39 | 92.756 | 332.37 | 93.494
332.37 | 93.197 | 332.37 | 92.939 | 332.3 | 91.276 | 332.36 | 92.225 | 332.56 | 92.671 | 332.54 | 93.407
332.54 | 93.108 | 332.54 | 92.799 | 332.47 | 91.159 | 332.53 | 92.13 | 332.73 | 92.585 | 332.71 | 93.301
332.71 | 93.012 | 332.71 | 92.693 | 332.63 | 90.982 | 332.7 | 91.957 | 332.9 | 92.503 | 332.88 | 93.18
332.88 | 92.93 | 332.88 | 92.587 | 332.8 | 90.844 | 332.87 | 91.805 | 333.07 | 92.415 | 333.05 | 93.087
333.05 | 92.837 | 333.05 | 92.491 | 332.97 | 90.743 | 333.04 | 91.684 | 333.24 | 92.329 | 333.22 | 93.007
333.22 | 92.736 | 333.21 | 92.394 | 333.14 | 90.65 | 333.21 | 91.568 | 333.41 | 92.244 | 333.39 | 92.926
333.39 | 92.622 | 333.38 | 92.293 | 333.31 | 90.561 | 333.38 | 91.459 | 333.58 | 92.154 | 333.55 | 92.838
333.56 | 92.498 | 333.55 | 92.192 | 333.48 | 90.465 | 333.55 | 91.35 | 333.75 | 92.076 | 333.72 | 92.753
333.73 | 92.337 | 333.72 | 92.088 | 333.65 | 90.371 | 333.72 | 91.238 | 333.92 | 91.987 | 333.89 | 92.673
333.9 | 92.193 | 333.89 | 91.999 | 333.82 | 90.259 | 333.89 | 91.125 | 334.09 | 91.898 | 334.06 | 92.595
334.07 | 92.082 | 334.05 | 91.895 | 333.99 | 90.139 | 334.06 | 90.982 | 334.26 | 91.789 | 334.23 | 92.511
334.23 | 91.98 | 334.22 | 91.712 | 334.16 | 90.014 | 334.23 | 90.861 | 334.43 | 91.636 | 334.4 | 92.428
334.4 | 91.873 | 334.39 | 91.556 | 334.33 | 89.876 | 334.4 | 90.749 | 334.59 | 91.495 | 334.57 | 92.343
334.57 | 91.772 | 334.56 | 91.435 | 334.49 | 89.746 | 334.56 | 90.63 | 334.76 | 91.381 | 334.73 | 92.238
334.74 | 91.665 | 334.72 | 91.324 | 334.66 | 89.592 | 334.73 | 90.511 | 334.93 | 91.277 | 334.9 | 92.143
334.91 | 91.554 | 334.89 | 91.212 | 334.83 | 89.41 | 334.9 | 90.395 | 335.1 | 91.175 | 335.07 | 92.024
335.08 | 91.446 | 335.06 | 91.108 | 335 | 89.288 | 335.07 | 90.265 | 335.27 | 91.071 | 335.24 | 91.86
335.25 | 91.339 | 335.22 | 90.997 | 335.17 | 89.179 | 335.24 | 90.112 | 335.44 | 90.972 | 335.4 | 91.756
335.42 | 91.231 | 335.39 | 90.892 | 335.34 | 89.082 | 335.4 | 89.983 | 335.61 | 90.875 | 335.57 | 91.659
335.59 | 91.105 | 335.56 | 90.764 | 335.51 | 88.982 | 335.57 | 89.858 | 335.78 | 90.742 | 335.74 | 91.569
335.76 | 90.977 | 335.72 | 90.63 | 335.67 | 88.864 | 335.74 | 89.738 | 335.94 | 90.608 | 335.91 | 91.471
335.92 | 90.834 | 335.89 | 90.481 | 335.84 | 88.71 | 335.9 | 89.624 | 336.11 | 90.499 | 336.08 | 91.364
336.09 | 90.69 | 336.06 | 90.319 | 336.01 | 88.484 | 336.07 | 89.487 | 336.28 | 90.385 | 336.24 | 91.231
336.26 | 90.537 | 336.22 | 90.158 | 336.18 | 88.347 | 336.24 | 89.31 | 336.45 | 90.271 | 336.41 | 91.124
336.43 | 90.345 | 336.39 | 89.918 | 336.34 | 88.218 | 336.4 | 89.166 | 336.62 | 90.162 | 336.58 | 91.026
336.6 | 90.209 | 336.56 | 89.779 | 336.51 | 88.105 | 336.57 | 89.03 | 336.78 | 90.039 | 336.75 | 90.922
336.77 | 90.077 | 336.72 | 89.642 | 336.68 | 87.996 | 336.73 | 88.898 | 336.95 | 89.946 | 336.91 | 90.822
336.94 | 89.951 | 336.89 | 89.472 | 336.85 | 87.818 | 336.9 | 88.771 | 337.12 | 89.841 | 337.08 | 90.689
337.11 | 89.82 | 337.06 | 89.324 | 337.01 | 87.644 | 337.06 | 88.652 | 337.28 | 89.73 | 337.25 | 90.561
337.28 | 89.698 | 337.22 | 89.191 | 337.18 | 87.504 | 337.23 | 88.531 | 337.45 | 89.615 | 337.41 | 90.447
337.45 | 89.565 | 337.39 | 89.055 | 337.35 | 87.376 | 337.39 | 88.414 | 337.62 | 89.489 | 337.58 | 90.331
337.62 | 89.437 | 337.55 | 88.923 | 337.51 | 87.247 | 337.56 | 88.233 | 337.79 | 89.341 | 337.74 | 90.219
337.78 | 89.308 | 337.72 | 88.799 | 337.68 | 87.131 | 337.72 | 87.968 | 337.95 | 89.188 | 337.91 | 90.111
337.95 | 89.115 | 337.89 | 88.627 | 337.84 | 87.004 | 337.89 | 87.796 | 338.12 | 89.028 | 338.08 | 90.007
338.12 | 88.934 | 338.05 | 88.405 | 338.01 | 86.817 | 338.05 | 87.65 | 338.29 | 88.855 | 338.24 | 89.897
338.29 | 88.794 | 338.22 | 88.248 | 338.17 | 86.591 | 338.22 | 87.515 | 338.45 | 88.507 | 338.41 | 89.77
338.46 | 88.657 | 338.38 | 88.101 | 338.34 | 86.451 | 338.38 | 87.377 | 338.62 | 88.276 | 338.57 | 89.601
338.63 | 88.517 | 338.55 | 87.957 | 338.5 | 86.289 | 338.55 | 87.241 | 338.79 | 88.125 | 338.74 | 89.478
338.79 | 88.379 | 338.71 | 87.831 | 338.67 | 86.118 | 338.71 | 87.073 | 338.96 | 87.988 | 338.9 | 89.355
338.96 | 88.236 | 338.88 | 87.633 | 338.83 | 85.96 | 338.87 | 86.871 | 339.12 | 87.849 | 339.07 | 89.21
339.13 | 88.103 | 339.04 | 87.412 | 339 | 85.814 | 339.04 | 86.66 | 339.29 | 87.715 | 339.23 | 89.095
339.3 | 87.964 | 339.21 | 87.246 | 339.16 | 85.661 | 339.2 | 86.357 | 339.46 | 87.588 | 339.4 | 88.965
339.47 | 87.789 | 339.37 | 87.102 | 339.32 | 85.48 | 339.37 | 86.167 | 339.62 | 87.454 | 339.56 | 88.827
339.63 | 87.559 | 339.53 | 86.957 | 339.49 | 85.315 | 339.53 | 86.002 | 339.79 | 87.326 | 339.73 | 88.704
339.8 | 87.381 | 339.7 | 86.818 | 339.65 | 85.149 | 339.7 | 85.839 | 339.96 | 87.191 | 339.89 | 88.565
339.97 | 87.22 | 339.86 | 86.632 | 339.81 | 85.005 | 339.86 | 85.686 | 340.12 | 86.966 | 340.06 | 88.432
340.13 | 87.061 | 340.03 | 86.422 | 339.98 | 84.857 | 340.02 | 85.538 | 340.29 | 86.758 | 340.22 | 88.295
340.3 | 86.909 | 340.19 | 86.185 | 340.14 | 84.717 | 340.19 | 85.342 | 340.45 | 86.588 | 340.39 | 88.159
340.47 | 86.757 | 340.35 | 85.968 | 340.3 | 84.512 | 340.35 | 85.058 | 340.62 | 86.439 | 340.55 | 88.036
340.63 | 86.528 | 340.52 | 85.723 | 340.47 | 84.267 | 340.51 | 84.817 | 340.79 | 86.287 | 340.71 | 87.914
340.8 | 86.306 | 340.68 | 85.389 | 340.63 | 84.103 | 340.68 | 84.61 | 340.95 | 86.135 | 340.88 | 87.794
340.97 | 86.134 | 340.85 | 85.185 | 340.79 | 83.935 | 340.84 | 84.431 | 341.12 | 86.002 | 341.04 | 87.682
341.13 | 85.959 | 341.01 | 84.986 | 340.95 | 83.722 | 341 | 84.256 | 341.28 | 85.851 | 341.2 | 87.551
341.3 | 85.794 | 341.18 | 84.804 | 341.11 | 83.537 | 341.17 | 84.087 | 341.45 | 85.705 | 341.37 | 87.387
341.46 | 85.613 | 341.34 | 84.633 | 341.27 | 83.361 | 341.33 | 83.815 | 341.61 | 85.531 | 341.53 | 87.205
341.63 | 85.413 | 341.5 | 84.467 | 341.43 | 83.191 | 341.49 | 83.614 | 341.78 | 85.335 | 341.69 | 86.978
341.79 | 85.217 | 341.66 | 84.295 | 341.59 | 83.029 | 341.65 | 83.435 | 341.94 | 85.125 | 341.86 | 86.79
341.96 | 85.032 | 341.83 | 83.989 | 341.76 | 82.808 | 341.82 | 83.259 | 342.11 | 84.83 | 342.02 | 86.65
342.12 | 84.857 | 341.99 | 83.769 | 341.92 | 82.604 | 341.98 | 82.971 | 342.27 | 84.65 | 342.18 | 86.518
342.29 | 84.673 | 342.15 | 83.583 | 342.08 | 82.448 | 342.14 | 82.74 | 342.44 | 84.466 | 342.34 | 86.384
342.45 | 84.502 | 342.31 | 83.409 | 342.23 | 82.29 | 342.3 | 82.541 | 342.6 | 84.272 | 342.51 | 86.237
342.62 | 84.329 | 342.48 | 83.214 | 342.39 | 82.093 | 342.46 | 82.366 | 342.77 | 84.105 | 342.67 | 86.053
342.78 | 84.151 | 342.64 | 82.902 | 342.55 | 81.786 | 342.62 | 82.194 | 342.93 | 83.941 | 342.83 | 85.853
342.95 | 83.918 | 342.8 | 82.667 | 342.71 | 81.584 | 342.79 | 81.997 | 343.1 | 83.768 | 343 | 85.634
343.11 | 83.634 | 342.96 | 82.463 | 342.87 | 81.402 | 342.95 | 81.599 | 343.26 | 83.607 | 343.16 | 85.291
343.28 | 83.435 | 343.12 | 82.283 | 343.03 | 81.177 | 343.11 | 81.358 | 343.42 | 83.425 | 343.32 | 85.115
343.44 | 83.249 | 343.28 | 82.043 | 343.19 | 80.952 | 343.27 | 81.147 | 343.59 | 83.214 | 343.49 | 84.958
343.6 | 83.067 | 343.44 | 81.719 | 343.35 | 80.778 | 343.43 | 80.95 | 343.75 | 82.932 | 343.65 | 84.764
343.77 | 82.888 | 343.6 | 81.508 | 343.51 | 80.601 | 343.59 | 80.667 | 343.92 | 82.488 | 343.81 | 84.593
343.93 | 82.63 | 343.76 | 81.307 | 343.66 | 80.356 | 343.75 | 80.382 | 344.08 | 82.269 | 343.97 | 84.407
344.09 | 82.373 | 343.92 | 81.024 | 343.82 | 80.084 | 343.91 | 80.154 | 344.24 | 82.069 | 344.14 | 84.238
344.26 | 82.137 | 344.08 | 80.773 | 343.98 | 79.909 | 344.07 | 79.954 | 344.41 | 81.874 | 344.3 | 84.043
344.42 | 81.933 | 344.24 | 80.565 | 344.14 | 79.623 | 344.23 | 79.745 | 344.57 | 81.698 | 344.46 | 83.872
344.58 | 81.715 | 344.4 | 80.377 | 344.3 | 79.38 | 344.39 | 79.475 | 344.73 | 81.525 | 344.62 | 83.676
344.75 | 81.485 | 344.56 | 80.174 | 344.46 | 79.147 | 344.55 | 79.114 | 344.9 | 81.335 | 344.79 | 83.499
344.91 | 81.267 | 344.72 | 79.81 | 344.61 | 78.902 | 344.71 | 78.878 | 345.06 | 81.104 | 344.95 | 83.314
345.07 | 81.039 | 344.88 | 79.536 | 344.77 | 78.682 | 344.87 | 78.673 | 345.22 | 80.754 | 345.11 | 83.107
345.23 | 80.823 | 345.04 | 79.309 | 344.93 | 78.483 | 345.03 | 78.348 | 345.38 | 80.506 | 345.27 | 82.927
345.4 | 80.576 | 345.2 | 79.087 | 345.09 | 78.301 | 345.19 | 78.033 | 345.55 | 80.284 | 345.43 | 82.72
345.56 | 80.363 | 345.36 | 78.863 | 345.24 | 78.083 | 345.35 | 77.79 | 345.71 | 80.086 | 345.59 | 82.539
345.72 | 80.147 | 345.52 | 78.544 | 345.4 | 77.814 | 345.5 | 77.572 | 345.87 | 79.896 | 345.75 | 82.349
345.88 | 79.891 | 345.68 | 78.294 | 345.56 | 77.496 | 345.66 | 77.235 | 346.03 | 79.708 | 345.92 | 82.137
346.04 | 79.65 | 345.84 | 78.084 | 345.72 | 77.165 | 345.82 | 76.958 | 346.19 | 79.484 | 346.08 | 81.945
346.21 | 79.4 | 346 | 77.862 | 345.87 | 76.938 | 345.98 | 76.675 | 346.35 | 79.163 | 346.24 | 81.744
346.37 | 79.158 | 346.15 | 77.481 | 346.03 | 76.706 | 346.14 | 76.42 | 346.51 | 78.814 | 346.4 | 81.561
346.53 | 78.932 | 346.31 | 77.232 | 346.19 | 76.422 | 346.3 | 76.149 | 346.68 | 78.601 | 346.56 | 81.349
346.69 | 78.662 | 346.47 | 77.023 | 346.34 | 76.218 | 346.46 | 75.842 | 346.84 | 78.393 | 346.72 | 81.12
346.85 | 78.44 | 346.63 | 76.77 | 346.5 | 75.914 | 346.61 | 75.55 | 347 | 78.204 | 346.88 | 80.905
347.01 | 78.175 | 346.78 | 76.423 | 346.66 | 75.631 | 346.77 | 75.264 | 347.16 | 77.964 | 347.04 | 80.691
347.17 | 77.925 | 346.94 | 75.905 | 346.81 | 75.369 | 346.93 | 75.006 | 347.32 | 77.588 | 347.2 | 80.5
347.33 | 77.694 | 347.1 | 75.664 | 346.97 | 75.148 | 347.09 | 74.759 | 347.48 | 77.305 | 347.36 | 80.273
347.49 | 77.413 | 347.26 | 75.443 | 347.12 | 74.922 | 347.24 | 74.54 | 347.64 | 77.069 | 347.51 | 80.091
347.65 | 77.103 | 347.41 | 75.165 | 347.28 | 74.633 | 347.4 | 74.159 | 347.8 | 76.832 | 347.67 | 79.914
347.81 | 76.828 | 347.57 | 74.757 | 347.44 | 74.368 | 347.56 | 73.85 | 347.96 | 76.63 | 347.83 | 79.605
347.97 | 76.566 | 347.73 | 74.485 | 347.59 | 73.924 | 347.71 | 73.562 | 348.12 | 76.304 | 347.99 | 79.366
348.13 | 76.302 | 347.88 | 74.261 | 347.75 | 73.711 | 347.87 | 73.214 | 348.28 | 75.986 | 348.15 | 79.16
348.29 | 76.014 | 348.04 | 73.978 | 347.9 | 73.362 | 348.03 | 72.926 | 348.44 | 75.721 | 348.31 | 78.886
348.45 | 75.76 | 348.2 | 73.378 | 348.06 | 73.078 | 348.18 | 72.636 | 348.6 | 75.479 | 348.46 | 78.653
348.61 | 75.512 | 348.36 | 73.082 | 348.22 | 72.818 | 348.34 | 72.381 | 348.76 | 75.243 | 348.62 | 78.405
348.77 | 75.154 | 348.51 | 72.853 | 348.37 | 72.506 | 348.5 | 72.107 | 348.92 | 75.024 | 348.78 | 78.198
348.93 | 74.861 | 348.67 | 72.574 | 348.53 | 72.291 | 348.65 | 71.695 | 349.08 | 74.752 | 348.94 | 77.975
349.09 | 74.571 | 348.83 | 72.132 | 348.68 | 72.042 | 348.81 | 71.403 | 349.24 | 74.215 | 349.09 | 77.675
349.25 | 74.278 | 348.98 | 71.84 | 348.84 | 71.705 | 348.96 | 71.061 | 349.4 | 73.886 | 349.25 | 77.435
349.41 | 73.965 | 349.14 | 71.565 | 349 | 71.347 | 349.12 | 70.778 | 349.56 | 73.627 | 349.41 | 77.211
349.56 | 73.685 | 349.29 | 71.194 | 349.15 | 70.699 | 349.27 | 70.452 | 349.72 | 73.398 | 349.56 | 76.931
349.72 | 73.392 | 349.45 | 70.897 | 349.31 | 70.028 | 349.43 | 70.146 | 349.87 | 73.074 | 349.72 | 76.672
349.88 | 73.115 | 349.61 | 70.647 | 349.47 | 69.747 | 349.58 | 69.837 | 350.03 | 72.723 | 349.88 | 76.434
350.04 | 72.829 | 349.76 | 70.273 | 349.63 | 69.43 | 349.74 | 69.578 | 350.19 | 72.461 | 350.04 | 76.229
350.2 | 72.516 | 349.92 | 69.953 | 349.78 | 69.177 | 349.89 | 69.164 | 350.35 | 72.178 | 350.19 | 75.958
350.36 | 72.213 | 350.08 | 69.702 | 349.94 | 68.878 | 350.05 | 68.85 | 350.51 | 71.87 | 350.35 | 75.639
350.51 | 71.904 | 350.23 | 69.404 | 350.09 | 68.49 | 350.2 | 68.53 | 350.66 | 71.591 | 350.5 | 75.355
350.67 | 71.595 | 350.39 | 68.784 | 350.25 | 68.235 | 350.36 | 68.145 | 350.82 | 71.345 | 350.66 | 75.104
350.83 | 71.288 | 350.54 | 68.446 | 350.4 | 67.853 | 350.51 | 67.857 | 350.98 | 71.086 | 350.82 | 74.865
350.99 | 70.951 | 350.7 | 68.19 | 350.56 | 67.551 | 350.66 | 67.597 | 351.13 | 70.51 | 350.97 | 74.592
351.15 | 70.658 | 350.85 | 67.767 | 350.71 | 67.226 | 350.82 | 67.134 | 351.29 | 70.05 | 351.13 | 74.304
351.3 | 70.361 | 351.01 | 67.276 | 350.87 | 66.91 | 350.97 | 66.737 | 351.45 | 69.737 | 351.28 | 74.028
351.46 | 70.03 | 351.16 | 66.953 | 351.02 | 66.656 | 351.13 | 66.379 | 351.61 | 69.459 | 351.44 | 73.791
351.62 | 69.711 | 351.32 | 66.679 | 351.18 | 66.368 | 351.28 | 66.054 | 351.76 | 69.186 | 351.59 | 73.478
351.77 | 69.404 | 351.47 | 66.294 | 351.33 | 65.993 | 351.43 | 65.712 | 351.92 | 68.868 | 351.75 | 73.204
351.93 | 69.1 | 351.63 | 65.935 | 351.49 | 65.548 | 351.59 | 65.371 | 352.07 | 68.47 | 351.9 | 72.922
352.09 | 68.76 | 351.78 | 65.657 | 351.64 | 64.646 | 351.74 | 65.093 | 352.23 | 68.165 | 352.06 | 72.652
352.24 | 68.413 | 351.94 | 65.346 | 351.8 | 64.31 | 351.9 | 64.654 | 352.39 | 67.891 | 352.21 | 72.377
352.4 | 68.092 | 352.09 | 64.865 | 351.96 | 64.023 | 352.05 | 64.237 | 352.54 | 67.593 | 352.36 | 72.126
352.56 | 67.753 | 352.25 | 64.562 | 352.12 | 63.634 | 352.2 | 63.882 | 352.7 | 67.093 | 352.52 | 71.9
352.71 | 67.429 | 352.4 | 64.262 | 352.27 | 63.286 | 352.36 | 63.524 | 352.86 | 66.721 | 352.67 | 71.598
352.87 | 67.098 | 352.56 | 63.718 | 352.43 | 62.977 | 352.51 | 63.208 | 353.01 | 66.394 | 352.83 | 71.138
353.03 | 66.734 | 352.71 | 63.377 | 352.59 | 62.697 | 352.66 | 62.852 | 353.17 | 66.085 | 352.98 | 70.823
353.18 | 66.371 | 352.86 | 63.063 | 352.75 | 62.318 | 352.82 | 62.43 | 353.32 | 65.8 | 353.14 | 70.526
353.34 | 66.021 | 353.02 | 62.645 | 352.91 | 61.564 | 352.97 | 62.104 | 353.48 | 65.482 | 353.29 | 70.244
353.49 | 65.663 | 353.17 | 62.289 | 353.07 | 61.096 | 353.12 | 61.764 | 353.64 | 65.033 | 353.44 | 70.005
353.65 | 65.298 | 353.33 | 61.964 | 353.23 | 60.796 | 353.28 | 61.317 | 353.79 | 64.695 | 353.6 | 69.715
353.81 | 64.951 | 353.48 | 61.68 | 353.39 | 60.349 | 353.43 | 60.943 | 353.95 | 64.405 | 353.75 | 69.215
353.96 | 64.592 | 353.63 | 61.175 | 353.55 | 59.993 | 353.58 | 60.582 | 354.1 | 64.106 | 353.91 | 68.9
354.12 | 64.246 | 353.79 | 60.712 | 353.7 | 59.706 | 353.73 | 60.275 | 354.26 | 63.573 | 354.06 | 68.593
354.27 | 63.854 | 353.94 | 60.371 | 353.86 | 59.288 | 353.89 | 59.959 | 354.41 | 63.223 | 354.21 | 68.314
354.43 | 63.501 | 354.09 | 60.079 | 354.02 | 58.912 | 354.04 | 59.513 | 354.57 | 62.928 | 354.37 | 67.962
354.59 | 63.144 | 354.25 | 59.557 | 354.17 | 58.584 | 354.19 | 58.806 | 354.72 | 62.53 | 354.52 | 67.64
354.74 | 62.776 | 354.4 | 59.11 | 354.33 | 58.299 | 354.35 | 58.268 | 354.88 | 62.007 | 354.68 | 67.33
354.9 | 62.435 | 354.55 | 58.791 | 354.48 | 57.852 | 354.5 | 57.879 | 355.03 | 61.656 | 354.83 | 67.023
355.05 | 62.062 | 354.71 | 58.396 | 354.64 | 57.445 | 354.66 | 57.513 | 355.18 | 61.325 | 354.98 | 66.693
355.21 | 61.691 | 354.86 | 57.969 | 354.79 | 57.084 | 354.81 | 57.141 | 355.34 | 60.92 | 355.14 | 66.372
355.36 | 61.319 | 355.01 | 57.62 | 354.95 | 56.776 | 354.96 | 56.791 | 355.49 | 60.522 | 355.29 | 66.054
355.52 | 60.928 | 355.17 | 57.309 | 355.1 | 56.447 | 355.12 | 56.309 | 355.65 | 60.205 | 355.44 | 65.771
355.67 | 60.547 | 355.32 | 56.788 | 355.25 | 55.852 | 355.27 | 55.907 | 355.8 | 59.894 | 355.6 | 65.356
355.82 | 60.149 | 355.47 | 56.338 | 355.41 | 55.127 | 355.42 | 55.565 | 355.96 | 59.268 | 355.75 | 65.028
355.98 | 59.753 | 355.62 | 55.979 | 355.56 | 54.805 | 355.58 | 55.208 | 356.11 | 58.809 | 355.9 | 64.701
356.13 | 59.376 | 355.77 | 55.667 | 355.71 | 54.433 | 355.73 | 54.694 | 356.26 | 58.441 | 356.05 | 64.402
356.29 | 59.001 | 355.93 | 55.087 | 355.87 | 53.986 | 355.88 | 54.31 | 356.42 | 58.11 | 356.21 | 64.002
356.44 | 58.607 | 356.08 | 54.685 | 356.02 | 53.682 | 356.04 | 53.948 | 356.57 | 57.722 | 356.36 | 63.661
356.6 | 58.243 | 356.23 | 54.356 | 356.17 | 53.015 | 356.19 | 53.637 | 356.73 | 57.183 | 356.51 | 63.319
356.75 | 57.842 | 356.38 | 53.832 | 356.32 | 52.546 | 356.34 | 53.098 | 356.88 | 56.789 | 356.66 | 62.978
356.91 | 57.431 | 356.54 | 53.435 | 356.47 | 52.197 | 356.5 | 52.666 | 357.03 | 56.464 | 356.82 | 62.637
357.06 | 57.046 | 356.69 | 53.105 | 356.63 | 51.878 | 356.65 | 52.27 | 357.19 | 56.023 | 356.97 | 62.314
357.22 | 56.647 | 356.84 | 52.622 | 356.78 | 51.21 | 356.8 | 51.885 | 357.34 | 55.503 | 357.12 | 61.946
357.37 | 56.234 | 356.99 | 52.225 | 356.93 | 50.715 | 356.96 | 51.468 | 357.49 | 55.129 | 357.27 | 61.575
357.53 | 55.807 | 357.14 | 51.854 | 357.08 | 50.393 | 357.11 | 51.029 | 357.65 | 54.787 | 357.42 | 61.238
357.68 | 55.406 | 357.3 | 51.48 | 357.23 | 49.843 | 357.26 | 50.663 | 357.8 | 54.271 | 357.58 | 60.896
357.83 | 54.989 | 357.45 | 50.982 | 357.39 | 49.294 | 357.42 | 50.234 | 357.96 | 53.787 | 357.73 | 60.584
357.99 | 54.6 | 357.6 | 50.586 | 357.54 | 48.925 | 357.57 | 49.732 | 358.11 | 53.399 | 357.88 | 60.18
358.14 | 54.187 | 357.75 | 50.247 | 357.69 | 48.495 | 357.72 | 49.316 | 358.26 | 53.023 | 358.03 | 59.796
358.3 | 53.796 | 357.9 | 49.748 | 357.84 | 48.109 | 357.87 | 48.915 | 358.42 | 52.556 | 358.18 | 59.446
358.45 | 53.385 | 358.06 | 49.265 | 357.99 | 47.779 | 358.03 | 48.54 | 358.57 | 52.157 | 358.33 | 59.08
358.61 | 52.977 | 358.21 | 48.873 | 358.14 | 47.342 | 358.18 | 48.165 | 358.72 | 51.811 | 358.48 | 58.736
358.76 | 52.548 | 358.36 | 48.466 | 358.3 | 46.635 | 358.33 | 47.639 | 358.88 | 51.306 | 358.64 | 58.37
358.92 | 52.134 | 358.51 | 48.069 | 358.45 | 46.252 | 358.48 | 47.206 | 359.03 | 50.785 | 358.79 | 57.967
359.07 | 51.709 | 358.66 | 47.682 | 358.6 | 45.913 | 358.64 | 46.783 | 359.18 | 50.39 | 358.94 | 57.601
359.23 | 51.307 | 358.81 | 47.337 | 358.75 | 45.276 | 358.79 | 46.355 | 359.34 | 50.02 | 359.09 | 57.246
359.38 | 50.902 | 358.96 | 46.783 | 358.9 | 44.884 | 358.94 | 45.968 | 359.49 | 49.444 | 359.24 | 56.924
359.53 | 50.471 | 359.12 | 46.336 | 359.06 | 44.527 | 359.09 | 45.473 | 359.64 | 48.973 | 359.39 | 56.461
359.69 | 50.057 | 359.27 | 45.943 | 359.21 | 43.862 | 359.25 | 45.053 | 359.8 | 48.586 | 359.54 | 56.076
359.84 | 49.631 | 359.42 | 45.529 | 359.36 | 43.467 | 359.4 | 44.624 | 359.95 | 48.214 | 359.69 | 55.696
360 | 49.203 | 359.57 | 45.133 | 359.51 | 43.119 | 359.55 | 44.188 | 360.1 | 47.593 | 359.84 | 55.323
360.15 | 48.789 | 359.72 | 44.772 | 359.67 | 42.601 | 359.7 | 43.772 | 360.26 | 47.153 | 359.99 | 54.955
360.31 | 48.357 | 359.87 | 44.25 | 359.82 | 42.217 | 359.86 | 43.321 | 360.41 | 46.771 | 360.14 | 54.557
360.46 | 47.931 | 360.02 | 43.806 | 359.97 | 41.842 | 360.01 | 42.901 | 360.56 | 46.253 | 360.3 | 54.169
360.62 | 47.501 | 360.18 | 43.396 | 360.12 | 41.237 | 360.16 | 42.527 | 360.72 | 45.716 | 360.45 | 53.801
360.77 | 47.069 | 360.33 | 43.025 | 360.28 | 40.833 | 360.32 | 41.989 | 360.87 | 45.294 | 360.6 | 53.401
360.92 | 46.646 | 360.48 | 42.498 | 360.43 | 40.478 | 360.47 | 41.542 | 361.02 | 44.884 | 360.75 | 53.007
361.08 | 46.215 | 360.63 | 42.009 | 360.58 | 39.943 | 360.62 | 41.124 | 361.17 | 44.503 | 360.9 | 52.623
361.23 | 45.775 | 360.78 | 41.597 | 360.73 | 39.429 | 360.77 | 40.627 | 361.33 | 43.911 | 361.05 | 52.253
361.39 | 45.357 | 360.93 | 41.225 | 360.89 | 39.058 | 360.93 | 40.193 | 361.48 | 43.467 | 361.2 | 51.85
361.54 | 44.921 | 361.08 | 40.648 | 361.04 | 38.565 | 361.08 | 39.804 | 361.63 | 43.076 | 361.35 | 51.447
361.7 | 44.481 | 361.24 | 40.155 | 361.19 | 38.018 | 361.23 | 39.283 | 361.79 | 42.617 | 361.5 | 51.055
361.85 | 44.038 | 361.39 | 39.754 | 361.34 | 37.639 | 361.39 | 38.823 | 361.94 | 42.063 | 361.65 | 50.683
362.01 | 43.596 | 361.54 | 39.311 | 361.5 | 37.225 | 361.54 | 38.372 | 362.09 | 41.607 | 361.8 | 50.26
362.16 | 43.162 | 361.69 | 38.77 | 361.65 | 36.603 | 361.69 | 37.975 | 362.24 | 41.193 | 361.95 | 49.856
362.32 | 42.724 | 361.84 | 38.344 | 361.8 | 36.192 | 361.84 | 37.475 | 362.4 | 40.807 | 362.1 | 49.462
362.47 | 42.275 | 362 | 37.927 | 361.95 | 35.826 | 362 | 37.007 | 362.55 | 40.208 | 362.25 | 49.067
362.63 | 41.803 | 362.15 | 37.47 | 362.11 | 35.285 | 362.15 | 36.552 | 362.7 | 39.727 | 362.4 | 48.659
362.78 | 41.365 | 362.3 | 37.044 | 362.26 | 34.769 | 362.3 | 36.109 | 362.86 | 39.303 | 362.55 | 48.267
362.94 | 40.905 | 362.45 | 36.642 | 362.41 | 34.367 | 362.46 | 35.671 | 363.01 | 38.91 | 362.7 | 47.855
363.09 | 40.469 | 362.6 | 36.23 | 362.57 | 34.013 | 362.61 | 35.262 | 363.16 | 38.324 | 362.85 | 47.453
363.25 | 40.013 | 362.76 | 35.717 | 362.72 | 33.451 | 362.76 | 34.783 | 363.32 | 37.839 | 363 | 47.038
363.4 | 39.572 | 362.91 | 35.285 | 362.87 | 33.003 | 362.92 | 34.265 | 363.47 | 37.399 | 363.15 | 46.635
363.56 | 39.137 | 363.06 | 34.892 | 363.03 | 32.613 | 363.07 | 33.803 | 363.63 | 36.987 | 363.3 | 46.227
363.72 | 38.689 | 363.21 | 34.403 | 363.18 | 32.205 | 363.22 | 33.356 | 363.78 | 36.537 | 363.45 | 45.816
363.87 | 38.244 | 363.37 | 33.885 | 363.33 | 31.581 | 363.38 | 32.91 | 363.93 | 35.949 | 363.6 | 45.409
364.03 | 37.798 | 363.52 | 33.451 | 363.49 | 31.173 | 363.53 | 32.478 | 364.09 | 35.484 | 363.75 | 44.995
364.18 | 37.33 | 363.67 | 33.03 | 363.64 | 30.807 | 363.68 | 32.004 | 364.24 | 35.045 | 363.9 | 44.574
364.34 | 36.893 | 363.83 | 32.608 | 363.79 | 30.178 | 363.84 | 31.551 | 364.39 | 34.59 | 364.05 | 44.163
364.49 | 36.442 | 363.98 | 32.206 | 363.95 | 29.74 | 363.99 | 31.109 | 364.55 | 34.169 | 364.2 | 43.73
364.65 | 35.982 | 364.13 | 31.775 | 364.1 | 29.353 | 364.14 | 30.661 | 364.7 | 33.774 | 364.35 | 43.32
364.81 | 35.542 | 364.29 | 31.303 | 364.26 | 28.95 | 364.3 | 30.2 | 364.86 | 33.215 | 364.51 | 42.902
364.96 | 35.088 | 364.44 | 30.869 | 364.41 | 28.378 | 364.45 | 29.782 | 365.01 | 32.733 | 364.66 | 42.495
365.12 | 34.634 | 364.59 | 30.446 | 364.56 | 27.947 | 364.61 | 29.268 | 365.16 | 32.278 | 364.81 | 42.044
365.27 | 34.18 | 364.75 | 30.03 | 364.72 | 27.561 | 364.76 | 28.79 | 365.32 | 31.827 | 364.96 | 41.617
365.43 | 33.724 | 364.9 | 29.618 | 364.87 | 27.197 | 364.92 | 28.344 | 365.47 | 31.378 | 365.11 | 41.202
365.59 | 33.272 | 365.06 | 29.088 | 365.03 | 26.612 | 365.07 | 27.888 | 365.63 | 30.931 | 365.26 | 40.787
365.74 | 32.818 | 365.21 | 28.642 | 365.18 | 26.179 | 365.23 | 27.435 | 365.78 | 30.506 | 365.41 | 40.359
365.9 | 32.361 | 365.36 | 28.205 | 365.34 | 25.767 | 365.38 | 26.99 | 365.93 | 30.071 | 365.56 | 39.915
366.06 | 31.909 | 365.52 | 27.778 | 365.49 | 25.362 | 365.54 | 26.553 | 366.09 | 29.479 | 365.71 | 39.499
366.21 | 31.441 | 365.67 | 27.355 | 365.65 | 24.987 | 365.69 | 26.106 | 366.24 | 29 | 365.86 | 39.065
366.37 | 30.993 | 365.83 | 26.939 | 365.8 | 24.481 | 365.85 | 25.661 | 366.4 | 28.545 | 366.01 | 38.643
366.53 | 30.529 | 365.98 | 26.52 | 365.96 | 23.994 | 366 | 25.218 | 366.55 | 28.121 | 366.16 | 38.21
366.68 | 30.077 | 366.13 | 26.096 | 366.11 | 23.575 | 366.16 | 24.785 | 366.71 | 27.638 | 366.31 | 37.791
366.84 | 29.627 | 366.29 | 25.676 | 366.27 | 23.164 | 366.32 | 24.334 | 366.86 | 27.186 | 366.46 | 37.366
367 | 29.171 | 366.44 | 25.271 | 366.43 | 22.77 | 366.47 | 23.885 | 367.02 | 26.729 | 366.62 | 36.937
367.16 | 28.721 | 366.6 | 24.742 | 366.58 | 22.407 | 366.63 | 23.441 | 367.17 | 26.281 | 366.77 | 36.505
367.31 | 28.264 | 366.75 | 24.264 | 366.74 | 21.85 | 366.78 | 23.001 | 367.33 | 25.848 | 366.92 | 36.076
367.47 | 27.811 | 366.91 | 23.831 | 366.9 | 21.411 | 366.94 | 22.561 | 367.48 | 25.399 | 367.07 | 35.637
367.63 | 27.362 | 367.06 | 23.41 | 367.05 | 20.994 | 367.1 | 22.124 | 367.64 | 24.943 | 367.22 | 35.199
367.79 | 26.902 | 367.22 | 22.991 | 367.21 | 20.59 | 367.25 | 21.685 | 367.8 | 24.508 | 367.37 | 34.763
367.94 | 26.449 | 367.38 | 22.577 | 367.37 | 20.193 | 367.41 | 21.26 | 367.95 | 24.058 | 367.52 | 34.322
368.1 | 25.992 | 367.53 | 22.158 | 367.53 | 19.801 | 367.57 | 20.817 | 368.11 | 23.615 | 367.67 | 33.899
368.26 | 25.54 | 367.69 | 21.728 | 367.68 | 19.41 | 367.73 | 20.385 | 368.26 | 23.164 | 367.83 | 33.466
368.42 | 25.083 | 367.85 | 21.312 | 367.84 | 19.004 | 367.88 | 19.95 | 368.42 | 22.729 | 367.98 | 33.033
368.58 | 24.629 | 368 | 20.897 | 368 | 18.611 | 368.04 | 19.514 | 368.58 | 22.287 | 368.13 | 32.591
368.74 | 24.174 | 368.16 | 20.481 | 368.16 | 18.221 | 368.2 | 19.091 | 368.73 | 21.846 | 368.28 | 32.143
368.89 | 23.729 | 368.32 | 20.072 | 368.32 | 17.834 | 368.36 | 18.666 | 368.89 | 21.409 | 368.43 | 31.711
369.05 | 23.275 | 368.48 | 19.655 | 368.47 | 17.436 | 368.52 | 18.241 | 369.05 | 20.979 | 368.59 | 31.279
369.21 | 22.824 | 368.63 | 19.246 | 368.63 | 17.041 | 368.67 | 17.821 | 369.2 | 20.542 | 368.74 | 30.84
369.37 | 22.373 | 368.79 | 18.836 | 368.79 | 16.657 | 368.83 | 17.401 | 369.36 | 20.115 | 368.89 | 30.402
369.53 | 21.927 | 368.95 | 18.422 | 368.95 | 16.279 | 368.99 | 16.985 | 369.52 | 19.691 | 369.04 | 29.96
369.69 | 21.484 | 369.11 | 18.012 | 369.11 | 15.891 | 369.15 | 16.571 | 369.68 | 19.264 | 369.2 | 29.519
369.85 | 21.033 | 369.27 | 17.609 | 369.27 | 15.509 | 369.31 | 16.162 | 369.83 | 18.832 | 369.35 | 29.086
370.01 | 20.593 | 369.43 | 17.206 | 369.43 | 15.127 | 369.47 | 15.749 | 369.99 | 18.403 | 369.5 | 28.637
370.17 | 20.161 | 369.59 | 16.801 | 369.59 | 14.753 | 369.63 | 15.345 | 370.15 | 17.98 | 369.66 | 28.208
370.33 | 19.72 | 369.75 | 16.4 | 369.75 | 14.383 | 369.79 | 14.941 | 370.31 | 17.559 | 369.81 | 27.768
370.49 | 19.281 | 369.91 | 15.999 | 369.91 | 14.007 | 369.96 | 14.543 | 370.47 | 17.137 | 369.96 | 27.328
370.65 | 18.842 | 370.07 | 15.599 | 370.07 | 13.645 | 370.12 | 14.147 | 370.63 | 16.717 | 370.12 | 26.892
370.81 | 18.409 | 370.23 | 15.204 | 370.23 | 13.272 | 370.28 | 13.753 | 370.79 | 16.309 | 370.27 | 26.456
370.97 | 17.979 | 370.39 | 14.813 | 370.39 | 12.909 | 370.44 | 13.364 | 370.94 | 15.896 | 370.43 | 26.023
371.13 | 17.547 | 370.56 | 14.424 | 370.55 | 12.55 | 370.6 | 12.974 | 371.1 | 15.483 | 370.58 | 25.592
371.29 | 17.118 | 370.72 | 14.038 | 370.71 | 12.191 | 370.76 | 12.593 | 371.26 | 15.071 | 370.74 | 25.159
371.45 | 16.687 | 370.88 | 13.653 | 370.88 | 11.838 | 370.93 | 12.209 | 371.42 | 14.671 | 370.89 | 24.727
371.61 | 16.263 | 371.04 | 13.274 | 371.04 | 11.484 | 371.09 | 11.833 | 371.59 | 14.269 | 371.05 | 24.295
371.78 | 15.841 | 371.21 | 12.896 | 371.2 | 11.139 | 371.25 | 11.46 | 371.75 | 13.868 | 371.2 | 23.865
371.94 | 15.423 | 371.37 | 12.518 | 371.36 | 10.796 | 371.42 | 11.089 | 371.91 | 13.478 | 371.36 | 23.433
372.1 | 15.001 | 371.53 | 12.144 | 371.53 | 10.457 | 371.58 | 10.721 | 372.07 | 13.081 | 371.51 | 23.003
372.26 | 14.587 | 371.7 | 11.774 | 371.69 | 10.103 | 371.75 | 10.359 | 372.23 | 12.694 | 371.67 | 22.574
372.42 | 14.17 | 371.86 | 11.407 | 371.85 | 9.766 | 371.91 | 10.003 | 372.39 | 12.309 | 371.82 | 22.145
372.59 | 13.757 | 372.03 | 11.039 | 372.02 | 9.442 | 372.08 | 9.646 | 372.56 | 11.926 | 371.98 | 21.718
372.75 | 13.346 | 372.19 | 10.676 | 372.18 | 9.125 | 372.24 | 9.3 | 372.72 | 11.553 | 372.13 | 21.288
372.91 | 12.94 | 372.36 | 10.318 | 372.35 | 8.798 | 372.41 | 8.95 | 372.88 | 11.179 | 372.29 | 20.866
373.08 | 12.547 | 372.52 | 9.962 | 372.51 | 8.475 | 372.57 | 8.609 | 373.05 | 10.807 | 372.45 | 20.443
373.24 | 12.141 | 372.69 | 9.612 | 372.68 | 8.16 | 372.74 | 8.275 | 373.21 | 10.444 | 372.6 | 20.022
373.4 | 11.748 | 372.86 | 9.268 | 372.84 | 7.848 | 372.91 | 7.943 | 373.38 | 10.078 | 372.76 | 19.605
373.57 | 11.358 | 373.02 | 8.926 | 373.01 | 7.546 | 373.08 | 7.62 | 373.54 | 9.723 | 372.92 | 19.183
373.73 | 10.972 | 373.19 | 8.585 | 373.18 | 7.242 | 373.25 | 7.295 | 373.71 | 9.372 | 373.08 | 18.767
373.9 | 10.594 | 373.36 | 8.251 | 373.35 | 6.941 | 373.41 | 6.981 | 373.87 | 9.025 | 373.23 | 18.358
374.06 | 10.211 | 373.53 | 7.923 | 373.52 | 6.65 | 373.58 | 6.673 | 374.04 | 8.681 | 373.39 | 17.946
374.23 | 9.837 | 373.7 | 7.603 | 373.68 | 6.359 | 373.75 | 6.37 | 374.2 | 8.348 | 373.55 | 17.544
374.4 | 9.467 | 373.87 | 7.276 | 373.85 | 6.073 | 373.92 | 6.075 | 374.37 | 8.019 | 373.71 | 17.136
374.56 | 9.104 | 374.04 | 6.963 | 374.02 | 5.793 | 374.09 | 5.787 | 374.54 | 7.692 | 373.87 | 16.733
374.73 | 8.748 | 374.21 | 6.652 | 374.19 | 5.523 | 374.27 | 5.506 | 374.71 | 7.367 | 374.03 | 16.33
374.9 | 8.39 | 374.38 | 6.345 | 374.36 | 5.261 | 374.44 | 5.225 | 374.88 | 7.043 | 374.19 | 15.927
375.06 | 8.039 | 374.55 | 6.047 | 374.54 | 4.997 | 374.61 | 4.957 | 375.04 | 6.739 | 374.35 | 15.533
375.23 | 7.691 | 374.72 | 5.751 | 374.71 | 4.737 | 374.79 | 4.695 | 375.21 | 6.432 | 374.51 | 15.141
375.4 | 7.351 | 374.89 | 5.467 | 374.88 | 4.488 | 374.96 | 4.435 | 375.38 | 6.133 | 374.67 | 14.746
375.57 | 7.02 | 375.07 | 5.188 | 375.05 | 4.255 | 375.13 | 4.187 | 375.55 | 5.842 | 374.83 | 14.353
375.74 | 6.689 | 375.24 | 4.917 | 375.23 | 4.016 | 375.31 | 3.944 | 375.72 | 5.556 | 374.99 | 13.967
375.91 | 6.365 | 375.41 | 4.657 | 375.4 | 3.787 | 375.49 | 3.713 | 375.9 | 5.277 | 375.15 | 13.59
376.08 | 6.046 | 375.59 | 4.403 | 375.58 | 3.571 | 375.66 | 3.488 | 376.07 | 5 | 375.32 | 13.207
376.25 | 5.739 | 375.76 | 4.155 | 375.75 | 3.354 | 375.84 | 3.273 | 376.24 | 4.736 | 375.48 | 12.833
376.42 | 5.431 | 375.94 | 3.913 | 375.93 | 3.142 | 376.02 | 3.066 | 376.41 | 4.48 | 375.64 | 12.455
376.59 | 5.13 | 376.11 | 3.678 | 376.11 | 2.947 | 376.19 | 2.871 | 376.59 | 4.228 | 375.8 | 12.091
376.76 | 4.84 | 376.29 | 3.447 | 376.28 | 2.752 | 376.37 | 2.685 | 376.76 | 3.985 | 375.97 | 11.734
376.93 | 4.563 | 376.47 | 3.227 | 376.46 | 2.575 | 376.55 | 2.515 | 376.94 | 3.749 | 376.13 | 11.366
377.11 | 4.291 | 376.65 | 3.007 | 376.64 | 2.405 | 376.73 | 2.356 | 377.11 | 3.525 | 376.3 | 11.011
377.28 | 4.025 | 376.82 | 2.802 | 376.82 | 2.244 | 376.91 | 2.212 | 377.29 | 3.307 | 376.46 | 10.656
377.46 | 3.766 | 377 | 2.615 | 377 | 2.094 | 377.09 | 2.089 | 377.47 | 3.094 | 376.63 | 10.309
377.63 | 3.518 | 377.18 | 2.426 | 377.18 | 1.955 | 377.27 | 1.975 | 377.64 | 2.895 | 376.79 | 9.969
377.81 | 3.282 | 377.36 | 2.261 | 377.36 | 1.829 | 377.46 | 1.874 | 377.82 | 2.708 | 376.96 | 9.626
377.98 | 3.061 | 377.54 | 2.106 | 377.54 | 1.717 | 377.64 | 1.795 | 378 | 2.527 | 377.12 | 9.287
378.16 | 2.848 | 377.72 | 1.968 | 377.72 | 1.623 | 377.82 | 1.72 | 378.18 | 2.353 | 377.29 | 8.957
378.34 | 2.645 | 377.91 | 1.837 | 377.91 | 1.538 | 378.01 | 1.661 | 378.36 | 2.195 | 377.46 | 8.629
378.51 | 2.455 | 378.09 | 1.731 | 378.09 | 1.468 | 378.2 | 1.61 | 378.54 | 2.051 | 377.63 | 8.31
378.69 | 2.286 | 378.27 | 1.638 | 378.28 | 1.404 | 378.38 | 1.567 | 378.72 | 1.917 | 377.8 | 7.989
378.87 | 2.134 | 378.46 | 1.561 | 378.46 | 1.359 | 378.57 | 1.527 | 378.9 | 1.808 | 377.97 | 7.676
379.05 | 1.987 | 378.64 | 1.495 | 378.65 | 1.322 | 378.76 | 1.498 | 379.09 | 1.706 | 378.14 | 7.369
379.23 | 1.87 | 378.83 | 1.44 | 378.83 | 1.281 | 378.95 | 1.471 | 379.27 | 1.612 | 378.31 | 7.067
379.41 | 1.755 | 379.01 | 1.394 | 379.02 | 1.254 | 379.14 | 1.449 | 379.45 | 1.538 | 378.48 | 6.768
379.59 | 1.661 | 379.2 | 1.358 | 379.21 | 1.234 | 379.33 | 1.432 | 379.64 | 1.473 | 378.65 | 6.477
379.77 | 1.578 | 379.39 | 1.331 | 379.4 | 1.214 | 379.52 | 1.419 | 379.82 | 1.426 | 378.82 | 6.189
379.96 | 1.512 | 379.58 | 1.307 | 379.59 | 1.205 | 379.71 | 1.408 | 380.01 | 1.381 | 378.99 | 5.905
380.14 | 1.452 | 379.77 | 1.283 | 379.78 | 1.186 | 379.91 | 1.396 | 380.2 | 1.345 | 379.17 | 5.627
380.32 | 1.407 | 379.96 | 1.264 | 379.98 | 1.172 | 380.1 | 1.391 | 380.39 | 1.319 | 379.34 | 5.357
380.51 | 1.366 | 380.15 | 1.253 | 380.17 | 1.16 | 380.3 | 1.38 | 380.58 | 1.292 | 379.52 | 5.097
380.69 | 1.332 | 380.34 | 1.242 | 380.37 | 1.154 | 380.49 | 1.371 | 380.77 | 1.271 | 379.69 | 4.841
380.88 | 1.31 | 380.54 | 1.232 | 380.56 | 1.145 | 380.69 | 1.363 | 380.96 | 1.253 | 379.87 | 4.586
381.07 | 1.29 | 380.73 | 1.227 | 380.76 | 1.142 | 380.89 | 1.357 | 381.15 | 1.234 | 380.04 | 4.351
381.26 | 1.27 | 380.93 | 1.219 | 380.95 | 1.133 | 381.09 | 1.352 | 381.34 | 1.226 | 380.22 | 4.116
381.45 | 1.253 | 381.12 | 1.208 | 381.15 | 1.128 | 381.29 | 1.345 | 381.53 | 1.217 | 380.4 | 3.887
381.64 | 1.241 | 381.32 | 1.203 | 381.35 | 1.123 | 381.48 | 1.34 | 381.73 | 1.207 | 380.58 | 3.665
381.83 | 1.236 | 381.52 | 1.197 | 381.55 | 1.118 | 381.68 | 1.337 | 381.92 | 1.2 | 380.76 | 3.45
382.02 | 1.23 | 381.72 | 1.193 | 381.75 | 1.117 | 381.89 | 1.333 | 382.12 | 1.188 | 380.94 | 3.248
382.21 | 1.221 | 381.92 | 1.189 | 381.95 | 1.112 | 382.09 | 1.33 | 382.31 | 1.181 | 381.12 | 3.058
382.4 | 1.216 | 382.12 | 1.182 | 382.15 | 1.106 | 382.29 | 1.326 | 382.51 | 1.176 | 381.3 | 2.876
382.6 | 1.208 | 382.32 | 1.176 | 382.35 | 1.104 | 382.49 | 1.323 | 382.71 | 1.172 | 381.48 | 2.7
382.79 | 1.199 | 382.52 | 1.175 | 382.55 | 1.101 | 382.69 | 1.319 | 382.91 | 1.167 | 381.66 | 2.536
382.99 | 1.196 | 382.72 | 1.172 | 382.75 | 1.098 | 382.89 | 1.315 | 383.1 | 1.163 | 381.85 | 2.389
383.18 | 1.189 | 382.92 | 1.168 | 382.96 | 1.093 | 383.09 | 1.312 | 383.3 | 1.161 | 382.03 | 2.248
383.38 | 1.185 | 383.12 | 1.164 | 383.16 | 1.09 | 383.3 | 1.309 | 383.5 | 1.156 | 382.22 | 2.12
383.57 | 1.182 | 383.33 | 1.161 | 383.36 | 1.087 | 383.5 | 1.305 | 383.7 | 1.15 | 382.4 | 2.001
383.77 | 1.177 | 383.53 | 1.156 | 383.56 | 1.082 | 383.7 | 1.303 | 383.9 | 1.147 | 382.59 | 1.889
383.97 | 1.173 | 383.73 | 1.156 | 383.77 | 1.079 | 383.9 | 1.301 | 384.1 | 1.142 | 382.78 | 1.794
384.16 | 1.171 | 383.94 | 1.154 | 383.97 | 1.078 | 384.11 | 1.299 | 384.3 | 1.139 | 382.97 | 1.715
384.36 | 1.169 | 384.14 | 1.151 | 384.17 | 1.076 | 384.31 | 1.297 | 384.5 | 1.137 | 383.16 | 1.638
384.56 | 1.166 | 384.34 | 1.146 | 384.38 | 1.073 | 384.51 | 1.295 | 384.7 | 1.132 | 383.35 | 1.578
384.76 | 1.162 | 384.55 | 1.141 | 384.58 | 1.072 | 384.71 | 1.293 | 384.9 | 1.128 | 383.54 | 1.535
384.95 | 1.157 | 384.75 | 1.139 | 384.78 | 1.07 | 384.92 | 1.291 | 385.1 | 1.128 | 383.73 | 1.486
385.15 | 1.153 | 384.95 | 1.138 | 384.99 | 1.067 | 385.12 | 1.289 | 385.31 | 1.126 | 383.92 | 1.453
385.35 | 1.152 | 385.16 | 1.138 | 385.19 | 1.066 | 385.32 | 1.286 | 385.51 | 1.126 | 384.11 | 1.421
385.55 | 1.151 | 385.36 | 1.135 | 385.39 | 1.064 | 385.52 | 1.285 | 385.71 | 1.124 | 384.31 | 1.396
385.75 | 1.148 | 385.56 | 1.133 | 385.6 | 1.063 | 385.73 | 1.283 | 385.91 | 1.121 | 384.5 | 1.376
385.95 | 1.145 | 385.77 | 1.132 | 385.8 | 1.061 | 385.93 | 1.281 | 386.11 | 1.118 | 384.7 | 1.359
386.15 | 1.143 | 385.97 | 1.13 | 386 | 1.06 | 386.13 | 1.279 | 386.31 | 1.115 | 384.9 | 1.347
386.35 | 1.141 | 386.18 | 1.129 | 386.21 | 1.059 | 386.33 | 1.277 | 386.51 | 1.112 | 385.1 | 1.331
386.55 | 1.138 | 386.38 | 1.127 | 386.41 | 1.057 | 386.53 | 1.274 | 386.72 | 1.11 | 385.3 | 1.322
386.75 | 1.137 | 386.58 | 1.125 | 386.61 | 1.055 | 386.74 | 1.272 | 386.92 | 1.108 | 385.5 | 1.322
386.94 | 1.134 | 386.78 | 1.124 | 386.82 | 1.054 | 386.94 | 1.27 | 387.12 | 1.105 | 385.7 | 1.299
387.14 | 1.131 | 386.99 | 1.122 | 387.02 | 1.051 | 387.14 | 1.269 | 387.32 | 1.101 | 385.9 | 1.284
387.34 | 1.129 | 387.19 | 1.12 | 387.22 | 1.048 | 387.34 | 1.267 | 387.52 | 1.098 | 386.1 | 1.286
387.54 | 1.128 | 387.39 | 1.118 | 387.42 | 1.048 | 387.54 | 1.267 | 387.72 | 1.095 | 386.31 | 1.282
387.74 | 1.127 | 387.6 | 1.117 | 387.62 | 1.047 | 387.74 | 1.265 | 387.92 | 1.093 | 386.51 | 1.28
387.94 | 1.125 | 387.8 | 1.115 | 387.83 | 1.046 | 387.94 | 1.265 | 388.12 | 1.091 | 386.71 | 1.275
388.14 | 1.125 | 388 | 1.114 | 388.03 | 1.043 | 388.14 | 1.263 | 388.32 | 1.09 | 386.92 | 1.272
388.33 | 1.125 | 388.2 | 1.113 | 388.23 | 1.04 | 388.34 | 1.262 | 388.52 | 1.088 | 387.12 | 1.269
388.53 | 1.124 | 388.4 | 1.111 | 388.43 | 1.038 | 388.54 | 1.26 | 388.72 | 1.088 | 387.33 | 1.263
388.73 | 1.122 | 388.6 | 1.11 | 388.63 | 1.035 | 388.74 | 1.258 | 388.92 | 1.086 | 387.54 | 1.259
388.93 | 1.122 | 388.8 | 1.107 | 388.83 | 1.034 | 388.94 | 1.257 | 389.12 | 1.083 | 387.74 | 1.253
389.12 | 1.119 | 389 | 1.106 | 389.03 | 1.034 | 389.14 | 1.255 | 389.31 | 1.081 | 387.95 | 1.249
389.32 | 1.117 | 389.2 | 1.103 | 389.23 | 1.034 | 389.34 | 1.252 | 389.51 | 1.078 | 388.16 | 1.248
389.52 | 1.114 | 389.4 | 1.101 | 389.43 | 1.032 | 389.53 | 1.251 | 389.71 | 1.077 | 388.37 | 1.245
389.71 | 1.112 | 389.6 | 1.101 | 389.62 | 1.032 | 389.73 | 1.249 | 389.91 | 1.075 | 388.58 | 1.244
389.91 | 1.109 | 389.8 | 1.1 | 389.82 | 1.031 | 389.93 | 1.248 | 390.11 | 1.072 | 388.78 | 1.241
390.11 | 1.107 | 390 | 1.099 | 390.02 | 1.03 | 390.12 | 1.246 | 390.3 | 1.069 | 388.99 | 1.237
390.3 | 1.105 | 390.2 | 1.099 | 390.22 | 1.029 | 390.32 | 1.244 | 390.5 | 1.066 | 389.2 | 1.233
390.5 | 1.102 | 390.4 | 1.097 | 390.42 | 1.028 | 390.52 | 1.241 | 390.7 | 1.064 | 389.41 | 1.23
390.69 | 1.101 | 390.6 | 1.096 | 390.61 | 1.028 | 390.71 | 1.239 | 390.89 | 1.063 | 389.62 | 1.227
390.89 | 1.1 | 390.79 | 1.095 | 390.81 | 1.026 | 390.91 | 1.237 | 391.09 | 1.063 | 389.82 | 1.226
391.08 | 1.099 | 390.99 | 1.093 | 391 | 1.024 | 391.1 | 1.236 | 391.29 | 1.062 | 390.03 | 1.224
391.28 | 1.097 | 391.19 | 1.093 | 391.2 | 1.021 | 391.3 | 1.235 | 391.48 | 1.06 | 390.24 | 1.223
391.47 | 1.095 | 391.38 | 1.091 | 391.4 | 1.021 | 391.49 | 1.234 | 391.68 | 1.06 | 390.45 | 1.222
391.67 | 1.093 | 391.58 | 1.089 | 391.59 | 1.02 | 391.68 | 1.234 | 391.87 | 1.058 | 390.66 | 1.22
391.86 | 1.091 | 391.78 | 1.088 | 391.78 | 1.018 | 391.88 | 1.232 | 392.07 | 1.055 | 390.86 | 1.218
392.05 | 1.091 | 391.97 | 1.087 | 391.98 | 1.018 | 392.07 | 1.232 | 392.26 | 1.053 | 391.07 | 1.214
392.24 | 1.088 | 392.17 | 1.086 | 392.17 | 1.017 | 392.26 | 1.231 | 392.45 | 1.051 | 391.28 | 1.211
392.44 | 1.088 | 392.36 | 1.085 | 392.37 | 1.016 | 392.45 | 1.23 | 392.65 | 1.049 | 391.49 | 1.209
392.63 | 1.087 | 392.56 | 1.083 | 392.56 | 1.014 | 392.65 | 1.229 | 392.84 | 1.047 | 391.69 | 1.208
392.82 | 1.086 | 392.75 | 1.082 | 392.75 | 1.014 | 392.84 | 1.227 | 393.03 | 1.046 | 391.9 | 1.206
393.01 | 1.085 | 392.94 | 1.08 | 392.94 | 1.013 | 393.03 | 1.226 | 393.22 | 1.044 | 392.11 | 1.205
393.2 | 1.084 | 393.14 | 1.08 | 393.13 | 1.012 | 393.22 | 1.225 | 393.42 | 1.044 | 392.31 | 1.204
393.39 | 1.083 | 393.33 | 1.078 | 393.33 | 1.011 | 393.41 | 1.223 | 393.61 | 1.043 | 392.52 | 1.203
393.59 | 1.083 | 393.52 | 1.077 | 393.52 | 1.01 | 393.6 | 1.223 | 393.8 | 1.042 | 392.72 | 1.202
393.78 | 1.082 | 393.71 | 1.076 | 393.71 | 1.01 | 393.79 | 1.222 | 393.99 | 1.041 | 392.93 | 1.201
393.97 | 1.081 | 393.91 | 1.075 | 393.9 | 1.008 | 393.98 | 1.22 | 394.18 | 1.04 | 393.13 | 1.198
394.15 | 1.08 | 394.1 | 1.075 | 394.09 | 1.007 | 394.17 | 1.22 | 394.37 | 1.04 | 393.34 | 1.195
394.34 | 1.08 | 394.29 | 1.073 | 394.28 | 1.006 | 394.36 | 1.218 | 394.56 | 1.04 | 393.54 | 1.192
394.53 | 1.079 | 394.48 | 1.073 | 394.47 | 1.005 | 394.55 | 1.216 | 394.75 | 1.038 | 393.75 | 1.188
394.72 | 1.078 | 394.67 | 1.072 | 394.66 | 1.002 | 394.73 | 1.215 | 394.94 | 1.038 | 393.95 | 1.186
394.91 | 1.077 | 394.86 | 1.071 | 394.85 | 1.001 | 394.92 | 1.215 | 395.13 | 1.036 | 394.15 | 1.185
395.1 | 1.077 | 395.05 | 1.07 | 395.04 | 1 | 395.11 | 1.214 | 395.32 | 1.036 | 394.36 | 1.185
395.29 | 1.075 | 395.24 | 1.07 | 395.23 | 0.999 | 395.3 | 1.213 | 395.51 | 1.034 | 394.56 | 1.184
395.47 | 1.074 | 395.43 | 1.068 | 395.41 | 0.997 | 395.49 | 1.212 | 395.69 | 1.034 | 394.76 | 1.184
395.66 | 1.073 | 395.61 | 1.067 | 395.6 | 0.995 | 395.67 | 1.211 | 395.88 | 1.033 | 394.96 | 1.183
395.85 | 1.071 | 395.8 | 1.066 | 395.79 | 0.993 | 395.86 | 1.211 | 396.07 | 1.032 | 395.16 | 1.182
396.04 | 1.071 | 395.99 | 1.065 | 395.98 | 0.991 | 396.05 | 1.211 | 396.26 | 1.031 | 395.36 | 1.18
396.22 | 1.069 | 396.18 | 1.064 | 396.16 | 0.99 | 396.23 | 1.21 | 396.44 | 1.029 | 395.56 | 1.176
396.41 | 1.067 | 396.37 | 1.063 | 396.35 | 0.99 | 396.42 | 1.209 | 396.63 | 1.027 | 395.76 | 1.173
396.59 | 1.066 | 396.55 | 1.063 | 396.54 | 0.989 | 396.6 | 1.207 | 396.82 | 1.026 | 395.96 | 1.172
396.78 | 1.065 | 396.74 | 1.062 | 396.72 | 0.988 | 396.79 | 1.206 | 397 | 1.025 | 396.16 | 1.173
396.96 | 1.064 | 396.93 | 1.061 | 396.91 | 0.987 | 396.97 | 1.203 | 397.19 | 1.024 | 396.36 | 1.172
397.15 | 1.063 | 397.11 | 1.06 | 397.09 | 0.986 | 397.16 | 1.202 | 397.37 | 1.022 | 396.56 | 1.172
397.33 | 1.063 | 397.3 | 1.058 | 397.28 | 0.985 | 397.34 | 1.201 | 397.56 | 1.021 | 396.75 | 1.172
397.52 | 1.062 | 397.48 | 1.058 | 397.46 | 0.984 | 397.53 | 1.201 | 397.74 | 1.02 | 396.95 | 1.171
397.7 | 1.061 | 397.67 | 1.058 | 397.65 | 0.984 | 397.71 | 1.2 | 397.93 | 1.02 | 397.15 | 1.167
397.89 | 1.06 | 397.85 | 1.057 | 397.83 | 0.983 | 397.89 | 1.2 | 398.11 | 1.019 | 397.35 | 1.162
398.07 | 1.06 | 398.04 | 1.056 | 398.02 | 0.982 | 398.08 | 1.199 | 398.29 | 1.018 | 397.54 | 1.16
398.25 | 1.058 | 398.22 | 1.055 | 398.2 | 0.982 | 398.26 | 1.199 | 398.48 | 1.016 | 397.74 | 1.16
398.44 | 1.057 | 398.41 | 1.054 | 398.38 | 0.981 | 398.44 | 1.199 | 398.66 | 1.016 | 397.93 | 1.158
398.62 | 1.056 | 398.59 | 1.054 | 398.57 | 0.98 | 398.63 | 1.198 | 398.84 | 1.016 | 398.13 | 1.156
398.8 | 1.054 | 398.77 | 1.053 | 398.75 | 0.978 | 398.81 | 1.197 | 399.03 | 1.015 | 398.32 | 1.153
398.98 | 1.054 | 398.96 | 1.051 | 398.93 | 0.978 | 398.99 | 1.197 | 399.21 | 1.014 | 398.51 | 1.153
399.17 | 1.052 | 399.14 | 1.049 | 399.12 | 0.977 | 399.17 | 1.196 | 399.39 | 1.013 | 398.71 | 1.152
399.35 | 1.051 | 399.32 | 1.048 | 399.3 | 0.977 | 399.35 | 1.195 | 399.57 | 1.011 | 398.9 | 1.15
399.53 | 1.051 | 399.5 | 1.048 | 399.48 | 0.976 | 399.53 | 1.194 | 399.76 | 1.01 | 399.09 | 1.149
399.71 | 1.05 | 399.69 | 1.048 | 399.66 | 0.975 | 399.71 | 1.193 | 399.94 | 1.01 | 399.28 | 1.149
399.89 | 1.049 | 399.87 | 1.046 | 399.84 | 0.974 | 399.9 | 1.191 | 400.12 | 1.009 | 399.48 | 1.149
400.07 | 1.049 | 400.05 | 1.046 | 400.02 | 0.973 | 400.08 | 1.19 | 400.3 | 1.008 | 399.67 | 1.147
400.25 | 1.048 | 400.23 | 1.045 | 400.2 | 0.973 | 400.26 | 1.188 | 400.48 | 1.007 | 399.86 | 1.145
400.43 | 1.048 | 400.41 | 1.045 | 400.38 | 0.973 | 400.44 | 1.187 | 400.66 | 1.005 | 400.05 | 1.146
400.62 | 1.047 | 400.59 | 1.044 | 400.57 | 0.971 | 400.62 | 1.187 | 400.84 | 1.004 | 400.24 | 1.144
400.79 | 1.046 | 400.77 | 1.042 | 400.75 | 0.97 | 400.8 | 1.185 | 401.02 | 1.003 | 400.43 | 1.142
400.97 | 1.046 | 400.96 | 1.041 | 400.93 | 0.969 | 400.97 | 1.185 | 401.2 | 1.003 | 400.62 | 1.14
401.15 | 1.045 | 401.14 | 1.039 | 401.11 | 0.969 | 401.15 | 1.185 | 401.38 | 1.003 | 400.81 | 1.138
401.33 | 1.044 | 401.32 | 1.039 | 401.28 | 0.968 | 401.33 | 1.184 | 401.56 | 1.001 | 401 | 1.137
401.51 | 1.044 | 401.5 | 1.039 | 401.46 | 0.967 | 401.51 | 1.183 | 401.74 | 1 | 401.18 | 1.137
401.69 | 1.043 | 401.68 | 1.038 | 401.64 | 0.967 | 401.69 | 1.183 | 401.92 | 0.998 | 401.37 | 1.136
401.87 | 1.041 | 401.86 | 1.037 | 401.82 | 0.966 | 401.87 | 1.182 | 402.1 | 0.996 | 401.56 | 1.134
402.05 | 1.04 | 402.04 | 1.036 | 402 | 0.966 | 402.05 | 1.181 | 402.28 | 0.995 | 401.75 | 1.134
402.23 | 1.04 | 402.21 | 1.035 | 402.18 | 0.965 | 402.23 | 1.181 | 402.46 | 0.995 | 401.94 | 1.133
402.41 | 1.039 | 402.39 | 1.034 | 402.36 | 0.964 | 402.4 | 1.18 | 402.64 | 0.994 | 402.12 | 1.132
402.58 | 1.037 | 402.57 | 1.033 | 402.54 | 0.964 | 402.58 | 1.18 | 402.82 | 0.994 | 402.31 | 1.13
402.76 | 1.037 | 402.75 | 1.032 | 402.72 | 0.963 | 402.76 | 1.178 | 402.99 | 0.992 | 402.5 | 1.127
402.94 | 1.036 | 402.93 | 1.031 | 402.89 | 0.963 | 402.94 | 1.176 | 403.17 | 0.991 | 402.68 | 1.125
403.12 | 1.034 | 403.11 | 1.031 | 403.07 | 0.963 | 403.11 | 1.176 | 403.35 | 0.99 | 402.87 | 1.123
403.29 | 1.033 | 403.28 | 1.03 | 403.25 | 0.961 | 403.29 | 1.175 | 403.53 | 0.99 | 403.05 | 1.122
403.47 | 1.032 | 403.46 | 1.029 | 403.43 | 0.961 | 403.47 | 1.174 | 403.7 | 0.99 | 403.24 | 1.123
403.65 | 1.031 | 403.64 | 1.028 | 403.6 | 0.96 | 403.64 | 1.173 | 403.88 | 0.989 | 403.42 | 1.121
403.82 | 1.029 | 403.82 | 1.028 | 403.78 | 0.959 | 403.82 | 1.172 | 404.06 | 0.987 | 403.61 | 1.121
404 | 1.027 | 403.99 | 1.027 | 403.96 | 0.959 | 404 | 1.171 | 404.24 | 0.987 | 403.79 | 1.12
404.18 | 1.026 | 404.17 | 1.026 | 404.13 | 0.958 | 404.17 | 1.171 | 404.41 | 0.985 | 403.97 | 1.119
404.35 | 1.024 | 404.35 | 1.024 | 404.31 | 0.956 | 404.35 | 1.169 | 404.59 | 0.985 | 404.16 | 1.119
404.53 | 1.022 | 404.52 | 1.022 | 404.49 | 0.955 | 404.52 | 1.167 | 404.77 | 0.984 | 404.34 | 1.117
404.71 | 1.021 | 404.7 | 1.021 | 404.66 | 0.954 | 404.7 | 1.166 | 404.94 | 0.983 | 404.52 | 1.117
404.88 | 1.021 | 404.88 | 1.021 | 404.84 | 0.954 | 404.87 | 1.166 | 405.12 | 0.983 | 404.71 | 1.114
405.06 | 1.02 | 405.05 | 1.02 | 405.01 | 0.953 | 405.05 | 1.164 | 405.29 | 0.981 | 404.89 | 1.114
405.23 | 1.02 | 405.23 | 1.018 | 405.19 | 0.952 | 405.22 | 1.164 | 405.47 | 0.981 | 405.07 | 1.114
405.41 | 1.019 | 405.41 | 1.018 | 405.37 | 0.95 | 405.4 | 1.163 | 405.64 | 0.98 | 405.25 | 1.113
405.58 | 1.018 | 405.58 | 1.017 | 405.54 | 0.949 | 405.57 | 1.162 | 405.82 | 0.979 | 405.43 | 1.112
405.76 | 1.018 | 405.76 | 1.017 | 405.72 | 0.948 | 405.75 | 1.162 | 405.99 | 0.977 | 405.62 | 1.111
405.93 | 1.017 | 405.93 | 1.017 | 405.89 | 0.948 | 405.92 | 1.161 | 406.17 | 0.977 | 405.8 | 1.11
406.11 | 1.017 | 406.11 | 1.016 | 406.07 | 0.948 | 406.1 | 1.161 | 406.34 | 0.977 | 405.98 | 1.11
406.28 | 1.017 | 406.28 | 1.015 | 406.24 | 0.947 | 406.27 | 1.16 | 406.52 | 0.976 | 406.16 | 1.108
406.46 | 1.017 | 406.46 | 1.015 | 406.42 | 0.946 | 406.45 | 1.159 | 406.69 | 0.974 | 406.34 | 1.107
406.63 | 1.016 | 406.63 | 1.014 | 406.59 | 0.946 | 406.62 | 1.159 | 406.87 | 0.973 | 406.52 | 1.106
406.81 | 1.014 | 406.81 | 1.014 | 406.77 | 0.944 | 406.8 | 1.158 | 407.04 | 0.972 | 406.7 | 1.105
406.98 | 1.014 | 406.98 | 1.014 | 406.94 | 0.944 | 406.97 | 1.157 | 407.22 | 0.972 | 406.88 | 1.103
407.16 | 1.013 | 407.16 | 1.013 | 407.11 | 0.944 | 407.14 | 1.156 | 407.39 | 0.971 | 407.06 | 1.102
407.33 | 1.012 | 407.33 | 1.013 | 407.29 | 0.944 | 407.32 | 1.155 | 407.57 | 0.97 | 407.23 | 1.1
407.5 | 1.011 | 407.51 | 1.012 | 407.46 | 0.943 | 407.49 | 1.155 | 407.74 | 0.971 | 407.41 | 1.1
407.68 | 1.009 | 407.68 | 1.011 | 407.64 | 0.943 | 407.66 | 1.154 | 407.91 | 0.97 | 407.59 | 1.1
407.85 | 1.007 | 407.86 | 1.011 | 407.81 | 0.942 | 407.84 | 1.152 | 408.09 | 0.969 | 407.77 | 1.099
408.03 | 1.007 | 408.03 | 1.01 | 407.98 | 0.941 | 408.01 | 1.151 | 408.26 | 0.968 | 407.95 | 1.099
408.2 | 1.007 | 408.2 | 1.009 | 408.16 | 0.941 | 408.18 | 1.15 | 408.43 | 0.968 | 408.13 | 1.099
408.37 | 1.006 | 408.38 | 1.008 | 408.33 | 0.941 | 408.36 | 1.149 | 408.61 | 0.968 | 408.3 | 1.099
408.55 | 1.006 | 408.55 | 1.007 | 408.51 | 0.94 | 408.53 | 1.148 | 408.78 | 0.967 | 408.48 | 1.098
408.72 | 1.005 | 408.73 | 1.006 | 408.68 | 0.94 | 408.7 | 1.147 | 408.95 | 0.966 | 408.66 | 1.098
408.89 | 1.005 | 408.9 | 1.005 | 408.85 | 0.94 | 408.88 | 1.147 | 409.13 | 0.966 | 408.83 | 1.098
409.06 | 1.004 | 409.07 | 1.004 | 409.03 | 0.94 | 409.05 | 1.146 | 409.3 | 0.965 | 409.01 | 1.096
409.24 | 1.004 | 409.25 | 1.004 | 409.2 | 0.94 | 409.22 | 1.145 | 409.47 | 0.963 | 409.19 | 1.096
409.41 | 1.004 | 409.42 | 1.004 | 409.37 | 0.94 | 409.39 | 1.145 | 409.65 | 0.961 | 409.37 | 1.095
409.58 | 1.003 | 409.59 | 1.004 | 409.55 | 0.939 | 409.57 | 1.144 | 409.82 | 0.96 | 409.54 | 1.095
409.76 | 1.003 | 409.76 | 1.003 | 409.72 | 0.938 | 409.74 | 1.143 | 409.99 | 0.958 | 409.72 | 1.092
409.93 | 1.003 | 409.94 | 1.002 | 409.89 | 0.937 | 409.91 | 1.142 | 410.16 | 0.956 | 409.9 | 1.09
410.1 | 1.002 | 410.11 | 1.001 | 410.06 | 0.937 | 410.08 | 1.141 | 410.34 | 0.955 | 410.07 | 1.088
410.27 | 1.002 | 410.28 | 1.001 | 410.24 | 0.937 | 410.26 | 1.141 | 410.51 | 0.954 | 410.25 | 1.088
410.45 | 1.002 | 410.46 | 1.001 | 410.41 | 0.936 | 410.43 | 1.141 | 410.68 | 0.952 | 410.42 | 1.087
410.62 | 1.001 | 410.63 | 1.001 | 410.58 | 0.935 | 410.6 | 1.14 | 410.85 | 0.952 | 410.6 | 1.087
410.79 | 1 | 410.8 | 1 | 410.75 | 0.934 | 410.77 | 1.139 | 411.02 | 0.952 | 410.78 | 1.087
410.96 | 1 | 410.97 | 0.999 | 410.93 | 0.933 | 410.94 | 1.138 | 411.2 | 0.951 | 410.95 | 1.086
411.13 | 0.999 | 411.15 | 0.999 | 411.1 | 0.933 | 411.11 | 1.138 | 411.37 | 0.951 | 411.13 | 1.085
411.31 | 0.999 | 411.32 | 0.997 | 411.27 | 0.933 | 411.29 | 1.137 | 411.54 | 0.951 | 411.3 | 1.084
411.48 | 0.998 | 411.49 | 0.997 | 411.44 | 0.932 | 411.46 | 1.137 | 411.71 | 0.95 | 411.48 | 1.084
411.65 | 0.997 | 411.66 | 0.996 | 411.61 | 0.932 | 411.63 | 1.137 | 411.88 | 0.95 | 411.65 | 1.083
411.82 | 0.997 | 411.83 | 0.994 | 411.78 | 0.932 | 411.8 | 1.136 | 412.05 | 0.95 | 411.83 | 1.081
411.99 | 0.996 | 412.01 | 0.993 | 411.96 | 0.932 | 411.97 | 1.135 | 412.23 | 0.95 | 412 | 1.081
412.16 | 0.995 | 412.18 | 0.992 | 412.13 | 0.932 | 412.14 | 1.134 | 412.4 | 0.949 | 412.18 | 1.081
412.34 | 0.993 | 412.35 | 0.991 | 412.3 | 0.932 | 412.32 | 1.133 | 412.57 | 0.949 | 412.35 | 1.08
412.51 | 0.992 | 412.52 | 0.99 | 412.47 | 0.931 | 412.49 | 1.133 | 412.74 | 0.949 | 412.52 | 1.079
412.68 | 0.992 | 412.69 | 0.989 | 412.64 | 0.931 | 412.66 | 1.132 | 412.91 | 0.948 | 412.7 | 1.079
412.85 | 0.991 | 412.87 | 0.988 | 412.81 | 0.931 | 412.83 | 1.131 | 413.08 | 0.947 | 412.87 | 1.078
413.02 | 0.991 | 413.04 | 0.987 | 412.98 | 0.93 | 413 | 1.129 | 413.25 | 0.945 | 413.05 | 1.077
413.19 | 0.99 | 413.21 | 0.987 | 413.16 | 0.929 | 413.17 | 1.128 | 413.42 | 0.944 | 413.22 | 1.077
413.36 | 0.989 | 413.38 | 0.987 | 413.33 | 0.926 | 413.34 | 1.127 | 413.59 | 0.942 | 413.39 | 1.077
413.53 | 0.989 | 413.55 | 0.986 | 413.5 | 0.924 | 413.51 | 1.126 | 413.77 | 0.941 | 413.57 | 1.076
413.7 | 0.989 | 413.72 | 0.986 | 413.67 | 0.923 | 413.69 | 1.125 | 413.94 | 0.941 | 413.74 | 1.075
413.88 | 0.989 | 413.89 | 0.985 | 413.84 | 0.922 | 413.86 | 1.124 | 414.11 | 0.94 | 413.91 | 1.073
414.05 | 0.988 | 414.06 | 0.984 | 414.01 | 0.922 | 414.03 | 1.124 | 414.28 | 0.939 | 414.08 | 1.073
414.22 | 0.987 | 414.24 | 0.983 | 414.18 | 0.922 | 414.2 | 1.124 | 414.45 | 0.939 | 414.26 | 1.073
414.39 | 0.986 | 414.41 | 0.983 | 414.35 | 0.922 | 414.37 | 1.124 | 414.62 | 0.937 | 414.43 | 1.072
414.56 | 0.986 | 414.58 | 0.983 | 414.52 | 0.921 | 414.54 | 1.124 | 414.79 | 0.937 | 414.6 | 1.071
414.73 | 0.986 | 414.75 | 0.982 | 414.69 | 0.921 | 414.71 | 1.123 | 414.96 | 0.937 | 414.78 | 1.071
414.9 | 0.985 | 414.92 | 0.982 | 414.86 | 0.921 | 414.88 | 1.122 | 415.13 | 0.937 | 414.95 | 1.07
415.07 | 0.983 | 415.09 | 0.981 | 415.04 | 0.92 | 415.05 | 1.122 | 415.3 | 0.936 | 415.12 | 1.069
415.24 | 0.982 | 415.26 | 0.98 | 415.21 | 0.92 | 415.22 | 1.122 | 415.47 | 0.935 | 415.29 | 1.069
415.41 | 0.982 | 415.43 | 0.979 | 415.38 | 0.92 | 415.39 | 1.122 | 415.64 | 0.935 | 415.46 | 1.068
415.58 | 0.981 | 415.6 | 0.979 | 415.55 | 0.919 | 415.56 | 1.121 | 415.81 | 0.935 | 415.64 | 1.068
415.75 | 0.98 | 415.77 | 0.978 | 415.72 | 0.919 | 415.73 | 1.12 | 415.98 | 0.934 | 415.81 | 1.067
415.92 | 0.979 | 415.94 | 0.977 | 415.89 | 0.919 | 415.9 | 1.119 | 416.16 | 0.934 | 415.98 | 1.066
416.09 | 0.978 | 416.11 | 0.977 | 416.06 | 0.918 | 416.07 | 1.119 | 416.32 | 0.933 | 416.15 | 1.065
416.26 | 0.977 | 416.28 | 0.976 | 416.23 | 0.917 | 416.24 | 1.118 | 416.49 | 0.933 | 416.32 | 1.065
416.43 | 0.977 | 416.45 | 0.975 | 416.4 | 0.916 | 416.41 | 1.117 | 416.66 | 0.931 | 416.49 | 1.064
416.6 | 0.976 | 416.62 | 0.975 | 416.57 | 0.915 | 416.58 | 1.116 | 416.83 | 0.931 | 416.67 | 1.064
416.77 | 0.975 | 416.79 | 0.975 | 416.74 | 0.914 | 416.75 | 1.115 | 417 | 0.93 | 416.84 | 1.063
416.94 | 0.973 | 416.96 | 0.975 | 416.91 | 0.914 | 416.92 | 1.115 | 417.17 | 0.93 | 417.01 | 1.063
417.11 | 0.972 | 417.13 | 0.974 | 417.08 | 0.913 | 417.09 | 1.115 | 417.34 | 0.93 | 417.18 | 1.061
417.28 | 0.972 | 417.3 | 0.973 | 417.25 | 0.913 | 417.26 | 1.114 | 417.51 | 0.929 | 417.35 | 1.06
417.45 | 0.972 | 417.47 | 0.973 | 417.42 | 0.912 | 417.43 | 1.113 | 417.68 | 0.929 | 417.52 | 1.06
417.62 | 0.971 | 417.64 | 0.973 | 417.59 | 0.912 | 417.6 | 1.112 | 417.85 | 0.928 | 417.69 | 1.058
417.79 | 0.97 | 417.81 | 0.972 | 417.76 | 0.912 | 417.77 | 1.112 | 418.02 | 0.928 | 417.87 | 1.058
417.96 | 0.969 | 417.98 | 0.972 | 417.93 | 0.911 | 417.94 | 1.111 | 418.19 | 0.926 | 418.04 | 1.057
418.13 | 0.969 | 418.15 | 0.971 | 418.1 | 0.911 | 418.11 | 1.111 | 418.36 | 0.926 | 418.21 | 1.057
418.3 | 0.969 | 418.32 | 0.97 | 418.27 | 0.91 | 418.28 | 1.11 | 418.53 | 0.926 | 418.38 | 1.056
418.47 | 0.969 | 418.49 | 0.97 | 418.44 | 0.91 | 418.45 | 1.109 | 418.7 | 0.926 | 418.55 | 1.056
418.64 | 0.969 | 418.66 | 0.97 | 418.61 | 0.909 | 418.62 | 1.109 | 418.87 | 0.924 | 418.72 | 1.055
418.81 | 0.969 | 418.83 | 0.97 | 418.78 | 0.908 | 418.79 | 1.108 | 419.04 | 0.923 | 418.89 | 1.054
418.98 | 0.968 | 419 | 0.969 | 418.95 | 0.907 | 418.96 | 1.108 | 419.21 | 0.923 | 419.06 | 1.054
419.15 | 0.968 | 419.17 | 0.968 | 419.12 | 0.907 | 419.13 | 1.107 | 419.38 | 0.922 | 419.23 | 1.053
419.32 | 0.967 | 419.34 | 0.967 | 419.29 | 0.906 | 419.3 | 1.106 | 419.55 | 0.921 | 419.4 | 1.052
419.49 | 0.966 | 419.51 | 0.966 | 419.46 | 0.905 | 419.47 | 1.106 | 419.72 | 0.92 | 419.57 | 1.052
419.66 | 0.966 | 419.68 | 0.966 | 419.63 | 0.905 | 419.64 | 1.106 | 419.89 | 0.919 | 419.75 | 1.05
419.82 | 0.966 | 419.85 | 0.966 | 419.8 | 0.904 | 419.81 | 1.106 | 420.06 | 0.918 | 419.92 | 1.05
419.99 | 0.966 | 420.02 | 0.965 | 419.97 | 0.903 | 419.97 | 1.106 | 420.23 | 0.918 | 420.09 | 1.049
420.16 | 0.965 | 420.19 | 0.964 | 420.14 | 0.902 | 420.14 | 1.105 | 420.4 | 0.918 | 420.26 | 1.047
420.33 | 0.965 | 420.36 | 0.963 | 420.31 | 0.902 | 420.31 | 1.105 | 420.57 | 0.917 | 420.43 | 1.046
420.5 | 0.964 | 420.53 | 0.962 | 420.48 | 0.902 | 420.48 | 1.103 | 420.73 | 0.917 | 420.6 | 1.045
420.67 | 0.963 | 420.7 | 0.962 | 420.65 | 0.901 | 420.65 | 1.103 | 420.9 | 0.917 | 420.77 | 1.045
420.84 | 0.963 | 420.87 | 0.962 | 420.82 | 0.9 | 420.82 | 1.102 | 421.07 | 0.916 | 420.94 | 1.044
421.01 | 0.962 | 421.04 | 0.961 | 420.99 | 0.899 | 420.99 | 1.102 | 421.24 | 0.916 | 421.11 | 1.043
421.18 | 0.961 | 421.21 | 0.96 | 421.16 | 0.898 | 421.16 | 1.101 | 421.41 | 0.915 | 421.28 | 1.042
421.35 | 0.961 | 421.38 | 0.96 | 421.33 | 0.897 | 421.33 | 1.099 | 421.58 | 0.915 | 421.44 | 1.042
421.52 | 0.961 | 421.55 | 0.96 | 421.49 | 0.896 | 421.5 | 1.099 | 421.75 | 0.915 | 421.61 | 1.041
421.69 | 0.96 | 421.72 | 0.96 | 421.66 | 0.895 | 421.67 | 1.098 | 421.92 | 0.914 | 421.78 | 1.041
421.86 | 0.958 | 421.89 | 0.959 | 421.83 | 0.895 | 421.84 | 1.097 | 422.09 | 0.913 | 421.95 | 1.04
422.03 | 0.957 | 422.06 | 0.96 | 422 | 0.895 | 422.01 | 1.096 | 422.26 | 0.913 | 422.12 | 1.04
422.2 | 0.955 | 422.23 | 0.959 | 422.17 | 0.894 | 422.17 | 1.096 | 422.43 | 0.912 | 422.29 | 1.039
422.36 | 0.954 | 422.39 | 0.959 | 422.34 | 0.894 | 422.34 | 1.095 | 422.6 | 0.911 | 422.46 | 1.039
422.53 | 0.952 | 422.56 | 0.958 | 422.51 | 0.894 | 422.51 | 1.094 | 422.77 | 0.911 | 422.63 | 1.038
422.7 | 0.951 | 422.73 | 0.958 | 422.68 | 0.894 | 422.68 | 1.094 | 422.93 | 0.911 | 422.8 | 1.038
422.87 | 0.95 | 422.9 | 0.958 | 422.85 | 0.893 | 422.85 | 1.093 | 423.1 | 0.911 | 422.97 | 1.037
423.04 | 0.949 | 423.07 | 0.957 | 423.02 | 0.893 | 423.02 | 1.093 | 423.27 | 0.911 | 423.14 | 1.037
423.21 | 0.949 | 423.24 | 0.956 | 423.19 | 0.893 | 423.19 | 1.092 | 423.44 | 0.911 | 423.31 | 1.036
423.38 | 0.948 | 423.41 | 0.956 | 423.36 | 0.893 | 423.36 | 1.091 | 423.61 | 0.91 | 423.48 | 1.035
423.55 | 0.947 | 423.58 | 0.955 | 423.52 | 0.892 | 423.53 | 1.091 | 423.78 | 0.91 | 423.65 | 1.035
423.72 | 0.946 | 423.75 | 0.954 | 423.69 | 0.891 | 423.7 | 1.09 | 423.95 | 0.909 | 423.82 | 1.035
423.88 | 0.946 | 423.92 | 0.953 | 423.86 | 0.891 | 423.86 | 1.09 | 424.12 | 0.909 | 423.99 | 1.035
424.05 | 0.945 | 424.09 | 0.953 | 424.03 | 0.89 | 424.03 | 1.089 | 424.29 | 0.909 | 424.16 | 1.034
424.22 | 0.945 | 424.25 | 0.952 | 424.2 | 0.889 | 424.2 | 1.089 | 424.46 | 0.909 | 424.32 | 1.034
424.39 | 0.944 | 424.42 | 0.952 | 424.37 | 0.889 | 424.37 | 1.088 | 424.63 | 0.908 | 424.49 | 1.033
424.56 | 0.944 | 424.59 | 0.951 | 424.54 | 0.888 | 424.54 | 1.087 | 424.79 | 0.906 | 424.66 | 1.033
424.73 | 0.944 | 424.76 | 0.951 | 424.71 | 0.888 | 424.71 | 1.087 | 424.96 | 0.905 | 424.83 | 1.032
424.9 | 0.944 | 424.93 | 0.95 | 424.88 | 0.887 | 424.88 | 1.086 | 425.13 | 0.904 | 425 | 1.032
425.07 | 0.943 | 425.1 | 0.949 | 425.05 | 0.887 | 425.05 | 1.086 | 425.3 | 0.904 | 425.17 | 1.031
425.24 | 0.942 | 425.27 | 0.949 | 425.21 | 0.886 | 425.21 | 1.085 | 425.47 | 0.902 | 425.34 | 1.031
425.4 | 0.942 | 425.44 | 0.948 | 425.38 | 0.885 | 425.38 | 1.084 | 425.64 | 0.902 | 425.51 | 1.03
425.57 | 0.941 | 425.61 | 0.948 | 425.55 | 0.885 | 425.55 | 1.084 | 425.81 | 0.901 | 425.68 | 1.03
425.74 | 0.941 | 425.77 | 0.946 | 425.72 | 0.885 | 425.72 | 1.083 | 425.98 | 0.9 | 425.85 | 1.03
425.91 | 0.941 | 425.94 | 0.946 | 425.89 | 0.885 | 425.89 | 1.082 | 426.15 | 0.899 | 426.02 | 1.029
426.08 | 0.941 | 426.11 | 0.945 | 426.06 | 0.885 | 426.06 | 1.081 | 426.31 | 0.898 | 426.19 | 1.029
426.25 | 0.94 | 426.28 | 0.945 | 426.23 | 0.885 | 426.23 | 1.08 | 426.48 | 0.896 | 426.36 | 1.028
426.42 | 0.939 | 426.45 | 0.944 | 426.39 | 0.884 | 426.39 | 1.08 | 426.65 | 0.895 | 426.53 | 1.028
426.59 | 0.938 | 426.62 | 0.943 | 426.56 | 0.884 | 426.56 | 1.079 | 426.82 | 0.895 | 426.69 | 1.027
426.75 | 0.938 | 426.79 | 0.942 | 426.73 | 0.884 | 426.73 | 1.079 | 426.99 | 0.895 | 426.86 | 1.027
426.92 | 0.937 | 426.96 | 0.942 | 426.9 | 0.884 | 426.9 | 1.077 | 427.16 | 0.894 | 427.03 | 1.027
427.09 | 0.936 | 427.12 | 0.942 | 427.07 | 0.884 | 427.07 | 1.077 | 427.33 | 0.893 | 427.2 | 1.026
427.26 | 0.935 | 427.29 | 0.941 | 427.24 | 0.884 | 427.24 | 1.076 | 427.49 | 0.893 | 427.37 | 1.025
427.43 | 0.935 | 427.46 | 0.941 | 427.41 | 0.884 | 427.41 | 1.076 | 427.66 | 0.893 | 427.54 | 1.023
427.6 | 0.935 | 427.63 | 0.94 | 427.57 | 0.883 | 427.57 | 1.075 | 427.83 | 0.893 | 427.71 | 1.023
427.76 | 0.934 | 427.8 | 0.939 | 427.74 | 0.882 | 427.74 | 1.075 | 428 | 0.893 | 427.88 | 1.023
427.93 | 0.933 | 427.97 | 0.939 | 427.91 | 0.882 | 427.91 | 1.074 | 428.17 | 0.893 | 428.05 | 1.022
428.1 | 0.932 | 428.14 | 0.939 | 428.08 | 0.882 | 428.08 | 1.073 | 428.34 | 0.893 | 428.21 | 1.022
428.27 | 0.932 | 428.3 | 0.939 | 428.25 | 0.881 | 428.25 | 1.073 | 428.5 | 0.892 | 428.38 | 1.021
428.44 | 0.932 | 428.47 | 0.938 | 428.42 | 0.879 | 428.42 | 1.072 | 428.67 | 0.892 | 428.55 | 1.021
428.61 | 0.932 | 428.64 | 0.937 | 428.59 | 0.877 | 428.59 | 1.072 | 428.84 | 0.892 | 428.72 | 1.02
428.77 | 0.931 | 428.81 | 0.936 | 428.76 | 0.876 | 428.75 | 1.071 | 429.01 | 0.892 | 428.89 | 1.019
428.94 | 0.93 | 428.98 | 0.935 | 428.93 | 0.875 | 428.92 | 1.07 | 429.18 | 0.892 | 429.06 | 1.019
429.11 | 0.929 | 429.15 | 0.935 | 429.09 | 0.875 | 429.09 | 1.069 | 429.35 | 0.892 | 429.23 | 1.018
429.28 | 0.929 | 429.32 | 0.934 | 429.26 | 0.875 | 429.26 | 1.068 | 429.52 | 0.891 | 429.39 | 1.018
429.45 | 0.929 | 429.49 | 0.934 | 429.43 | 0.873 | 429.43 | 1.068 | 429.68 | 0.89 | 429.56 | 1.017
429.62 | 0.927 | 429.65 | 0.934 | 429.6 | 0.873 | 429.6 | 1.067 | 429.85 | 0.89 | 429.73 | 1.015
429.78 | 0.927 | 429.82 | 0.933 | 429.77 | 0.872 | 429.76 | 1.066 | 430.02 | 0.889 | 429.9 | 1.014
429.95 | 0.926 | 429.99 | 0.932 | 429.94 | 0.872 | 429.93 | 1.066 | 430.19 | 0.889 | 430.07 | 1.012
430.12 | 0.925 | 430.16 | 0.932 | 430.1 | 0.872 | 430.1 | 1.065 | 430.36 | 0.885 | 430.24 | 1.011
430.29 | 0.924 | 430.33 | 0.931 | 430.27 | 0.871 | 430.27 | 1.065 | 430.53 | 0.883 | 430.41 | 1.011
430.46 | 0.924 | 430.5 | 0.931 | 430.44 | 0.871 | 430.44 | 1.064 | 430.7 | 0.883 | 430.57 | 1.011
430.62 | 0.924 | 430.67 | 0.93 | 430.61 | 0.871 | 430.61 | 1.063 | 430.86 | 0.882 | 430.74 | 1.009
430.79 | 0.923 | 430.83 | 0.93 | 430.78 | 0.871 | 430.77 | 1.062 | 431.03 | 0.882 | 430.91 | 1.008
430.96 | 0.922 | 431 | 0.929 | 430.94 | 0.87 | 430.94 | 1.061 | 431.2 | 0.881 | 431.08 | 1.007
431.13 | 0.921 | 431.17 | 0.928 | 431.11 | 0.87 | 431.11 | 1.06 | 431.37 | 0.88 | 431.25 | 1.007
431.3 | 0.921 | 431.34 | 0.928 | 431.28 | 0.869 | 431.28 | 1.059 | 431.54 | 0.88 | 431.42 | 1.007
431.47 | 0.921 | 431.51 | 0.928 | 431.45 | 0.868 | 431.45 | 1.059 | 431.7 | 0.88 | 431.58 | 1.006
431.63 | 0.92 | 431.68 | 0.928 | 431.62 | 0.868 | 431.61 | 1.058 | 431.87 | 0.88 | 431.75 | 1.005
431.8 | 0.919 | 431.84 | 0.928 | 431.79 | 0.868 | 431.78 | 1.058 | 432.04 | 0.879 | 431.92 | 1.004
431.97 | 0.918 | 432.01 | 0.927 | 431.95 | 0.867 | 431.95 | 1.058 | 432.21 | 0.879 | 432.09 | 1.004
432.14 | 0.918 | 432.18 | 0.927 | 432.12 | 0.867 | 432.12 | 1.057 | 432.38 | 0.878 | 432.26 | 1.003
432.31 | 0.918 | 432.35 | 0.927 | 432.29 | 0.866 | 432.29 | 1.056 | 432.55 | 0.878 | 432.42 | 1.003
432.47 | 0.917 | 432.52 | 0.927 | 432.46 | 0.865 | 432.46 | 1.056 | 432.71 | 0.878 | 432.59 | 1.003
432.64 | 0.916 | 432.69 | 0.927 | 432.63 | 0.865 | 432.62 | 1.056 | 432.88 | 0.877 | 432.76 | 1.002
432.81 | 0.916 | 432.85 | 0.927 | 432.8 | 0.864 | 432.79 | 1.056 | 433.05 | 0.877 | 432.93 | 1.002
432.98 | 0.915 | 433.02 | 0.927 | 432.96 | 0.864 | 432.96 | 1.055 | 433.22 | 0.876 | 433.1 | 1.001
433.15 | 0.915 | 433.19 | 0.926 | 433.13 | 0.864 | 433.13 | 1.054 | 433.39 | 0.876 | 433.26 | 1
433.31 | 0.915 | 433.36 | 0.925 | 433.3 | 0.863 | 433.3 | 1.054 | 433.56 | 0.874 | 433.43 | 1
433.48 | 0.914 | 433.53 | 0.924 | 433.47 | 0.862 | 433.47 | 1.054 | 433.73 | 0.873 | 433.6 | 1
433.65 | 0.913 | 433.7 | 0.924 | 433.64 | 0.862 | 433.63 | 1.053 | 433.89 | 0.871 | 433.77 | 0.999
433.82 | 0.913 | 433.86 | 0.922 | 433.8 | 0.861 | 433.8 | 1.052 | 434.06 | 0.871 | 433.94 | 0.999
433.99 | 0.912 | 434.03 | 0.922 | 433.97 | 0.861 | 433.97 | 1.052 | 434.23 | 0.869 | 434.1 | 0.998
434.15 | 0.912 | 434.2 | 0.921 | 434.14 | 0.861 | 434.14 | 1.051 | 434.4 | 0.869 | 434.27 | 0.998
434.32 | 0.911 | 434.37 | 0.921 | 434.31 | 0.86 | 434.31 | 1.05 | 434.57 | 0.868 | 434.44 | 0.997
434.49 | 0.91 | 434.54 | 0.92 | 434.48 | 0.86 | 434.47 | 1.049 | 434.74 | 0.867 | 434.61 | 0.996
434.66 | 0.909 | 434.7 | 0.92 | 434.64 | 0.859 | 434.64 | 1.048 | 434.9 | 0.867 | 434.78 | 0.996
434.83 | 0.909 | 434.87 | 0.919 | 434.81 | 0.858 | 434.81 | 1.047 | 435.07 | 0.866 | 434.94 | 0.996
435 | 0.909 | 435.04 | 0.918 | 434.98 | 0.858 | 434.98 | 1.046 | 435.24 | 0.866 | 435.11 | 0.994
435.16 | 0.908 | 435.21 | 0.918 | 435.15 | 0.856 | 435.15 | 1.045 | 435.41 | 0.866 | 435.28 | 0.993
435.33 | 0.907 | 435.38 | 0.917 | 435.32 | 0.856 | 435.31 | 1.045 | 435.57 | 0.865 | 435.45 | 0.992
435.5 | 0.907 | 435.54 | 0.917 | 435.48 | 0.855 | 435.48 | 1.044 | 435.74 | 0.865 | 435.62 | 0.991
435.67 | 0.906 | 435.71 | 0.915 | 435.65 | 0.854 | 435.65 | 1.043 | 435.91 | 0.865 | 435.78 | 0.991
435.84 | 0.906 | 435.88 | 0.914 | 435.82 | 0.853 | 435.82 | 1.042 | 436.08 | 0.865 | 435.95 | 0.99
436 | 0.905 | 436.05 | 0.913 | 435.99 | 0.853 | 435.99 | 1.042 | 436.24 | 0.865 | 436.12 | 0.989
436.17 | 0.905 | 436.22 | 0.911 | 436.16 | 0.852 | 436.15 | 1.041 | 436.41 | 0.864 | 436.29 | 0.989
436.34 | 0.904 | 436.39 | 0.911 | 436.32 | 0.852 | 436.32 | 1.04 | 436.58 | 0.863 | 436.46 | 0.989
436.51 | 0.904 | 436.55 | 0.91 | 436.49 | 0.851 | 436.49 | 1.04 | 436.75 | 0.863 | 436.62 | 0.988
436.68 | 0.904 | 436.72 | 0.91 | 436.66 | 0.85 | 436.66 | 1.039 | 436.91 | 0.862 | 436.79 | 0.988
436.84 | 0.903 | 436.89 | 0.909 | 436.83 | 0.85 | 436.82 | 1.038 | 437.08 | 0.861 | 436.96 | 0.988
437.01 | 0.902 | 437.06 | 0.908 | 436.99 | 0.849 | 436.99 | 1.038 | 437.25 | 0.86 | 437.13 | 0.987
437.18 | 0.901 | 437.23 | 0.907 | 437.16 | 0.849 | 437.16 | 1.037 | 437.42 | 0.859 | 437.3 | 0.987
437.35 | 0.901 | 437.39 | 0.907 | 437.33 | 0.848 | 437.33 | 1.037 | 437.59 | 0.859 | 437.46 | 0.986
437.52 | 0.901 | 437.56 | 0.906 | 437.5 | 0.848 | 437.5 | 1.035 | 437.75 | 0.858 | 437.63 | 0.985
437.68 | 0.899 | 437.73 | 0.905 | 437.67 | 0.847 | 437.66 | 1.035 | 437.92 | 0.857 | 437.8 | 0.985
437.85 | 0.898 | 437.9 | 0.905 | 437.83 | 0.847 | 437.83 | 1.034 | 438.09 | 0.856 | 437.97 | 0.984
438.02 | 0.897 | 438.06 | 0.904 | 438 | 0.847 | 438 | 1.033 | 438.26 | 0.854 | 438.14 | 0.983
438.19 | 0.896 | 438.23 | 0.904 | 438.17 | 0.846 | 438.17 | 1.033 | 438.42 | 0.854 | 438.3 | 0.982
438.36 | 0.894 | 438.4 | 0.903 | 438.34 | 0.846 | 438.34 | 1.032 | 438.59 | 0.854 | 438.47 | 0.981
438.52 | 0.892 | 438.57 | 0.903 | 438.51 | 0.844 | 438.5 | 1.031 | 438.76 | 0.854 | 438.64 | 0.981
438.69 | 0.892 | 438.74 | 0.903 | 438.67 | 0.844 | 438.67 | 1.03 | 438.93 | 0.853 | 438.81 | 0.981
438.86 | 0.892 | 438.9 | 0.903 | 438.84 | 0.843 | 438.84 | 1.03 | 439.09 | 0.852 | 438.98 | 0.981
439.03 | 0.892 | 439.07 | 0.902 | 439.01 | 0.843 | 439.01 | 1.029 | 439.26 | 0.852 | 439.14 | 0.98
439.19 | 0.891 | 439.24 | 0.902 | 439.18 | 0.843 | 439.17 | 1.028 | 439.43 | 0.851 | 439.31 | 0.979
439.36 | 0.89 | 439.41 | 0.902 | 439.34 | 0.842 | 439.34 | 1.026 | 439.6 | 0.85 | 439.48 | 0.979
439.53 | 0.89 | 439.58 | 0.901 | 439.51 | 0.841 | 439.51 | 1.026 | 439.77 | 0.849 | 439.65 | 0.979
439.7 | 0.89 | 439.74 | 0.901 | 439.68 | 0.841 | 439.68 | 1.025 | 439.93 | 0.849 | 439.81 | 0.978
439.86 | 0.89 | 439.91 | 0.901 | 439.85 | 0.841 | 439.84 | 1.025 | 440.1 | 0.848 | 439.98 | 0.976
440.03 | 0.89 | 440.08 | 0.901 | 440.02 | 0.84 | 440.01 | 1.026 | 440.27 | 0.847 | 440.15 | 0.975
440.2 | 0.891 | 440.25 | 0.901 | 440.18 | 0.84 | 440.18 | 1.025 | 440.44 | 0.845 | 440.32 | 0.974
440.37 | 0.891 | 440.42 | 0.9 | 440.35 | 0.84 | 440.35 | 1.025 | 440.6 | 0.844 | 440.48 | 0.973
440.53 | 0.891 | 440.58 | 0.9 | 440.52 | 0.839 | 440.52 | 1.025 | 440.77 | 0.842 | 440.65 | 0.973
440.7 | 0.891 | 440.75 | 0.9 | 440.69 | 0.838 | 440.68 | 1.025 | 440.94 | 0.841 | 440.82 | 0.973
440.87 | 0.89 | 440.92 | 0.9 | 440.85 | 0.838 | 440.85 | 1.025 | 441.11 | 0.841 | 440.99 | 0.972
441.04 | 0.891 | 441.09 | 0.899 | 441.02 | 0.838 | 441.02 | 1.025 | 441.27 | 0.841 | 441.15 | 0.971
441.2 | 0.891 | 441.25 | 0.898 | 441.19 | 0.837 | 441.19 | 1.025 | 441.44 | 0.841 | 441.32 | 0.971
441.37 | 0.89 | 441.42 | 0.898 | 441.36 | 0.837 | 441.35 | 1.025 | 441.61 | 0.839 | 441.49 | 0.971
441.54 | 0.89 | 441.59 | 0.898 | 441.52 | 0.837 | 441.52 | 1.024 | 441.78 | 0.839 | 441.66 | 0.971
441.71 | 0.89 | 441.76 | 0.898 | 441.69 | 0.837 | 441.69 | 1.024 | 441.94 | 0.839 | 441.82 | 0.97
441.88 | 0.889 | 441.93 | 0.898 | 441.86 | 0.836 | 441.86 | 1.023 | 442.11 | 0.838 | 441.99 | 0.969
442.04 | 0.888 | 442.09 | 0.897 | 442.03 | 0.836 | 442.03 | 1.023 | 442.28 | 0.838 | 442.16 | 0.968
442.21 | 0.887 | 442.26 | 0.897 | 442.19 | 0.835 | 442.19 | 1.022 | 442.45 | 0.837 | 442.33 | 0.968
442.38 | 0.887 | 442.43 | 0.896 | 442.36 | 0.835 | 442.36 | 1.021 | 442.61 | 0.837 | 442.5 | 0.967
442.55 | 0.886 | 442.6 | 0.895 | 442.53 | 0.835 | 442.53 | 1.021 | 442.78 | 0.836 | 442.66 | 0.966
442.71 | 0.884 | 442.76 | 0.894 | 442.7 | 0.834 | 442.7 | 1.02 | 442.95 | 0.836 | 442.83 | 0.966
442.88 | 0.882 | 442.93 | 0.894 | 442.87 | 0.833 | 442.86 | 1.019 | 443.12 | 0.836 | 443 | 0.965
443.05 | 0.881 | 443.1 | 0.893 | 443.03 | 0.832 | 443.03 | 1.019 | 443.28 | 0.836 | 443.16 | 0.965
443.22 | 0.881 | 443.27 | 0.891 | 443.2 | 0.832 | 443.2 | 1.018 | 443.45 | 0.836 | 443.33 | 0.964
443.39 | 0.88 | 443.44 | 0.89 | 443.37 | 0.832 | 443.37 | 1.018 | 443.62 | 0.835 | 443.5 | 0.964
443.55 | 0.88 | 443.6 | 0.89 | 443.54 | 0.832 | 443.53 | 1.018 | 443.79 | 0.834 | 443.67 | 0.962
443.72 | 0.88 | 443.77 | 0.884 | 443.7 | 0.831 | 443.7 | 1.017 | 443.95 | 0.833 | 443.84 | 0.961
443.89 | 0.879 | 443.94 | 0.892 | 443.87 | 0.831 | 443.87 | 1.016 | 444.12 | 0.832 | 444 | 0.96
444.06 | 0.878 | 444.11 | 0.888 | 444.04 | 0.831 | 444.04 | 1.015 | 444.29 | 0.832 | 444.17 | 0.96
444.22 | 0.877 | 444.27 | 0.888 | 444.21 | 0.831 | 444.2 | 1.014 | 444.46 | 0.832 | 444.34 | 0.96
444.39 | 0.877 | 444.44 | 0.888 | 444.37 | 0.83 | 444.37 | 1.014 | 444.63 | 0.831 | 444.51 | 0.96
444.56 | 0.877 | 444.61 | 0.891 | 444.54 | 0.83 | 444.54 | 1.013 | 444.79 | 0.83 | 444.67 | 0.959
444.73 | 0.876 | 444.78 | 0.884 | 444.71 | 0.83 | 444.71 | 1.012 | 444.96 | 0.827 | 444.84 | 0.958
444.89 | 0.875 | 444.95 | 0.911 | 444.88 | 0.83 | 444.87 | 1.012 | 445.13 | 0.826 | 445.01 | 0.957
445.06 | 0.874 | 445.11 | 0.922 | 445.04 | 0.83 | 445.04 | 1.011 | 445.3 | 0.824 | 445.18 | 0.957
445.23 | 0.874 | 445.28 | 0.926 | 445.21 | 0.829 | 445.21 | 1.011 | 445.47 | 0.823 | 445.34 | 0.956
445.4 | 0.874 | 445.45 | 0.927 | 445.38 | 0.828 | 445.37 | 1.011 | 445.63 | 0.824 | 445.51 | 0.956
445.56 | 0.873 | 445.62 | 0.91 | 445.55 | 0.828 | 445.54 | 1.009 | 445.8 | 0.824 | 445.68 | 0.955
445.73 | 0.872 | 445.78 | 0.805 | 445.71 | 0.827 | 445.71 | 1.009 | 445.97 | 0.824 | 445.84 | 0.955
445.9 | 0.871 | 445.95 | 0.831 | 445.88 | 0.826 | 445.88 | 1.008 | 446.14 | 0.824 | 446.01 | 0.954
446.07 | 0.87 | 446.12 | 0.882 | 446.05 | 0.825 | 446.04 | 1.008 | 446.3 | 0.823 | 446.18 | 0.954
446.23 | 0.87 | 446.29 | 0.876 | 446.22 | 0.824 | 446.21 | 1.007 | 446.47 | 0.823 | 446.35 | 0.953
446.4 | 0.868 | 446.45 | 0.897 | 446.39 | 0.824 | 446.38 | 1.007 | 446.64 | 0.822 | 446.51 | 0.953
446.57 | 0.868 | 446.62 | 0.897 | 446.55 | 0.823 | 446.55 | 1.006 | 446.8 | 0.823 | 446.68 | 0.952
446.74 | 0.867 | 446.79 | 0.883 | 446.72 | 0.822 | 446.71 | 1.005 | 446.97 | 0.823 | 446.85 | 0.952
446.91 | 0.866 | 446.96 | 0.89 | 446.89 | 0.821 | 446.88 | 1.005 | 447.14 | 0.823 | 447.02 | 0.952
447.07 | 0.865 | 447.12 | 0.888 | 447.06 | 0.821 | 447.05 | 1.004 | 447.31 | 0.821 | 447.18 | 0.952
447.24 | 0.865 | 447.29 | 0.874 | 447.22 | 0.82 | 447.22 | 1.004 | 447.47 | 0.82 | 447.35 | 0.952
447.41 | 0.865 | 447.46 | 0.877 | 447.39 | 0.82 | 447.38 | 1.004 | 447.64 | 0.819 | 447.52 | 0.951
447.58 | 0.864 | 447.63 | 0.889 | 447.56 | 0.82 | 447.55 | 1.002 | 447.81 | 0.817 | 447.69 | 0.95
447.74 | 0.864 | 447.79 | 0.88 | 447.73 | 0.82 | 447.72 | 1 | 447.98 | 0.816 | 447.85 | 0.95
447.91 | 0.864 | 447.96 | 0.885 | 447.89 | 0.819 | 447.89 | 0.999 | 448.14 | 0.816 | 448.02 | 0.949
448.08 | 0.863 | 448.13 | 0.879 | 448.06 | 0.819 | 448.05 | 0.998 | 448.31 | 0.816 | 448.19 | 0.949
448.25 | 0.863 | 448.3 | 0.869 | 448.23 | 0.819 | 448.22 | 0.998 | 448.48 | 0.815 | 448.36 | 0.949
448.42 | 0.863 | 448.47 | 0.864 | 448.4 | 0.819 | 448.39 | 0.997 | 448.65 | 0.816 | 448.52 | 0.948
448.58 | 0.863 | 448.63 | 0.86 | 448.57 | 0.818 | 448.56 | 0.997 | 448.81 | 0.815 | 448.69 | 0.948
448.75 | 0.863 | 448.8 | 0.863 | 448.73 | 0.818 | 448.73 | 0.995 | 448.98 | 0.816 | 448.86 | 0.948
448.92 | 0.861 | 448.97 | 0.862 | 448.9 | 0.817 | 448.9 | 0.995 | 449.15 | 0.815 | 449.03 | 0.947
449.09 | 0.863 | 449.14 | 0.865 | 449.07 | 0.817 | 449.06 | 0.995 | 449.32 | 0.814 | 449.19 | 0.946
449.26 | 0.863 | 449.31 | 0.869 | 449.24 | 0.817 | 449.23 | 0.994 | 449.49 | 0.814 | 449.36 | 0.946
449.43 | 0.859 | 449.48 | 0.869 | 449.41 | 0.815 | 449.4 | 0.994 | 449.65 | 0.814 | 449.53 | 0.945
449.59 | 0.865 | 449.64 | 0.87 | 449.58 | 0.815 | 449.57 | 0.993 | 449.82 | 0.814 | 449.7 | 0.945
449.76 | 0.861 | 449.81 | 0.873 | 449.74 | 0.814 | 449.74 | 0.993 | 449.99 | 0.813 | 449.87 | 0.943
449.93 | 0.864 | 449.98 | 0.869 | 449.91 | 0.814 | 449.9 | 0.992 | 450.16 | 0.812 | 450.04 | 0.943
450.1 | 0.864 | 450.15 | 0.868 | 450.08 | 0.813 | 450.07 | 0.991 | 450.33 | 0.809 | 450.2 | 0.943
450.27 | 0.865 | 450.32 | 0.867 | 450.25 | 0.813 | 450.24 | 0.991 | 450.5 | 0.806 | 450.37 | 0.942
450.44 | 0.835 | 450.49 | 0.867 | 450.42 | 0.812 | 450.41 | 0.991 | 450.66 | 0.804 | 450.54 | 0.942
450.6 | 0.843 | 450.65 | 0.867 | 450.58 | 0.811 | 450.58 | 0.99 | 450.83 | 0.803 | 450.71 | 0.942
450.77 | 0.829 | 450.82 | 0.867 | 450.75 | 0.81 | 450.75 | 0.99 | 451 | 0.803 | 450.87 | 0.941
450.94 | 0.843 | 450.99 | 0.866 | 450.92 | 0.809 | 450.91 | 0.989 | 451.17 | 0.803 | 451.04 | 0.941
451.11 | 0.843 | 451.16 | 0.866 | 451.09 | 0.809 | 451.08 | 0.988 | 451.34 | 0.802 | 451.21 | 0.941
451.28 | 0.888 | 451.33 | 0.866 | 451.26 | 0.809 | 451.25 | 0.988 | 451.5 | 0.801 | 451.38 | 0.94
451.45 | 0.872 | 451.5 | 0.865 | 451.43 | 0.808 | 451.42 | 0.988 | 451.67 | 0.8 | 451.55 | 0.939
451.62 | 0.851 | 451.67 | 0.865 | 451.59 | 0.808 | 451.59 | 0.987 | 451.84 | 0.8 | 451.71 | 0.939
451.78 | 0.844 | 451.84 | 0.863 | 451.76 | 0.808 | 451.76 | 0.987 | 452.01 | 0.801 | 451.88 | 0.939
451.95 | 0.858 | 452.01 | 0.862 | 451.93 | 0.808 | 451.92 | 0.986 | 452.18 | 0.8 | 452.05 | 0.939
452.12 | 0.85 | 452.17 | 0.86 | 452.1 | 0.808 | 452.09 | 0.986 | 452.35 | 0.799 | 452.22 | 0.939
452.29 | 0.851 | 452.34 | 0.86 | 452.27 | 0.808 | 452.26 | 0.986 | 452.51 | 0.798 | 452.39 | 0.938
452.46 | 0.851 | 452.51 | 0.86 | 452.44 | 0.808 | 452.43 | 0.985 | 452.68 | 0.798 | 452.56 | 0.937
452.63 | 0.855 | 452.68 | 0.86 | 452.6 | 0.808 | 452.6 | 0.985 | 452.85 | 0.798 | 452.72 | 0.937
452.8 | 0.843 | 452.85 | 0.859 | 452.77 | 0.808 | 452.77 | 0.985 | 453.02 | 0.797 | 452.89 | 0.937
452.97 | 0.846 | 453.02 | 0.858 | 452.94 | 0.808 | 452.94 | 0.984 | 453.19 | 0.797 | 453.06 | 0.936
453.13 | 0.855 | 453.19 | 0.858 | 453.11 | 0.807 | 453.1 | 0.984 | 453.35 | 0.797 | 453.23 | 0.935
453.3 | 0.854 | 453.36 | 0.858 | 453.28 | 0.807 | 453.27 | 0.983 | 453.52 | 0.796 | 453.4 | 0.934
453.47 | 0.854 | 453.52 | 0.858 | 453.45 | 0.807 | 453.44 | 0.982 | 453.69 | 0.795 | 453.57 | 0.934
453.64 | 0.851 | 453.69 | 0.858 | 453.62 | 0.807 | 453.61 | 0.981 | 453.86 | 0.795 | 453.74 | 0.933
453.81 | 0.851 | 453.86 | 0.856 | 453.79 | 0.806 | 453.78 | 0.981 | 454.03 | 0.795 | 453.9 | 0.932
453.98 | 0.851 | 454.03 | 0.855 | 453.96 | 0.806 | 453.95 | 0.98 | 454.2 | 0.795 | 454.07 | 0.931
454.15 | 0.851 | 454.2 | 0.854 | 454.12 | 0.805 | 454.11 | 0.979 | 454.37 | 0.795 | 454.24 | 0.93
454.32 | 0.853 | 454.37 | 0.853 | 454.29 | 0.804 | 454.28 | 0.979 | 454.53 | 0.794 | 454.41 | 0.929
454.49 | 0.847 | 454.54 | 0.853 | 454.46 | 0.803 | 454.45 | 0.978 | 454.7 | 0.794 | 454.58 | 0.929
454.66 | 0.854 | 454.71 | 0.853 | 454.63 | 0.802 | 454.62 | 0.977 | 454.87 | 0.793 | 454.75 | 0.927
454.83 | 0.855 | 454.87 | 0.853 | 454.8 | 0.8 | 454.79 | 0.976 | 455.04 | 0.792 | 454.92 | 0.927
455 | 0.854 | 455.04 | 0.852 | 454.97 | 0.799 | 454.96 | 0.974 | 455.21 | 0.792 | 455.09 | 0.926
455.17 | 0.86 | 455.21 | 0.852 | 455.14 | 0.799 | 455.13 | 0.973 | 455.38 | 0.792 | 455.25 | 0.926
455.34 | 0.865 | 455.38 | 0.852 | 455.31 | 0.798 | 455.3 | 0.973 | 455.54 | 0.791 | 455.42 | 0.925
455.51 | 0.855 | 455.55 | 0.852 | 455.47 | 0.797 | 455.46 | 0.972 | 455.71 | 0.791 | 455.59 | 0.925
455.68 | 0.852 | 455.72 | 0.851 | 455.64 | 0.796 | 455.63 | 0.972 | 455.88 | 0.79 | 455.76 | 0.925
455.85 | 0.831 | 455.89 | 0.851 | 455.81 | 0.795 | 455.8 | 0.971 | 456.05 | 0.788 | 455.93 | 0.925
456.02 | 0.841 | 456.06 | 0.851 | 455.98 | 0.795 | 455.97 | 0.97 | 456.22 | 0.787 | 456.1 | 0.924
456.18 | 0.807 | 456.23 | 0.851 | 456.15 | 0.795 | 456.14 | 0.97 | 456.39 | 0.786 | 456.27 | 0.923
456.35 | 0.836 | 456.4 | 0.85 | 456.32 | 0.794 | 456.31 | 0.97 | 456.56 | 0.784 | 456.43 | 0.923
456.52 | 0.837 | 456.57 | 0.849 | 456.49 | 0.794 | 456.48 | 0.969 | 456.73 | 0.785 | 456.6 | 0.923
456.69 | 0.854 | 456.73 | 0.849 | 456.66 | 0.793 | 456.65 | 0.969 | 456.89 | 0.784 | 456.77 | 0.923
456.86 | 0.849 | 456.9 | 0.849 | 456.82 | 0.793 | 456.81 | 0.969 | 457.06 | 0.784 | 456.94 | 0.923
457.03 | 0.849 | 457.07 | 0.848 | 456.99 | 0.792 | 456.98 | 0.968 | 457.23 | 0.784 | 457.11 | 0.922
457.2 | 0.839 | 457.24 | 0.848 | 457.16 | 0.791 | 457.15 | 0.967 | 457.4 | 0.782 | 457.28 | 0.922
457.37 | 0.84 | 457.41 | 0.847 | 457.33 | 0.791 | 457.32 | 0.967 | 457.57 | 0.782 | 457.45 | 0.922
457.54 | 0.84 | 457.58 | 0.846 | 457.5 | 0.79 | 457.49 | 0.966 | 457.74 | 0.781 | 457.62 | 0.921
457.71 | 0.838 | 457.75 | 0.846 | 457.67 | 0.79 | 457.66 | 0.966 | 457.91 | 0.782 | 457.78 | 0.919
457.88 | 0.839 | 457.92 | 0.845 | 457.84 | 0.789 | 457.83 | 0.966 | 458.08 | 0.782 | 457.95 | 0.919
458.05 | 0.84 | 458.09 | 0.845 | 458.01 | 0.789 | 458 | 0.965 | 458.24 | 0.781 | 458.12 | 0.918
458.22 | 0.84 | 458.26 | 0.845 | 458.18 | 0.788 | 458.16 | 0.964 | 458.41 | 0.781 | 458.29 | 0.916
458.39 | 0.84 | 458.43 | 0.844 | 458.35 | 0.788 | 458.33 | 0.963 | 458.58 | 0.78 | 458.46 | 0.915
458.56 | 0.84 | 458.6 | 0.843 | 458.52 | 0.788 | 458.5 | 0.963 | 458.75 | 0.779 | 458.63 | 0.915
458.73 | 0.84 | 458.77 | 0.843 | 458.68 | 0.787 | 458.67 | 0.963 | 458.92 | 0.779 | 458.8 | 0.914
458.9 | 0.84 | 458.93 | 0.842 | 458.85 | 0.787 | 458.84 | 0.962 | 459.09 | 0.779 | 458.97 | 0.914
459.07 | 0.84 | 459.1 | 0.842 | 459.02 | 0.787 | 459.01 | 0.962 | 459.26 | 0.778 | 459.14 | 0.912
459.24 | 0.841 | 459.27 | 0.841 | 459.19 | 0.786 | 459.18 | 0.962 | 459.43 | 0.777 | 459.31 | 0.911
459.41 | 0.841 | 459.44 | 0.841 | 459.36 | 0.785 | 459.35 | 0.961 | 459.59 | 0.777 | 459.47 | 0.911
459.58 | 0.841 | 459.61 | 0.841 | 459.53 | 0.785 | 459.52 | 0.96 | 459.76 | 0.777 | 459.64 | 0.911
459.75 | 0.84 | 459.78 | 0.84 | 459.7 | 0.785 | 459.68 | 0.96 | 459.93 | 0.776 | 459.81 | 0.911
459.91 | 0.839 | 459.95 | 0.839 | 459.87 | 0.784 | 459.85 | 0.958 | 460.1 | 0.775 | 459.98 | 0.911
460.08 | 0.838 | 460.12 | 0.839 | 460.04 | 0.784 | 460.02 | 0.958 | 460.27 | 0.775 | 460.15 | 0.911
460.25 | 0.837 | 460.29 | 0.839 | 460.21 | 0.784 | 460.19 | 0.958 | 460.44 | 0.773 | 460.32 | 0.91
460.42 | 0.835 | 460.46 | 0.839 | 460.38 | 0.784 | 460.36 | 0.958 | 460.61 | 0.773 | 460.49 | 0.91
460.59 | 0.834 | 460.63 | 0.838 | 460.55 | 0.784 | 460.53 | 0.957 | 460.77 | 0.773 | 460.66 | 0.909
460.76 | 0.834 | 460.8 | 0.837 | 460.71 | 0.784 | 460.7 | 0.957 | 460.94 | 0.773 | 460.83 | 0.909
460.93 | 0.833 | 460.97 | 0.837 | 460.88 | 0.783 | 460.87 | 0.956 | 461.11 | 0.772 | 460.99 | 0.91
461.1 | 0.833 | 461.14 | 0.837 | 461.05 | 0.783 | 461.04 | 0.956 | 461.28 | 0.772 | 461.16 | 0.909
461.27 | 0.832 | 461.31 | 0.836 | 461.22 | 0.782 | 461.2 | 0.956 | 461.45 | 0.772 | 461.33 | 0.908
461.44 | 0.832 | 461.48 | 0.836 | 461.39 | 0.782 | 461.37 | 0.956 | 461.62 | 0.771 | 461.5 | 0.907
461.61 | 0.831 | 461.65 | 0.836 | 461.56 | 0.782 | 461.54 | 0.955 | 461.79 | 0.771 | 461.67 | 0.906
461.78 | 0.831 | 461.81 | 0.836 | 461.73 | 0.782 | 461.71 | 0.955 | 461.96 | 0.77 | 461.84 | 0.906
461.95 | 0.831 | 461.98 | 0.836 | 461.9 | 0.78 | 461.88 | 0.955 | 462.12 | 0.77 | 462.01 | 0.906
462.12 | 0.831 | 462.15 | 0.835 | 462.07 | 0.78 | 462.05 | 0.954 | 462.29 | 0.77 | 462.18 | 0.905
462.29 | 0.83 | 462.32 | 0.834 | 462.24 | 0.779 | 462.22 | 0.954 | 462.46 | 0.77 | 462.34 | 0.904
462.46 | 0.829 | 462.49 | 0.833 | 462.41 | 0.779 | 462.39 | 0.953 | 462.63 | 0.769 | 462.51 | 0.903
462.63 | 0.829 | 462.66 | 0.834 | 462.58 | 0.778 | 462.56 | 0.952 | 462.8 | 0.769 | 462.68 | 0.902
462.8 | 0.829 | 462.83 | 0.832 | 462.75 | 0.778 | 462.73 | 0.951 | 462.97 | 0.768 | 462.85 | 0.902
462.97 | 0.828 | 463 | 0.831 | 462.92 | 0.777 | 462.89 | 0.951 | 463.14 | 0.768 | 463.02 | 0.901
463.14 | 0.826 | 463.16 | 0.831 | 463.08 | 0.777 | 463.06 | 0.95 | 463.31 | 0.768 | 463.19 | 0.9
463.31 | 0.826 | 463.33 | 0.83 | 463.25 | 0.776 | 463.23 | 0.949 | 463.47 | 0.767 | 463.36 | 0.9
463.48 | 0.825 | 463.5 | 0.83 | 463.42 | 0.776 | 463.4 | 0.948 | 463.64 | 0.766 | 463.53 | 0.9
463.64 | 0.824 | 463.67 | 0.829 | 463.59 | 0.776 | 463.57 | 0.948 | 463.81 | 0.766 | 463.69 | 0.9
463.81 | 0.824 | 463.84 | 0.829 | 463.76 | 0.774 | 463.74 | 0.947 | 463.98 | 0.765 | 463.86 | 0.899
463.98 | 0.823 | 464.01 | 0.829 | 463.93 | 0.773 | 463.91 | 0.946 | 464.15 | 0.764 | 464.03 | 0.898
464.15 | 0.823 | 464.18 | 0.828 | 464.1 | 0.773 | 464.08 | 0.946 | 464.32 | 0.764 | 464.2 | 0.898
464.32 | 0.823 | 464.35 | 0.829 | 464.27 | 0.773 | 464.25 | 0.945 | 464.49 | 0.764 | 464.37 | 0.898
464.49 | 0.822 | 464.52 | 0.829 | 464.44 | 0.772 | 464.42 | 0.944 | 464.66 | 0.763 | 464.54 | 0.898
464.66 | 0.822 | 464.68 | 0.829 | 464.61 | 0.772 | 464.59 | 0.944 | 464.83 | 0.762 | 464.71 | 0.897
464.83 | 0.822 | 464.85 | 0.829 | 464.77 | 0.772 | 464.76 | 0.943 | 464.99 | 0.762 | 464.88 | 0.895
465 | 0.821 | 465.02 | 0.829 | 464.94 | 0.771 | 464.92 | 0.942 | 465.16 | 0.762 | 465.04 | 0.893
465.17 | 0.821 | 465.19 | 0.828 | 465.11 | 0.771 | 465.09 | 0.941 | 465.33 | 0.76 | 465.21 | 0.893
465.34 | 0.82 | 465.36 | 0.828 | 465.28 | 0.771 | 465.26 | 0.939 | 465.5 | 0.759 | 465.38 | 0.894
465.51 | 0.82 | 465.53 | 0.827 | 465.45 | 0.77 | 465.43 | 0.938 | 465.67 | 0.758 | 465.55 | 0.893
465.68 | 0.819 | 465.7 | 0.827 | 465.62 | 0.77 | 465.6 | 0.937 | 465.84 | 0.757 | 465.72 | 0.893
465.85 | 0.818 | 465.87 | 0.827 | 465.79 | 0.77 | 465.77 | 0.936 | 466.01 | 0.757 | 465.89 | 0.892
466.02 | 0.817 | 466.04 | 0.827 | 465.96 | 0.77 | 465.94 | 0.936 | 466.18 | 0.756 | 466.06 | 0.892
466.19 | 0.816 | 466.21 | 0.824 | 466.13 | 0.769 | 466.11 | 0.934 | 466.34 | 0.755 | 466.23 | 0.892
466.35 | 0.815 | 466.38 | 0.825 | 466.3 | 0.768 | 466.27 | 0.934 | 466.51 | 0.752 | 466.4 | 0.891
466.52 | 0.814 | 466.55 | 0.823 | 466.47 | 0.767 | 466.44 | 0.933 | 466.68 | 0.751 | 466.56 | 0.891
466.69 | 0.813 | 466.72 | 0.822 | 466.63 | 0.767 | 466.61 | 0.932 | 466.85 | 0.75 | 466.73 | 0.891
466.86 | 0.813 | 466.89 | 0.821 | 466.8 | 0.767 | 466.78 | 0.932 | 467.02 | 0.749 | 466.9 | 0.889
467.03 | 0.813 | 467.06 | 0.82 | 466.97 | 0.767 | 466.95 | 0.932 | 467.19 | 0.749 | 467.07 | 0.889
467.2 | 0.812 | 467.22 | 0.82 | 467.14 | 0.766 | 467.12 | 0.931 | 467.36 | 0.749 | 467.24 | 0.888
467.37 | 0.812 | 467.39 | 0.82 | 467.31 | 0.766 | 467.28 | 0.931 | 467.53 | 0.749 | 467.41 | 0.887
467.54 | 0.812 | 467.56 | 0.82 | 467.48 | 0.765 | 467.45 | 0.931 | 467.7 | 0.749 | 467.58 | 0.886
467.71 | 0.811 | 467.73 | 0.818 | 467.65 | 0.765 | 467.62 | 0.931 | 467.86 | 0.748 | 467.75 | 0.887
467.88 | 0.811 | 467.9 | 0.818 | 467.82 | 0.764 | 467.79 | 0.931 | 468.03 | 0.749 | 467.92 | 0.886
468.05 | 0.81 | 468.07 | 0.818 | 467.99 | 0.764 | 467.96 | 0.931 | 468.2 | 0.749 | 468.09 | 0.886
468.22 | 0.81 | 468.24 | 0.817 | 468.16 | 0.764 | 468.12 | 0.93 | 468.37 | 0.748 | 468.25 | 0.886
468.39 | 0.809 | 468.41 | 0.817 | 468.33 | 0.764 | 468.29 | 0.93 | 468.54 | 0.749 | 468.42 | 0.886
468.56 | 0.809 | 468.58 | 0.817 | 468.49 | 0.763 | 468.46 | 0.93 | 468.71 | 0.749 | 468.59 | 0.885
468.72 | 0.808 | 468.75 | 0.817 | 468.66 | 0.762 | 468.63 | 0.93 | 468.88 | 0.748 | 468.76 | 0.885
468.89 | 0.806 | 468.92 | 0.815 | 468.83 | 0.761 | 468.8 | 0.93 | 469.05 | 0.747 | 468.93 | 0.885
469.06 | 0.805 | 469.08 | 0.815 | 469 | 0.761 | 468.97 | 0.929 | 469.21 | 0.747 | 469.1 | 0.885
469.23 | 0.804 | 469.25 | 0.816 | 469.17 | 0.76 | 469.13 | 0.929 | 469.38 | 0.746 | 469.27 | 0.884
469.4 | 0.804 | 469.42 | 0.815 | 469.34 | 0.76 | 469.3 | 0.928 | 469.55 | 0.746 | 469.44 | 0.884
469.57 | 0.804 | 469.59 | 0.815 | 469.51 | 0.76 | 469.47 | 0.927 | 469.72 | 0.745 | 469.6 | 0.884
469.74 | 0.804 | 469.76 | 0.814 | 469.68 | 0.759 | 469.64 | 0.926 | 469.89 | 0.744 | 469.77 | 0.883
469.91 | 0.803 | 469.93 | 0.814 | 469.85 | 0.759 | 469.81 | 0.926 | 470.06 | 0.744 | 469.94 | 0.883
470.08 | 0.803 | 470.1 | 0.814 | 470.02 | 0.758 | 469.98 | 0.925 | 470.23 | 0.743 | 470.11 | 0.883
470.25 | 0.803 | 470.27 | 0.814 | 470.19 | 0.758 | 470.15 | 0.925 | 470.4 | 0.743 | 470.28 | 0.881
470.42 | 0.803 | 470.43 | 0.813 | 470.35 | 0.758 | 470.31 | 0.924 | 470.56 | 0.742 | 470.45 | 0.88
470.58 | 0.803 | 470.6 | 0.812 | 470.52 | 0.758 | 470.48 | 0.924 | 470.73 | 0.742 | 470.62 | 0.879
470.75 | 0.803 | 470.77 | 0.812 | 470.69 | 0.758 | 470.65 | 0.923 | 470.9 | 0.741 | 470.79 | 0.88
470.92 | 0.802 | 470.94 | 0.81 | 470.86 | 0.757 | 470.82 | 0.923 | 471.07 | 0.741 | 470.96 | 0.88
471.09 | 0.802 | 471.11 | 0.81 | 471.03 | 0.757 | 470.99 | 0.922 | 471.24 | 0.741 | 471.12 | 0.879
471.26 | 0.801 | 471.28 | 0.81 | 471.2 | 0.757 | 471.15 | 0.921 | 471.41 | 0.74 | 471.29 | 0.879
471.43 | 0.8 | 471.45 | 0.809 | 471.37 | 0.756 | 471.32 | 0.921 | 471.58 | 0.74 | 471.46 | 0.879
471.6 | 0.8 | 471.62 | 0.809 | 471.54 | 0.756 | 471.49 | 0.92 | 471.75 | 0.739 | 471.63 | 0.878
471.77 | 0.797 | 471.79 | 0.808 | 471.71 | 0.756 | 471.66 | 0.92 | 471.91 | 0.739 | 471.8 | 0.877
471.94 | 0.794 | 471.96 | 0.808 | 471.88 | 0.756 | 471.83 | 0.92 | 472.08 | 0.738 | 471.97 | 0.877
472.11 | 0.792 | 472.12 | 0.807 | 472.05 | 0.755 | 472 | 0.918 | 472.25 | 0.738 | 472.14 | 0.877
472.28 | 0.791 | 472.29 | 0.807 | 472.22 | 0.755 | 472.17 | 0.918 | 472.42 | 0.738 | 472.31 | 0.876
472.45 | 0.792 | 472.46 | 0.806 | 472.39 | 0.755 | 472.33 | 0.917 | 472.59 | 0.737 | 472.48 | 0.875
472.61 | 0.792 | 472.63 | 0.805 | 472.56 | 0.754 | 472.5 | 0.916 | 472.76 | 0.737 | 472.65 | 0.873
472.78 | 0.791 | 472.8 | 0.805 | 472.73 | 0.753 | 472.67 | 0.915 | 472.93 | 0.736 | 472.82 | 0.872
472.95 | 0.79 | 472.97 | 0.805 | 472.89 | 0.753 | 472.84 | 0.915 | 473.1 | 0.735 | 472.98 | 0.871
473.12 | 0.789 | 473.14 | 0.805 | 473.06 | 0.753 | 473.01 | 0.914 | 473.27 | 0.735 | 473.15 | 0.871
473.29 | 0.789 | 473.31 | 0.805 | 473.23 | 0.752 | 473.18 | 0.913 | 473.43 | 0.735 | 473.32 | 0.871
473.46 | 0.789 | 473.48 | 0.804 | 473.4 | 0.752 | 473.35 | 0.911 | 473.6 | 0.735 | 473.49 | 0.87
473.63 | 0.789 | 473.65 | 0.804 | 473.57 | 0.751 | 473.51 | 0.911 | 473.77 | 0.734 | 473.66 | 0.87
473.8 | 0.79 | 473.81 | 0.804 | 473.74 | 0.75 | 473.68 | 0.911 | 473.94 | 0.733 | 473.83 | 0.87
473.97 | 0.79 | 473.98 | 0.803 | 473.91 | 0.75 | 473.85 | 0.911 | 474.11 | 0.732 | 474 | 0.869
474.13 | 0.79 | 474.15 | 0.803 | 474.08 | 0.75 | 474.02 | 0.91 | 474.28 | 0.732 | 474.16 | 0.87
474.3 | 0.79 | 474.32 | 0.804 | 474.25 | 0.749 | 474.19 | 0.909 | 474.45 | 0.731 | 474.33 | 0.87
474.47 | 0.79 | 474.49 | 0.804 | 474.41 | 0.749 | 474.36 | 0.909 | 474.62 | 0.73 | 474.5 | 0.87
474.64 | 0.789 | 474.66 | 0.803 | 474.58 | 0.748 | 474.52 | 0.909 | 474.79 | 0.729 | 474.67 | 0.87
474.81 | 0.789 | 474.83 | 0.801 | 474.75 | 0.747 | 474.69 | 0.908 | 474.96 | 0.728 | 474.84 | 0.87
474.98 | 0.789 | 475 | 0.8 | 474.92 | 0.746 | 474.86 | 0.908 | 475.12 | 0.728 | 475.01 | 0.87
475.15 | 0.789 | 475.17 | 0.8 | 475.09 | 0.745 | 475.03 | 0.908 | 475.29 | 0.728 | 475.17 | 0.87
475.32 | 0.789 | 475.33 | 0.799 | 475.26 | 0.745 | 475.2 | 0.908 | 475.46 | 0.728 | 475.34 | 0.87
475.49 | 0.789 | 475.5 | 0.798 | 475.43 | 0.745 | 475.37 | 0.908 | 475.63 | 0.727 | 475.51 | 0.869
475.66 | 0.788 | 475.67 | 0.8 | 475.6 | 0.744 | 475.53 | 0.908 | 475.8 | 0.727 | 475.68 | 0.869
475.83 | 0.786 | 475.84 | 0.799 | 475.77 | 0.744 | 475.7 | 0.907 | 475.97 | 0.727 | 475.85 | 0.869
475.99 | 0.784 | 476.01 | 0.798 | 475.93 | 0.743 | 475.87 | 0.907 | 476.13 | 0.727 | 476.02 | 0.869
476.16 | 0.783 | 476.18 | 0.797 | 476.1 | 0.743 | 476.04 | 0.906 | 476.3 | 0.726 | 476.19 | 0.869
476.33 | 0.782 | 476.35 | 0.796 | 476.27 | 0.742 | 476.21 | 0.906 | 476.47 | 0.726 | 476.36 | 0.868
476.5 | 0.78 | 476.52 | 0.796 | 476.44 | 0.742 | 476.37 | 0.906 | 476.64 | 0.725 | 476.52 | 0.866
476.67 | 0.78 | 476.68 | 0.796 | 476.61 | 0.742 | 476.54 | 0.906 | 476.81 | 0.725 | 476.69 | 0.866
476.84 | 0.779 | 476.85 | 0.796 | 476.78 | 0.741 | 476.71 | 0.905 | 476.98 | 0.724 | 476.86 | 0.866
477.01 | 0.78 | 477.02 | 0.796 | 476.95 | 0.741 | 476.88 | 0.904 | 477.15 | 0.723 | 477.03 | 0.865
477.18 | 0.78 | 477.19 | 0.795 | 477.11 | 0.739 | 477.05 | 0.904 | 477.32 | 0.722 | 477.2 | 0.864
477.34 | 0.779 | 477.36 | 0.794 | 477.28 | 0.738 | 477.22 | 0.903 | 477.48 | 0.722 | 477.37 | 0.864
477.51 | 0.779 | 477.53 | 0.793 | 477.45 | 0.738 | 477.38 | 0.903 | 477.65 | 0.722 | 477.54 | 0.863
477.68 | 0.779 | 477.7 | 0.792 | 477.62 | 0.737 | 477.55 | 0.902 | 477.82 | 0.722 | 477.7 | 0.862
477.85 | 0.779 | 477.87 | 0.792 | 477.79 | 0.737 | 477.72 | 0.901 | 477.99 | 0.722 | 477.87 | 0.861
478.02 | 0.779 | 478.03 | 0.792 | 477.96 | 0.736 | 477.89 | 0.901 | 478.16 | 0.721 | 478.04 | 0.86
478.19 | 0.779 | 478.2 | 0.792 | 478.13 | 0.736 | 478.06 | 0.9 | 478.33 | 0.721 | 478.21 | 0.858
478.36 | 0.779 | 478.37 | 0.791 | 478.3 | 0.735 | 478.23 | 0.899 | 478.49 | 0.722 | 478.38 | 0.858
478.52 | 0.779 | 478.54 | 0.791 | 478.46 | 0.735 | 478.39 | 0.899 | 478.66 | 0.721 | 478.55 | 0.858
478.69 | 0.779 | 478.71 | 0.79 | 478.63 | 0.735 | 478.56 | 0.899 | 478.83 | 0.72 | 478.72 | 0.857
478.86 | 0.778 | 478.88 | 0.789 | 478.8 | 0.735 | 478.73 | 0.898 | 479 | 0.72 | 478.89 | 0.857
479.03 | 0.777 | 479.05 | 0.789 | 478.97 | 0.735 | 478.9 | 0.898 | 479.17 | 0.719 | 479.05 | 0.857
479.2 | 0.777 | 479.22 | 0.788 | 479.14 | 0.734 | 479.07 | 0.897 | 479.34 | 0.718 | 479.22 | 0.857
479.37 | 0.777 | 479.38 | 0.787 | 479.31 | 0.733 | 479.24 | 0.897 | 479.51 | 0.718 | 479.39 | 0.857
479.54 | 0.776 | 479.55 | 0.787 | 479.48 | 0.733 | 479.4 | 0.897 | 479.68 | 0.718 | 479.56 | 0.857
479.71 | 0.775 | 479.72 | 0.787 | 479.65 | 0.732 | 479.57 | 0.896 | 479.84 | 0.717 | 479.73 | 0.857
479.88 | 0.775 | 479.89 | 0.787 | 479.82 | 0.732 | 479.74 | 0.896 | 480.01 | 0.716 | 479.9 | 0.856
480.04 | 0.775 | 480.06 | 0.787 | 479.99 | 0.732 | 479.91 | 0.895 | 480.18 | 0.716 | 480.07 | 0.856
480.21 | 0.775 | 480.23 | 0.787 | 480.15 | 0.731 | 480.08 | 0.895 | 480.35 | 0.715 | 480.23 | 0.856
480.38 | 0.774 | 480.4 | 0.786 | 480.32 | 0.73 | 480.25 | 0.894 | 480.52 | 0.715 | 480.4 | 0.856
480.55 | 0.773 | 480.57 | 0.786 | 480.49 | 0.729 | 480.42 | 0.894 | 480.69 | 0.714 | 480.57 | 0.856
480.72 | 0.772 | 480.73 | 0.786 | 480.66 | 0.728 | 480.58 | 0.893 | 480.85 | 0.714 | 480.74 | 0.855
480.89 | 0.772 | 480.9 | 0.786 | 480.83 | 0.728 | 480.75 | 0.892 | 481.02 | 0.714 | 480.91 | 0.854
481.06 | 0.772 | 481.07 | 0.786 | 481 | 0.727 | 480.92 | 0.891 | 481.19 | 0.713 | 481.08 | 0.853
481.23 | 0.771 | 481.24 | 0.786 | 481.16 | 0.727 | 481.09 | 0.89 | 481.36 | 0.713 | 481.25 | 0.853
481.39 | 0.77 | 481.41 | 0.786 | 481.33 | 0.726 | 481.26 | 0.888 | 481.53 | 0.713 | 481.42 | 0.852
481.56 | 0.77 | 481.58 | 0.785 | 481.5 | 0.726 | 481.42 | 0.887 | 481.7 | 0.713 | 481.58 | 0.852
481.73 | 0.77 | 481.75 | 0.784 | 481.67 | 0.725 | 481.59 | 0.887 | 481.87 | 0.712 | 481.75 | 0.852
481.9 | 0.77 | 481.92 | 0.783 | 481.84 | 0.725 | 481.76 | 0.885 | 482.03 | 0.711 | 481.92 | 0.852
482.07 | 0.77 | 482.09 | 0.783 | 482.01 | 0.725 | 481.93 | 0.885 | 482.2 | 0.711 | 482.09 | 0.852
482.24 | 0.769 | 482.25 | 0.782 | 482.18 | 0.724 | 482.1 | 0.885 | 482.37 | 0.711 | 482.26 | 0.851
482.41 | 0.769 | 482.42 | 0.781 | 482.34 | 0.724 | 482.27 | 0.885 | 482.54 | 0.71 | 482.43 | 0.851
482.57 | 0.769 | 482.59 | 0.78 | 482.51 | 0.724 | 482.43 | 0.885 | 482.71 | 0.709 | 482.6 | 0.85
482.74 | 0.768 | 482.76 | 0.779 | 482.68 | 0.723 | 482.6 | 0.884 | 482.88 | 0.709 | 482.76 | 0.85
482.91 | 0.767 | 482.93 | 0.779 | 482.85 | 0.723 | 482.77 | 0.884 | 483.05 | 0.707 | 482.93 | 0.85
483.08 | 0.766 | 483.1 | 0.78 | 483.02 | 0.723 | 482.94 | 0.884 | 483.21 | 0.707 | 483.1 | 0.85
483.25 | 0.766 | 483.27 | 0.779 | 483.19 | 0.722 | 483.11 | 0.883 | 483.38 | 0.706 | 483.27 | 0.85
483.42 | 0.765 | 483.44 | 0.779 | 483.36 | 0.722 | 483.28 | 0.883 | 483.55 | 0.705 | 483.44 | 0.85
483.59 | 0.764 | 483.61 | 0.779 | 483.52 | 0.721 | 483.44 | 0.883 | 483.72 | 0.704 | 483.61 | 0.85
483.76 | 0.764 | 483.77 | 0.779 | 483.69 | 0.721 | 483.61 | 0.883 | 483.89 | 0.704 | 483.78 | 0.85
483.92 | 0.763 | 483.94 | 0.778 | 483.86 | 0.721 | 483.78 | 0.883 | 484.06 | 0.704 | 483.95 | 0.85
484.09 | 0.763 | 484.11 | 0.777 | 484.03 | 0.72 | 483.95 | 0.883 | 484.23 | 0.704 | 484.11 | 0.85
484.26 | 0.762 | 484.28 | 0.778 | 484.2 | 0.72 | 484.12 | 0.882 | 484.39 | 0.705 | 484.28 | 0.85
484.43 | 0.761 | 484.45 | 0.777 | 484.37 | 0.72 | 484.28 | 0.882 | 484.56 | 0.704 | 484.45 | 0.849
484.6 | 0.761 | 484.62 | 0.777 | 484.54 | 0.72 | 484.45 | 0.88 | 484.73 | 0.704 | 484.62 | 0.849
484.77 | 0.761 | 484.79 | 0.777 | 484.71 | 0.72 | 484.62 | 0.88 | 484.9 | 0.703 | 484.79 | 0.849
484.93 | 0.762 | 484.96 | 0.777 | 484.87 | 0.72 | 484.79 | 0.879 | 485.07 | 0.703 | 484.96 | 0.847
485.1 | 0.761 | 485.12 | 0.777 | 485.04 | 0.719 | 484.96 | 0.878 | 485.24 | 0.703 | 485.13 | 0.846
485.27 | 0.761 | 485.29 | 0.776 | 485.21 | 0.719 | 485.13 | 0.878 | 485.41 | 0.703 | 485.3 | 0.844
485.44 | 0.76 | 485.46 | 0.776 | 485.38 | 0.718 | 485.29 | 0.877 | 485.57 | 0.702 | 485.47 | 0.842
485.61 | 0.76 | 485.63 | 0.776 | 485.55 | 0.718 | 485.46 | 0.876 | 485.74 | 0.702 | 485.64 | 0.842
485.78 | 0.759 | 485.8 | 0.776 | 485.72 | 0.718 | 485.63 | 0.876 | 485.91 | 0.701 | 485.8 | 0.842
485.95 | 0.758 | 485.97 | 0.775 | 485.89 | 0.717 | 485.8 | 0.876 | 486.08 | 0.7 | 485.97 | 0.841
486.11 | 0.758 | 486.14 | 0.775 | 486.05 | 0.717 | 485.97 | 0.875 | 486.25 | 0.699 | 486.14 | 0.841
486.28 | 0.758 | 486.3 | 0.774 | 486.22 | 0.717 | 486.14 | 0.875 | 486.42 | 0.698 | 486.31 | 0.84
486.45 | 0.758 | 486.47 | 0.774 | 486.39 | 0.716 | 486.3 | 0.875 | 486.59 | 0.698 | 486.48 | 0.84
486.62 | 0.758 | 486.64 | 0.773 | 486.56 | 0.715 | 486.47 | 0.874 | 486.75 | 0.698 | 486.64 | 0.839
486.79 | 0.757 | 486.81 | 0.773 | 486.73 | 0.715 | 486.64 | 0.874 | 486.92 | 0.698 | 486.81 | 0.839
486.96 | 0.756 | 486.98 | 0.772 | 486.9 | 0.714 | 486.81 | 0.874 | 487.09 | 0.698 | 486.98 | 0.838
487.13 | 0.755 | 487.15 | 0.771 | 487.06 | 0.713 | 486.98 | 0.873 | 487.26 | 0.697 | 487.15 | 0.838
487.29 | 0.755 | 487.32 | 0.77 | 487.23 | 0.713 | 487.15 | 0.873 | 487.43 | 0.697 | 487.32 | 0.837
487.46 | 0.755 | 487.48 | 0.769 | 487.4 | 0.713 | 487.31 | 0.873 | 487.59 | 0.696 | 487.49 | 0.836
487.63 | 0.754 | 487.65 | 0.769 | 487.57 | 0.712 | 487.48 | 0.873 | 487.76 | 0.696 | 487.66 | 0.836
487.8 | 0.754 | 487.82 | 0.769 | 487.74 | 0.712 | 487.65 | 0.873 | 487.93 | 0.696 | 487.82 | 0.836
487.97 | 0.753 | 487.99 | 0.768 | 487.91 | 0.711 | 487.82 | 0.872 | 488.1 | 0.696 | 487.99 | 0.835
488.14 | 0.753 | 488.16 | 0.768 | 488.08 | 0.711 | 487.99 | 0.871 | 488.27 | 0.695 | 488.16 | 0.834
488.31 | 0.752 | 488.33 | 0.768 | 488.24 | 0.71 | 488.16 | 0.871 | 488.44 | 0.695 | 488.33 | 0.834
488.48 | 0.752 | 488.49 | 0.767 | 488.41 | 0.71 | 488.32 | 0.87 | 488.6 | 0.694 | 488.5 | 0.833
488.64 | 0.751 | 488.66 | 0.767 | 488.58 | 0.709 | 488.49 | 0.87 | 488.77 | 0.694 | 488.67 | 0.833
488.81 | 0.751 | 488.83 | 0.767 | 488.75 | 0.709 | 488.66 | 0.869 | 488.94 | 0.693 | 488.84 | 0.833
488.98 | 0.75 | 489 | 0.767 | 488.92 | 0.708 | 488.83 | 0.869 | 489.11 | 0.692 | 489 | 0.833
489.15 | 0.75 | 489.17 | 0.767 | 489.09 | 0.708 | 489 | 0.869 | 489.28 | 0.692 | 489.17 | 0.831
489.32 | 0.749 | 489.34 | 0.767 | 489.26 | 0.707 | 489.16 | 0.868 | 489.45 | 0.69 | 489.34 | 0.83
489.49 | 0.749 | 489.5 | 0.767 | 489.42 | 0.707 | 489.33 | 0.868 | 489.62 | 0.689 | 489.51 | 0.829
489.66 | 0.748 | 489.67 | 0.766 | 489.59 | 0.707 | 489.5 | 0.867 | 489.78 | 0.689 | 489.68 | 0.829
489.83 | 0.748 | 489.84 | 0.766 | 489.76 | 0.706 | 489.67 | 0.866 | 489.95 | 0.689 | 489.85 | 0.829
489.99 | 0.748 | 490.01 | 0.766 | 489.93 | 0.706 | 489.84 | 0.866 | 490.12 | 0.688 | 490.02 | 0.828
490.16 | 0.747 | 490.18 | 0.765 | 490.1 | 0.705 | 490 | 0.865 | 490.29 | 0.687 | 490.18 | 0.828
490.33 | 0.746 | 490.35 | 0.765 | 490.27 | 0.705 | 490.17 | 0.865 | 490.46 | 0.686 | 490.35 | 0.827
490.5 | 0.746 | 490.52 | 0.764 | 490.44 | 0.705 | 490.34 | 0.864 | 490.63 | 0.685 | 490.52 | 0.827
490.67 | 0.746 | 490.69 | 0.763 | 490.6 | 0.704 | 490.51 | 0.863 | 490.79 | 0.685 | 490.69 | 0.827
490.84 | 0.746 | 490.85 | 0.763 | 490.77 | 0.704 | 490.68 | 0.862 | 490.96 | 0.685 | 490.86 | 0.827
491.01 | 0.745 | 491.02 | 0.763 | 490.94 | 0.703 | 490.85 | 0.861 | 491.13 | 0.684 | 491.03 | 0.827
491.17 | 0.745 | 491.19 | 0.762 | 491.11 | 0.703 | 491.01 | 0.861 | 491.3 | 0.684 | 491.19 | 0.827
491.34 | 0.744 | 491.36 | 0.762 | 491.28 | 0.702 | 491.18 | 0.86 | 491.47 | 0.683 | 491.36 | 0.827
491.51 | 0.744 | 491.53 | 0.761 | 491.45 | 0.702 | 491.35 | 0.859 | 491.63 | 0.683 | 491.53 | 0.827
491.68 | 0.744 | 491.7 | 0.76 | 491.62 | 0.701 | 491.52 | 0.859 | 491.8 | 0.683 | 491.7 | 0.827
491.85 | 0.743 | 491.87 | 0.76 | 491.78 | 0.7 | 491.69 | 0.857 | 491.97 | 0.683 | 491.87 | 0.826
492.02 | 0.743 | 492.04 | 0.759 | 491.95 | 0.699 | 491.85 | 0.857 | 492.14 | 0.682 | 492.03 | 0.826
492.19 | 0.743 | 492.2 | 0.759 | 492.12 | 0.697 | 492.02 | 0.856 | 492.31 | 0.682 | 492.2 | 0.826
492.36 | 0.743 | 492.37 | 0.759 | 492.29 | 0.697 | 492.19 | 0.856 | 492.48 | 0.682 | 492.37 | 0.826
492.52 | 0.742 | 492.54 | 0.758 | 492.46 | 0.697 | 492.36 | 0.855 | 492.64 | 0.682 | 492.54 | 0.826
492.69 | 0.742 | 492.71 | 0.758 | 492.63 | 0.697 | 492.53 | 0.855 | 492.81 | 0.682 | 492.71 | 0.826
492.86 | 0.742 | 492.88 | 0.758 | 492.8 | 0.696 | 492.69 | 0.855 | 492.98 | 0.681 | 492.88 | 0.826
493.03 | 0.741 | 493.05 | 0.758 | 492.96 | 0.696 | 492.86 | 0.854 | 493.15 | 0.68 | 493.04 | 0.825
493.2 | 0.741 | 493.22 | 0.758 | 493.13 | 0.695 | 493.03 | 0.854 | 493.32 | 0.679 | 493.21 | 0.824
493.37 | 0.741 | 493.38 | 0.757 | 493.3 | 0.695 | 493.2 | 0.854 | 493.48 | 0.679 | 493.38 | 0.824
493.53 | 0.741 | 493.55 | 0.757 | 493.47 | 0.695 | 493.37 | 0.853 | 493.65 | 0.678 | 493.55 | 0.823
493.7 | 0.741 | 493.72 | 0.756 | 493.64 | 0.695 | 493.54 | 0.853 | 493.82 | 0.677 | 493.72 | 0.823
493.87 | 0.74 | 493.89 | 0.756 | 493.81 | 0.694 | 493.7 | 0.852 | 493.99 | 0.676 | 493.89 | 0.823
494.04 | 0.74 | 494.06 | 0.756 | 493.98 | 0.694 | 493.87 | 0.852 | 494.16 | 0.674 | 494.05 | 0.822
494.21 | 0.74 | 494.23 | 0.755 | 494.14 | 0.694 | 494.04 | 0.851 | 494.33 | 0.674 | 494.22 | 0.822
494.38 | 0.739 | 494.4 | 0.755 | 494.31 | 0.694 | 494.21 | 0.851 | 494.49 | 0.674 | 494.39 | 0.821
494.55 | 0.739 | 494.57 | 0.755 | 494.48 | 0.693 | 494.37 | 0.85 | 494.66 | 0.674 | 494.56 | 0.821
494.71 | 0.739 | 494.73 | 0.755 | 494.65 | 0.693 | 494.54 | 0.85 | 494.83 | 0.673 | 494.73 | 0.82
494.88 | 0.738 | 494.9 | 0.754 | 494.82 | 0.693 | 494.71 | 0.849 | 495 | 0.672 | 494.9 | 0.819
495.05 | 0.738 | 495.07 | 0.753 | 494.98 | 0.693 | 494.88 | 0.848 | 495.17 | 0.672 | 495.06 | 0.819
495.22 | 0.738 | 495.24 | 0.753 | 495.15 | 0.693 | 495.05 | 0.848 | 495.33 | 0.671 | 495.23 | 0.819
495.39 | 0.738 | 495.41 | 0.753 | 495.32 | 0.692 | 495.22 | 0.847 | 495.5 | 0.67 | 495.4 | 0.818
495.56 | 0.738 | 495.58 | 0.752 | 495.49 | 0.692 | 495.38 | 0.847 | 495.67 | 0.67 | 495.57 | 0.818
495.73 | 0.737 | 495.74 | 0.752 | 495.66 | 0.692 | 495.55 | 0.846 | 495.84 | 0.67 | 495.74 | 0.818
495.89 | 0.736 | 495.91 | 0.751 | 495.83 | 0.692 | 495.72 | 0.845 | 496.01 | 0.67 | 495.91 | 0.818
496.06 | 0.735 | 496.08 | 0.751 | 495.99 | 0.691 | 495.89 | 0.845 | 496.18 | 0.669 | 496.08 | 0.817
496.23 | 0.735 | 496.25 | 0.75 | 496.16 | 0.691 | 496.06 | 0.845 | 496.34 | 0.668 | 496.24 | 0.816
496.4 | 0.734 | 496.42 | 0.75 | 496.33 | 0.691 | 496.22 | 0.845 | 496.51 | 0.668 | 496.41 | 0.816
496.57 | 0.733 | 496.59 | 0.749 | 496.5 | 0.691 | 496.39 | 0.844 | 496.68 | 0.667 | 496.58 | 0.815
496.74 | 0.732 | 496.76 | 0.749 | 496.67 | 0.69 | 496.56 | 0.844 | 496.85 | 0.667 | 496.75 | 0.815
496.91 | 0.732 | 496.92 | 0.748 | 496.84 | 0.69 | 496.73 | 0.844 | 497.02 | 0.667 | 496.92 | 0.815
497.07 | 0.731 | 497.09 | 0.748 | 497 | 0.69 | 496.9 | 0.843 | 497.18 | 0.667 | 497.08 | 0.815
497.24 | 0.73 | 497.26 | 0.747 | 497.17 | 0.69 | 497.06 | 0.843 | 497.35 | 0.667 | 497.25 | 0.814
497.41 | 0.729 | 497.43 | 0.747 | 497.34 | 0.69 | 497.23 | 0.842 | 497.52 | 0.667 | 497.42 | 0.812
497.58 | 0.729 | 497.6 | 0.747 | 497.51 | 0.69 | 497.4 | 0.841 | 497.69 | 0.667 | 497.59 | 0.812
497.75 | 0.728 | 497.77 | 0.746 | 497.68 | 0.689 | 497.57 | 0.841 | 497.86 | 0.667 | 497.76 | 0.812
497.92 | 0.727 | 497.94 | 0.746 | 497.85 | 0.689 | 497.74 | 0.841 | 498.02 | 0.667 | 497.93 | 0.812
498.09 | 0.726 | 498.1 | 0.745 | 498.01 | 0.688 | 497.9 | 0.841 | 498.19 | 0.667 | 498.09 | 0.812
498.25 | 0.725 | 498.27 | 0.745 | 498.18 | 0.688 | 498.07 | 0.84 | 498.36 | 0.669 | 498.26 | 0.812
498.42 | 0.724 | 498.44 | 0.745 | 498.35 | 0.687 | 498.24 | 0.839 | 498.53 | 0.668 | 498.43 | 0.812
498.59 | 0.723 | 498.61 | 0.745 | 498.52 | 0.687 | 498.41 | 0.838 | 498.7 | 0.667 | 498.6 | 0.812
498.76 | 0.723 | 498.78 | 0.745 | 498.69 | 0.686 | 498.58 | 0.837 | 498.86 | 0.667 | 498.77 | 0.812
498.93 | 0.722 | 498.95 | 0.744 | 498.86 | 0.686 | 498.75 | 0.836 | 499.03 | 0.666 | 498.93 | 0.812
499.1 | 0.723 | 499.12 | 0.744 | 499.02 | 0.685 | 498.91 | 0.835 | 499.2 | 0.666 | 499.1 | 0.811
499.26 | 0.723 | 499.29 | 0.743 | 499.19 | 0.685 | 499.08 | 0.834 | 499.37 | 0.666 | 499.27 | 0.811
499.43 | 0.723 | 499.45 | 0.743 | 499.36 | 0.684 | 499.25 | 0.833 | 499.54 | 0.665 | 499.44 | 0.812
499.6 | 0.723 | 499.62 | 0.742 | 499.53 | 0.684 | 499.42 | 0.833 | 499.71 | 0.664 | 499.61 | 0.812
499.77 | 0.723 | 499.79 | 0.742 | 499.7 | 0.683 | 499.59 | 0.833 | 499.87 | 0.661 | 499.78 | 0.811
499.94 | 0.723 | 499.96 | 0.742 | 499.86 | 0.683 | 499.75 | 0.832 | 500.04 | 0.661 | 499.94 | 0.811
500.11 | 0.723 | 500.13 | 0.742 | 500.03 | 0.683 | 499.92 | 0.832 | 500.21 | 0.661 | 500.11 | 0.811
500.27 | 0.723 | 500.3 | 0.741 | 500.2 | 0.683 | 500.09 | 0.831 | 500.38 | 0.662 | 500.28 | 0.81
500.44 | 0.723 | 500.47 | 0.741 | 500.37 | 0.683 | 500.26 | 0.83 | 500.55 | 0.661 | 500.45 | 0.809
500.61 | 0.723 | 500.63 | 0.74 | 500.54 | 0.682 | 500.43 | 0.83 | 500.72 | 0.661 | 500.62 | 0.808
500.78 | 0.723 | 500.8 | 0.74 | 500.71 | 0.682 | 500.59 | 0.829 | 500.88 | 0.661 | 500.79 | 0.808
500.95 | 0.723 | 500.97 | 0.739 | 500.87 | 0.681 | 500.76 | 0.829 | 501.05 | 0.661 | 500.95 | 0.808
501.12 | 0.721 | 501.14 | 0.739 | 501.04 | 0.681 | 500.93 | 0.829 | 501.22 | 0.66 | 501.12 | 0.808
501.29 | 0.721 | 501.31 | 0.739 | 501.21 | 0.68 | 501.1 | 0.829 | 501.39 | 0.661 | 501.29 | 0.807
501.45 | 0.72 | 501.48 | 0.739 | 501.38 | 0.68 | 501.27 | 0.828 | 501.56 | 0.661 | 501.46 | 0.806
501.62 | 0.719 | 501.65 | 0.739 | 501.55 | 0.68 | 501.43 | 0.828 | 501.72 | 0.661 | 501.63 | 0.806
501.79 | 0.718 | 501.81 | 0.739 | 501.72 | 0.679 | 501.6 | 0.827 | 501.89 | 0.661 | 501.8 | 0.804
501.96 | 0.718 | 501.98 | 0.739 | 501.89 | 0.678 | 501.77 | 0.827 | 502.06 | 0.66 | 501.96 | 0.804
502.13 | 0.718 | 502.15 | 0.738 | 502.05 | 0.678 | 501.94 | 0.826 | 502.23 | 0.659 | 502.13 | 0.802

## PLA MWCNT
CNT2 |  | CNT4 |  | CNT4,5 |  | CNT5 |  | CNT5,25 |  | CNT5,5 |  | CNT6 |  | CNT8 |  | CNT10 |  | CNT15 |  | PLAi |  | M1_Ext-Iny |  | M1_4:1
Temperature | Weight | Temperature | Weight | Temperature | Weight | Temperature | Weight | Temperature | Weight | Temperature | Weight | Temperature | Weight | Temperature | Weight | Temperature | Weight | Temperature | Weight | Temperature | Weight | Temperature | Weight | Temperature | Weight
°C | % | °C | % | °C | % | °C | % | °C | % | °C | % | °C | % | °C | % | °C | % | °C | % | °C | % | °C | % | °C | %
49.61 | 99.998 | 49.66 | 99.999 | 49.62 | 99.999 | 49.46 | 99.99 | 49.38 | 100 | 49.67 | 100.003 | 49.43 | 99.994 | 49.7 | 99.994 | 49.72 | 100.002 | 49.55 | 100.002 | 49.53 | 100.001 | 49.46 | 100.003 | 49.54 | 100
49.61 | 99.998 | 49.66 | 100 | 49.62 | 99.999 | 49.45 | 99.989 | 49.39 | 100 | 49.67 | 100.003 | 49.43 | 99.991 | 49.7 | 99.994 | 49.72 | 100.002 | 49.55 | 100.002 | 49.53 | 100.001 | 49.46 | 100.002 | 49.54 | 100.001
49.61 | 99.998 | 49.66 | 100 | 49.62 | 99.999 | 49.45 | 99.989 | 49.39 | 100.001 | 49.67 | 100.004 | 49.43 | 99.99 | 49.7 | 99.994 | 49.72 | 100.002 | 49.55 | 100.002 | 49.53 | 100.002 | 49.47 | 100.002 | 49.54 | 100.001
49.61 | 99.998 | 49.66 | 100 | 49.62 | 99.998 | 49.45 | 99.988 | 49.39 | 100.001 | 49.67 | 100.004 | 49.43 | 99.99 | 49.7 | 99.995 | 49.72 | 100.002 | 49.56 | 100.003 | 49.53 | 100.003 | 49.47 | 100.002 | 49.54 | 100.001
49.61 | 99.998 | 49.66 | 100.001 | 49.62 | 99.998 | 49.45 | 99.987 | 49.39 | 100.001 | 49.67 | 100.005 | 49.43 | 99.99 | 49.7 | 99.996 | 49.72 | 100.003 | 49.56 | 100.003 | 49.53 | 100.004 | 49.47 | 100.002 | 49.54 | 100.001
49.61 | 99.998 | 49.66 | 100.001 | 49.62 | 99.998 | 49.45 | 99.986 | 49.39 | 100.001 | 49.67 | 100.006 | 49.43 | 99.989 | 49.7 | 99.996 | 49.72 | 100.004 | 49.56 | 100.003 | 49.53 | 100.005 | 49.47 | 100.001 | 49.54 | 100.002
49.61 | 99.998 | 49.66 | 100.002 | 49.62 | 99.998 | 49.45 | 99.985 | 49.39 | 100.001 | 49.67 | 100.006 | 49.42 | 99.988 | 49.7 | 99.997 | 49.72 | 100.004 | 49.56 | 100.003 | 49.53 | 100.006 | 49.47 | 100.001 | 49.54 | 100.002
49.61 | 99.998 | 49.67 | 100.003 | 49.62 | 99.998 | 49.45 | 99.985 | 49.39 | 100.001 | 49.67 | 100.006 | 49.42 | 99.987 | 49.7 | 99.997 | 49.72 | 100.004 | 49.56 | 100.003 | 49.53 | 100.007 | 49.47 | 100.001 | 49.54 | 100.003
49.61 | 99.998 | 49.67 | 100.004 | 49.62 | 99.999 | 49.45 | 99.985 | 49.4 | 100 | 49.67 | 100.006 | 49.42 | 99.987 | 49.7 | 99.998 | 49.72 | 100.004 | 49.57 | 100.004 | 49.53 | 100.007 | 49.48 | 100.001 | 49.55 | 100.003
49.61 | 99.999 | 49.67 | 100.004 | 49.62 | 100 | 49.45 | 99.985 | 49.4 | 100.001 | 49.68 | 100.007 | 49.42 | 99.987 | 49.7 | 99.999 | 49.73 | 100.004 | 49.57 | 100.005 | 49.53 | 100.008 | 49.48 | 100.001 | 49.55 | 100.004
49.61 | 99.999 | 49.67 | 100.005 | 49.62 | 100 | 49.45 | 99.985 | 49.4 | 100.001 | 49.68 | 100.007 | 49.42 | 99.988 | 49.7 | 100 | 49.73 | 100.005 | 49.57 | 100.006 | 49.53 | 100.008 | 49.48 | 100.001 | 49.55 | 100.004
49.61 | 100 | 49.67 | 100.008 | 49.62 | 100.001 | 49.45 | 99.986 | 49.4 | 100 | 49.68 | 100.007 | 49.42 | 99.988 | 49.71 | 100.001 | 49.73 | 100.004 | 49.57 | 100.007 | 49.53 | 100.009 | 49.48 | 100.002 | 49.55 | 100.004
49.61 | 100 | 49.67 | 100.01 | 49.63 | 100.002 | 49.45 | 99.987 | 49.41 | 100 | 49.68 | 100.008 | 49.42 | 99.989 | 49.71 | 100.002 | 49.73 | 100.004 | 49.58 | 100.007 | 49.53 | 100.009 | 49.48 | 100.002 | 49.55 | 100.004
49.61 | 100 | 49.67 | 100.01 | 49.63 | 100.003 | 49.46 | 99.987 | 49.41 | 100.001 | 49.68 | 100.009 | 49.42 | 99.989 | 49.71 | 100.003 | 49.73 | 100.004 | 49.58 | 100.007 | 49.54 | 100.009 | 49.49 | 100.003 | 49.56 | 100.004
49.62 | 100.001 | 49.68 | 100.017 | 49.63 | 100.004 | 49.46 | 99.988 | 49.42 | 100.001 | 49.69 | 100.009 | 49.43 | 99.989 | 49.72 | 100.004 | 49.74 | 100.005 | 49.59 | 100.008 | 49.54 | 100.009 | 49.49 | 100.003 | 49.56 | 100.005
49.62 | 100.002 | 49.68 | 100.026 | 49.64 | 100.005 | 49.47 | 99.989 | 49.42 | 100 | 49.69 | 100.01 | 49.43 | 99.99 | 49.72 | 100.005 | 49.74 | 100.006 | 49.59 | 100.01 | 49.54 | 100.01 | 49.5 | 100.004 | 49.57 | 100.006
49.63 | 100.002 | 49.69 | 100.024 | 49.65 | 100.005 | 49.48 | 99.99 | 49.43 | 100.001 | 49.7 | 100.01 | 49.44 | 99.99 | 49.73 | 100.006 | 49.75 | 100.006 | 49.6 | 100.01 | 49.55 | 100.01 | 49.51 | 100.004 | 49.57 | 100.006
49.64 | 100.002 | 49.7 | 100.025 | 49.66 | 100.006 | 49.49 | 99.99 | 49.45 | 100.001 | 49.71 | 100.01 | 49.45 | 99.991 | 49.74 | 100.007 | 49.76 | 100.007 | 49.61 | 100.011 | 49.56 | 100.01 | 49.52 | 100.004 | 49.58 | 100.007
49.65 | 100.003 | 49.71 | 100.024 | 49.67 | 100.006 | 49.5 | 99.991 | 49.46 | 100.001 | 49.72 | 100.01 | 49.46 | 99.992 | 49.75 | 100.007 | 49.77 | 100.007 | 49.62 | 100.012 | 49.57 | 100.011 | 49.53 | 100.005 | 49.6 | 100.008
49.66 | 100.004 | 49.73 | 100.024 | 49.68 | 100.006 | 49.51 | 99.992 | 49.48 | 100.001 | 49.74 | 100.01 | 49.47 | 99.993 | 49.77 | 100.008 | 49.78 | 100.008 | 49.64 | 100.013 | 49.58 | 100.011 | 49.54 | 100.005 | 49.61 | 100.008
49.68 | 100.005 | 49.75 | 100.024 | 49.7 | 100.007 | 49.53 | 99.992 | 49.5 | 100.001 | 49.75 | 100.011 | 49.49 | 99.994 | 49.78 | 100.008 | 49.8 | 100.009 | 49.66 | 100.014 | 49.6 | 100.011 | 49.56 | 100.006 | 49.63 | 100.008
49.69 | 100.006 | 49.77 | 100.025 | 49.72 | 100.007 | 49.55 | 99.992 | 49.52 | 100.001 | 49.77 | 100.011 | 49.51 | 99.994 | 49.8 | 100.008 | 49.82 | 100.009 | 49.68 | 100.015 | 49.61 | 100.012 | 49.58 | 100.006 | 49.65 | 100.008
49.71 | 100.006 | 49.79 | 100.025 | 49.74 | 100.007 | 49.57 | 99.992 | 49.54 | 100.001 | 49.79 | 100.012 | 49.53 | 99.994 | 49.82 | 100.008 | 49.84 | 100.009 | 49.7 | 100.015 | 49.63 | 100.013 | 49.6 | 100.007 | 49.67 | 100.008
49.74 | 100.007 | 49.81 | 100.024 | 49.76 | 100.006 | 49.6 | 99.992 | 49.57 | 100.002 | 49.82 | 100.013 | 49.55 | 99.995 | 49.85 | 100.007 | 49.86 | 100.01 | 49.72 | 100.015 | 49.65 | 100.013 | 49.62 | 100.007 | 49.69 | 100.008
49.76 | 100.008 | 49.84 | 100.024 | 49.79 | 100.006 | 49.62 | 99.992 | 49.59 | 100.002 | 49.84 | 100.014 | 49.58 | 99.995 | 49.87 | 100.006 | 49.89 | 100.01 | 49.75 | 100.016 | 49.68 | 100.014 | 49.65 | 100.007 | 49.71 | 100.008
49.79 | 100.009 | 49.86 | 100.024 | 49.82 | 100.005 | 49.65 | 99.992 | 49.62 | 100.002 | 49.87 | 100.014 | 49.6 | 99.995 | 49.9 | 100.006 | 49.91 | 100.011 | 49.78 | 100.017 | 49.7 | 100.014 | 49.68 | 100.007 | 49.74 | 100.008
49.82 | 100.01 | 49.89 | 100.024 | 49.85 | 100.005 | 49.68 | 99.992 | 49.65 | 100.002 | 49.9 | 100.015 | 49.63 | 99.995 | 49.93 | 100.005 | 49.94 | 100.011 | 49.81 | 100.017 | 49.73 | 100.015 | 49.71 | 100.007 | 49.77 | 100.008
49.85 | 100.01 | 49.92 | 100.024 | 49.88 | 100.004 | 49.71 | 99.992 | 49.69 | 100.002 | 49.93 | 100.016 | 49.66 | 99.995 | 49.96 | 100.005 | 49.97 | 100.01 | 49.84 | 100.017 | 49.76 | 100.015 | 49.74 | 100.007 | 49.8 | 100.008
49.88 | 100.01 | 49.96 | 100.024 | 49.91 | 100.003 | 49.75 | 99.991 | 49.72 | 100.002 | 49.96 | 100.016 | 49.7 | 99.995 | 49.99 | 100.005 | 50 | 100.011 | 49.88 | 100.018 | 49.79 | 100.016 | 49.77 | 100.007 | 49.83 | 100.008
49.91 | 100.011 | 49.99 | 100.024 | 49.94 | 100.003 | 49.78 | 99.991 | 49.76 | 100.002 | 50 | 100.017 | 49.73 | 99.995 | 50.03 | 100.004 | 50.04 | 100.01 | 49.91 | 100.018 | 49.82 | 100.016 | 49.8 | 100.007 | 49.87 | 100.007
49.95 | 100.011 | 50.03 | 100.024 | 49.98 | 100.003 | 49.82 | 99.99 | 49.79 | 100.002 | 50.03 | 100.018 | 49.77 | 99.995 | 50.06 | 100.004 | 50.07 | 100.01 | 49.95 | 100.018 | 49.85 | 100.017 | 49.84 | 100.008 | 49.9 | 100.007
49.98 | 100.012 | 50.06 | 100.024 | 50.02 | 100.004 | 49.86 | 99.99 | 49.83 | 100.002 | 50.07 | 100.018 | 49.8 | 99.995 | 50.1 | 100.004 | 50.11 | 100.01 | 49.99 | 100.019 | 49.89 | 100.018 | 49.87 | 100.008 | 49.94 | 100.007
50.02 | 100.012 | 50.1 | 100.024 | 50.05 | 100.005 | 49.9 | 99.99 | 49.87 | 100.002 | 50.11 | 100.019 | 49.84 | 99.994 | 50.14 | 100.004 | 50.15 | 100.011 | 50.03 | 100.019 | 49.92 | 100.018 | 49.91 | 100.008 | 49.98 | 100.006
50.06 | 100.013 | 50.14 | 100.024 | 50.09 | 100.005 | 49.94 | 99.99 | 49.91 | 100.002 | 50.15 | 100.02 | 49.88 | 99.994 | 50.18 | 100.004 | 50.19 | 100.011 | 50.07 | 100.019 | 49.96 | 100.018 | 49.95 | 100.008 | 50.02 | 100.006
50.1 | 100.013 | 50.18 | 100.024 | 50.14 | 100.006 | 49.98 | 99.99 | 49.96 | 100.002 | 50.19 | 100.021 | 49.93 | 99.994 | 50.22 | 100.004 | 50.23 | 100.011 | 50.11 | 100.02 | 50 | 100.018 | 49.99 | 100.008 | 50.06 | 100.007
50.14 | 100.013 | 50.23 | 100.024 | 50.18 | 100.007 | 50.02 | 99.99 | 50 | 100.002 | 50.23 | 100.023 | 49.97 | 99.994 | 50.26 | 100.004 | 50.27 | 100.011 | 50.15 | 100.021 | 50.04 | 100.018 | 50.03 | 100.008 | 50.1 | 100.006
50.18 | 100.013 | 50.27 | 100.024 | 50.22 | 100.009 | 50.07 | 99.991 | 50.05 | 100.003 | 50.28 | 100.023 | 50.01 | 99.995 | 50.31 | 100.005 | 50.31 | 100.012 | 50.2 | 100.021 | 50.08 | 100.018 | 50.08 | 100.008 | 50.14 | 100.006
50.23 | 100.012 | 50.32 | 100.024 | 50.27 | 100.01 | 50.11 | 99.991 | 50.1 | 100.004 | 50.32 | 100.023 | 50.06 | 99.994 | 50.35 | 100.006 | 50.35 | 100.013 | 50.24 | 100.021 | 50.13 | 100.018 | 50.12 | 100.008 | 50.19 | 100.006
50.28 | 100.012 | 50.36 | 100.024 | 50.32 | 100.01 | 50.16 | 99.991 | 50.14 | 100.004 | 50.37 | 100.025 | 50.11 | 99.995 | 50.4 | 100.007 | 50.4 | 100.013 | 50.29 | 100.021 | 50.17 | 100.018 | 50.17 | 100.009 | 50.24 | 100.006
50.32 | 100.012 | 50.41 | 100.025 | 50.36 | 100.011 | 50.21 | 99.992 | 50.19 | 100.005 | 50.42 | 100.026 | 50.16 | 99.995 | 50.45 | 100.008 | 50.45 | 100.014 | 50.34 | 100.022 | 50.22 | 100.018 | 50.22 | 100.009 | 50.28 | 100.006
50.37 | 100.012 | 50.46 | 100.025 | 50.41 | 100.012 | 50.26 | 99.992 | 50.25 | 100.006 | 50.47 | 100.027 | 50.21 | 99.995 | 50.5 | 100.008 | 50.49 | 100.015 | 50.39 | 100.022 | 50.26 | 100.019 | 50.27 | 100.009 | 50.33 | 100.006
50.42 | 100.012 | 50.51 | 100.026 | 50.47 | 100.013 | 50.31 | 99.992 | 50.3 | 100.006 | 50.52 | 100.027 | 50.26 | 99.995 | 50.55 | 100.009 | 50.54 | 100.016 | 50.44 | 100.022 | 50.31 | 100.019 | 50.32 | 100.009 | 50.38 | 100.006
50.47 | 100.012 | 50.57 | 100.027 | 50.52 | 100.013 | 50.36 | 99.992 | 50.35 | 100.006 | 50.58 | 100.027 | 50.31 | 99.996 | 50.61 | 100.01 | 50.59 | 100.016 | 50.49 | 100.022 | 50.36 | 100.019 | 50.37 | 100.009 | 50.43 | 100.006
50.53 | 100.012 | 50.62 | 100.027 | 50.57 | 100.013 | 50.42 | 99.992 | 50.41 | 100.007 | 50.63 | 100.028 | 50.37 | 99.996 | 50.66 | 100.01 | 50.65 | 100.016 | 50.54 | 100.022 | 50.41 | 100.019 | 50.42 | 100.009 | 50.49 | 100.007
50.58 | 100.012 | 50.68 | 100.027 | 50.63 | 100.013 | 50.47 | 99.992 | 50.47 | 100.008 | 50.68 | 100.028 | 50.43 | 99.996 | 50.72 | 100.011 | 50.7 | 100.017 | 50.6 | 100.022 | 50.47 | 100.019 | 50.48 | 100.009 | 50.54 | 100.006
50.64 | 100.012 | 50.73 | 100.027 | 50.69 | 100.013 | 50.53 | 99.992 | 50.53 | 100.008 | 50.74 | 100.028 | 50.48 | 99.996 | 50.77 | 100.011 | 50.75 | 100.018 | 50.66 | 100.022 | 50.52 | 100.02 | 50.53 | 100.01 | 50.6 | 100.007
50.7 | 100.012 | 50.79 | 100.028 | 50.74 | 100.013 | 50.59 | 99.992 | 50.59 | 100.008 | 50.8 | 100.028 | 50.54 | 99.996 | 50.83 | 100.012 | 50.81 | 100.019 | 50.71 | 100.022 | 50.58 | 100.02 | 50.59 | 100.01 | 50.65 | 100.007
50.75 | 100.013 | 50.85 | 100.028 | 50.8 | 100.013 | 50.65 | 99.992 | 50.65 | 100.008 | 50.86 | 100.028 | 50.6 | 99.997 | 50.89 | 100.012 | 50.87 | 100.019 | 50.77 | 100.022 | 50.63 | 100.02 | 50.65 | 100.01 | 50.71 | 100.008
50.81 | 100.013 | 50.91 | 100.029 | 50.86 | 100.014 | 50.71 | 99.992 | 50.71 | 100.008 | 50.92 | 100.028 | 50.66 | 99.996 | 50.95 | 100.013 | 50.93 | 100.02 | 50.83 | 100.022 | 50.69 | 100.02 | 50.71 | 100.011 | 50.77 | 100.008
50.87 | 100.013 | 50.98 | 100.03 | 50.93 | 100.014 | 50.77 | 99.992 | 50.77 | 100.007 | 50.98 | 100.027 | 50.73 | 99.997 | 51.01 | 100.013 | 50.99 | 100.02 | 50.9 | 100.021 | 50.75 | 100.02 | 50.77 | 100.011 | 50.83 | 100.008
50.94 | 100.014 | 51.04 | 100.03 | 50.99 | 100.014 | 50.83 | 99.992 | 50.84 | 100.007 | 51.05 | 100.027 | 50.79 | 99.997 | 51.08 | 100.013 | 51.05 | 100.02 | 50.96 | 100.021 | 50.81 | 100.021 | 50.83 | 100.011 | 50.9 | 100.008
51 | 100.014 | 51.1 | 100.03 | 51.05 | 100.013 | 50.9 | 99.992 | 50.9 | 100.007 | 51.11 | 100.026 | 50.86 | 99.997 | 51.14 | 100.014 | 51.11 | 100.021 | 51.02 | 100.021 | 50.87 | 100.022 | 50.89 | 100.011 | 50.96 | 100.009
51.07 | 100.014 | 51.17 | 100.03 | 51.12 | 100.013 | 50.96 | 99.992 | 50.97 | 100.007 | 51.18 | 100.025 | 50.92 | 99.998 | 51.21 | 100.014 | 51.17 | 100.021 | 51.09 | 100.021 | 50.94 | 100.022 | 50.96 | 100.012 | 51.02 | 100.009
51.13 | 100.014 | 51.24 | 100.03 | 51.19 | 100.013 | 51.03 | 99.992 | 51.04 | 100.007 | 51.24 | 100.025 | 50.99 | 99.998 | 51.27 | 100.014 | 51.24 | 100.021 | 51.16 | 100.021 | 51 | 100.022 | 51.02 | 100.012 | 51.09 | 100.009
51.2 | 100.015 | 51.3 | 100.031 | 51.26 | 100.013 | 51.1 | 99.991 | 51.11 | 100.007 | 51.31 | 100.025 | 51.06 | 99.999 | 51.34 | 100.014 | 51.31 | 100.022 | 51.22 | 100.021 | 51.06 | 100.022 | 51.09 | 100.012 | 51.16 | 100.009
51.27 | 100.015 | 51.37 | 100.031 | 51.33 | 100.013 | 51.17 | 99.991 | 51.18 | 100.007 | 51.38 | 100.025 | 51.13 | 99.999 | 51.41 | 100.015 | 51.37 | 100.022 | 51.29 | 100.022 | 51.13 | 100.022 | 51.16 | 100.012 | 51.22 | 100.009
51.34 | 100.016 | 51.44 | 100.032 | 51.4 | 100.013 | 51.24 | 99.991 | 51.25 | 100.007 | 51.45 | 100.024 | 51.21 | 99.999 | 51.48 | 100.016 | 51.44 | 100.023 | 51.36 | 100.022 | 51.2 | 100.022 | 51.23 | 100.012 | 51.29 | 100.01
51.41 | 100.016 | 51.52 | 100.032 | 51.47 | 100.013 | 51.31 | 99.991 | 51.33 | 100.008 | 51.52 | 100.025 | 51.28 | 99.999 | 51.56 | 100.016 | 51.51 | 100.022 | 51.43 | 100.023 | 51.27 | 100.022 | 51.3 | 100.013 | 51.36 | 100.011
51.48 | 100.016 | 51.59 | 100.033 | 51.54 | 100.013 | 51.39 | 99.991 | 51.4 | 100.008 | 51.6 | 100.024 | 51.35 | 100 | 51.63 | 100.016 | 51.58 | 100.022 | 51.51 | 100.023 | 51.34 | 100.022 | 51.37 | 100.013 | 51.43 | 100.011
51.55 | 100.017 | 51.66 | 100.033 | 51.62 | 100.013 | 51.46 | 99.991 | 51.48 | 100.008 | 51.67 | 100.024 | 51.43 | 100 | 51.7 | 100.016 | 51.65 | 100.023 | 51.58 | 100.023 | 51.41 | 100.022 | 51.44 | 100.014 | 51.51 | 100.011
51.63 | 100.017 | 51.74 | 100.033 | 51.69 | 100.014 | 51.54 | 99.99 | 51.55 | 100.009 | 51.75 | 100.024 | 51.5 | 100 | 51.78 | 100.016 | 51.73 | 100.022 | 51.65 | 100.023 | 51.48 | 100.022 | 51.52 | 100.014 | 51.58 | 100.011
51.7 | 100.017 | 51.81 | 100.033 | 51.77 | 100.014 | 51.61 | 99.99 | 51.63 | 100.009 | 51.82 | 100.025 | 51.58 | 100 | 51.85 | 100.016 | 51.8 | 100.022 | 51.73 | 100.023 | 51.55 | 100.022 | 51.59 | 100.015 | 51.66 | 100.011
51.78 | 100.018 | 51.89 | 100.033 | 51.84 | 100.014 | 51.69 | 99.99 | 51.71 | 100.008 | 51.9 | 100.025 | 51.66 | 100 | 51.93 | 100.016 | 51.88 | 100.022 | 51.81 | 100.024 | 51.63 | 100.022 | 51.67 | 100.015 | 51.73 | 100.011
51.86 | 100.018 | 51.97 | 100.033 | 51.92 | 100.015 | 51.77 | 99.99 | 51.79 | 100.009 | 51.98 | 100.026 | 51.74 | 100 | 52.01 | 100.017 | 51.95 | 100.022 | 51.89 | 100.024 | 51.7 | 100.022 | 51.74 | 100.015 | 51.81 | 100.011
51.94 | 100.018 | 52.05 | 100.033 | 52 | 100.015 | 51.85 | 99.989 | 51.87 | 100.008 | 52.06 | 100.026 | 51.82 | 100 | 52.09 | 100.017 | 52.03 | 100.022 | 51.96 | 100.024 | 51.78 | 100.022 | 51.82 | 100.016 | 51.89 | 100.011
52.02 | 100.018 | 52.13 | 100.033 | 52.08 | 100.016 | 51.93 | 99.989 | 51.95 | 100.009 | 52.14 | 100.027 | 51.9 | 100.001 | 52.17 | 100.017 | 52.11 | 100.022 | 52.04 | 100.024 | 51.86 | 100.022 | 51.9 | 100.016 | 51.97 | 100.012
52.1 | 100.019 | 52.21 | 100.033 | 52.17 | 100.016 | 52.01 | 99.989 | 52.04 | 100.009 | 52.22 | 100.027 | 51.99 | 100.002 | 52.25 | 100.017 | 52.19 | 100.022 | 52.13 | 100.024 | 51.94 | 100.022 | 51.98 | 100.016 | 52.05 | 100.012
52.18 | 100.019 | 52.29 | 100.033 | 52.25 | 100.015 | 52.09 | 99.989 | 52.12 | 100.009 | 52.3 | 100.027 | 52.07 | 100.002 | 52.34 | 100.017 | 52.27 | 100.022 | 52.21 | 100.024 | 52.02 | 100.022 | 52.06 | 100.016 | 52.13 | 100.013
52.26 | 100.019 | 52.38 | 100.033 | 52.33 | 100.015 | 52.18 | 99.988 | 52.2 | 100.009 | 52.39 | 100.027 | 52.16 | 100.003 | 52.42 | 100.017 | 52.35 | 100.022 | 52.29 | 100.024 | 52.1 | 100.022 | 52.15 | 100.016 | 52.21 | 100.013
52.35 | 100.02 | 52.46 | 100.033 | 52.42 | 100.015 | 52.26 | 99.988 | 52.29 | 100.009 | 52.47 | 100.028 | 52.24 | 100.004 | 52.5 | 100.017 | 52.43 | 100.023 | 52.37 | 100.024 | 52.18 | 100.023 | 52.23 | 100.016 | 52.29 | 100.013
52.43 | 100.02 | 52.55 | 100.033 | 52.5 | 100.015 | 52.35 | 99.988 | 52.38 | 100.009 | 52.56 | 100.028 | 52.33 | 100.006 | 52.59 | 100.017 | 52.52 | 100.023 | 52.46 | 100.024 | 52.26 | 100.023 | 52.31 | 100.016 | 52.38 | 100.013
52.52 | 100.021 | 52.64 | 100.032 | 52.59 | 100.015 | 52.44 | 99.988 | 52.47 | 100.009 | 52.64 | 100.028 | 52.42 | 100.007 | 52.68 | 100.017 | 52.6 | 100.023 | 52.55 | 100.024 | 52.35 | 100.024 | 52.4 | 100.016 | 52.46 | 100.013
52.6 | 100.021 | 52.72 | 100.032 | 52.68 | 100.014 | 52.52 | 99.988 | 52.56 | 100.01 | 52.73 | 100.028 | 52.51 | 100.006 | 52.76 | 100.018 | 52.69 | 100.024 | 52.63 | 100.024 | 52.43 | 100.024 | 52.48 | 100.016 | 52.55 | 100.013
52.69 | 100.02 | 52.81 | 100.033 | 52.77 | 100.014 | 52.61 | 99.989 | 52.65 | 100.01 | 52.82 | 100.028 | 52.6 | 100.006 | 52.85 | 100.018 | 52.77 | 100.024 | 52.72 | 100.024 | 52.52 | 100.024 | 52.57 | 100.016 | 52.63 | 100.012
52.78 | 100.02 | 52.9 | 100.033 | 52.86 | 100.014 | 52.7 | 99.989 | 52.74 | 100.011 | 52.91 | 100.028 | 52.69 | 100.007 | 52.94 | 100.018 | 52.86 | 100.025 | 52.81 | 100.024 | 52.6 | 100.024 | 52.66 | 100.016 | 52.72 | 100.012
52.87 | 100.02 | 52.99 | 100.033 | 52.95 | 100.014 | 52.79 | 99.99 | 52.83 | 100.011 | 53 | 100.028 | 52.78 | 100.007 | 53.03 | 100.018 | 52.95 | 100.025 | 52.9 | 100.024 | 52.69 | 100.024 | 52.75 | 100.015 | 52.81 | 100.012
52.96 | 100.02 | 53.08 | 100.033 | 53.04 | 100.014 | 52.89 | 99.99 | 52.92 | 100.011 | 53.09 | 100.028 | 52.88 | 100.007 | 53.13 | 100.019 | 53.04 | 100.025 | 52.99 | 100.025 | 52.78 | 100.024 | 52.84 | 100.015 | 52.9 | 100.012
53.05 | 100.02 | 53.18 | 100.033 | 53.13 | 100.014 | 52.98 | 99.99 | 53.02 | 100.011 | 53.19 | 100.028 | 52.97 | 100.007 | 53.22 | 100.019 | 53.13 | 100.026 | 53.08 | 100.026 | 52.87 | 100.024 | 52.93 | 100.015 | 52.99 | 100.011
53.15 | 100.02 | 53.27 | 100.033 | 53.23 | 100.014 | 53.07 | 99.991 | 53.11 | 100.011 | 53.28 | 100.028 | 53.06 | 100.007 | 53.31 | 100.02 | 53.22 | 100.026 | 53.18 | 100.026 | 52.96 | 100.024 | 53.02 | 100.015 | 53.08 | 100.012
53.24 | 100.02 | 53.36 | 100.033 | 53.32 | 100.014 | 53.17 | 99.991 | 53.21 | 100.011 | 53.37 | 100.028 | 53.16 | 100.007 | 53.41 | 100.02 | 53.31 | 100.026 | 53.27 | 100.027 | 53.05 | 100.024 | 53.11 | 100.015 | 53.18 | 100.012
53.33 | 100.02 | 53.46 | 100.033 | 53.42 | 100.015 | 53.26 | 99.992 | 53.3 | 100.011 | 53.47 | 100.028 | 53.26 | 100.007 | 53.5 | 100.02 | 53.41 | 100.026 | 53.36 | 100.027 | 53.14 | 100.024 | 53.21 | 100.015 | 53.27 | 100.012
53.43 | 100.02 | 53.56 | 100.033 | 53.51 | 100.015 | 53.36 | 99.992 | 53.4 | 100.011 | 53.56 | 100.028 | 53.36 | 100.007 | 53.6 | 100.02 | 53.5 | 100.026 | 53.46 | 100.027 | 53.24 | 100.024 | 53.3 | 100.015 | 53.36 | 100.012
53.53 | 100.02 | 53.65 | 100.032 | 53.61 | 100.016 | 53.46 | 99.993 | 53.5 | 100.01 | 53.66 | 100.028 | 53.45 | 100.007 | 53.7 | 100.021 | 53.59 | 100.026 | 53.56 | 100.027 | 53.33 | 100.024 | 53.4 | 100.015 | 53.46 | 100.012
53.62 | 100.02 | 53.75 | 100.033 | 53.71 | 100.017 | 53.56 | 99.993 | 53.6 | 100.01 | 53.76 | 100.027 | 53.55 | 100.007 | 53.79 | 100.021 | 53.69 | 100.026 | 53.65 | 100.027 | 53.42 | 100.024 | 53.5 | 100.015 | 53.56 | 100.012
53.72 | 100.019 | 53.85 | 100.033 | 53.81 | 100.017 | 53.65 | 99.993 | 53.7 | 100.009 | 53.86 | 100.027 | 53.65 | 100.007 | 53.89 | 100.022 | 53.79 | 100.026 | 53.75 | 100.028 | 53.52 | 100.024 | 53.59 | 100.015 | 53.65 | 100.012
53.82 | 100.019 | 53.95 | 100.032 | 53.91 | 100.017 | 53.75 | 99.994 | 53.8 | 100.009 | 53.96 | 100.027 | 53.76 | 100.007 | 53.99 | 100.022 | 53.88 | 100.026 | 53.85 | 100.028 | 53.62 | 100.024 | 53.69 | 100.016 | 53.75 | 100.012
53.92 | 100.02 | 54.05 | 100.032 | 54.01 | 100.019 | 53.86 | 99.994 | 53.9 | 100.01 | 54.06 | 100.027 | 53.86 | 100.007 | 54.09 | 100.022 | 53.98 | 100.026 | 53.95 | 100.028 | 53.71 | 100.024 | 53.79 | 100.016 | 53.85 | 100.012
54.02 | 100.02 | 54.15 | 100.032 | 54.11 | 100.019 | 53.96 | 99.994 | 54 | 100.01 | 54.16 | 100.027 | 53.96 | 100.007 | 54.19 | 100.022 | 54.08 | 100.027 | 54.05 | 100.028 | 53.81 | 100.024 | 53.89 | 100.017 | 53.95 | 100.013
54.12 | 100.02 | 54.25 | 100.031 | 54.21 | 100.019 | 54.06 | 99.993 | 54.11 | 100.01 | 54.26 | 100.026 | 54.07 | 100.007 | 54.3 | 100.022 | 54.18 | 100.026 | 54.15 | 100.028 | 53.91 | 100.023 | 53.99 | 100.018 | 54.05 | 100.013
54.22 | 100.02 | 54.36 | 100.031 | 54.32 | 100.019 | 54.16 | 99.993 | 54.21 | 100.01 | 54.37 | 100.026 | 54.17 | 100.007 | 54.4 | 100.022 | 54.28 | 100.026 | 54.25 | 100.028 | 54.01 | 100.024 | 54.09 | 100.018 | 54.15 | 100.013
54.33 | 100.019 | 54.46 | 100.031 | 54.42 | 100.02 | 54.27 | 99.993 | 54.32 | 100.011 | 54.47 | 100.026 | 54.28 | 100.006 | 54.5 | 100.021 | 54.38 | 100.027 | 54.36 | 100.028 | 54.11 | 100.023 | 54.19 | 100.018 | 54.25 | 100.013
54.43 | 100.019 | 54.56 | 100.031 | 54.52 | 100.02 | 54.37 | 99.992 | 54.42 | 100.011 | 54.58 | 100.026 | 54.38 | 100.006 | 54.61 | 100.021 | 54.49 | 100.027 | 54.46 | 100.028 | 54.21 | 100.023 | 54.3 | 100.018 | 54.36 | 100.012
54.54 | 100.019 | 54.67 | 100.031 | 54.63 | 100.02 | 54.48 | 99.992 | 54.53 | 100.011 | 54.68 | 100.026 | 54.49 | 100.006 | 54.71 | 100.021 | 54.59 | 100.027 | 54.57 | 100.028 | 54.32 | 100.023 | 54.4 | 100.019 | 54.46 | 100.012
54.64 | 100.019 | 54.78 | 100.031 | 54.74 | 100.02 | 54.59 | 99.992 | 54.64 | 100.011 | 54.79 | 100.026 | 54.6 | 100.005 | 54.82 | 100.021 | 54.7 | 100.027 | 54.67 | 100.028 | 54.42 | 100.023 | 54.51 | 100.019 | 54.56 | 100.012
54.75 | 100.019 | 54.88 | 100.032 | 54.84 | 100.02 | 54.69 | 99.992 | 54.74 | 100.01 | 54.9 | 100.026 | 54.71 | 100.005 | 54.93 | 100.02 | 54.8 | 100.027 | 54.78 | 100.029 | 54.52 | 100.023 | 54.61 | 100.02 | 54.67 | 100.011
54.85 | 100.02 | 54.99 | 100.032 | 54.95 | 100.021 | 54.8 | 99.991 | 54.85 | 100.011 | 55 | 100.027 | 54.82 | 100.005 | 55.04 | 100.019 | 54.91 | 100.026 | 54.88 | 100.029 | 54.63 | 100.023 | 54.72 | 100.02 | 54.77 | 100.011
54.96 | 100.02 | 55.1 | 100.032 | 55.06 | 100.021 | 54.91 | 99.99 | 54.96 | 100.01 | 55.11 | 100.027 | 54.93 | 100.005 | 55.14 | 100.019 | 55.01 | 100.026 | 54.99 | 100.03 | 54.74 | 100.024 | 54.82 | 100.02 | 54.88 | 100.011
55.07 | 100.02 | 55.21 | 100.032 | 55.17 | 100.021 | 55.02 | 99.99 | 55.07 | 100.01 | 55.22 | 100.027 | 55.04 | 100.005 | 55.25 | 100.019 | 55.12 | 100.026 | 55.1 | 100.03 | 54.84 | 100.024 | 54.93 | 100.02 | 54.99 | 100.011
55.18 | 100.02 | 55.32 | 100.032 | 55.28 | 100.021 | 55.13 | 99.99 | 55.18 | 100.01 | 55.33 | 100.027 | 55.15 | 100.004 | 55.36 | 100.018 | 55.23 | 100.026 | 55.21 | 100.03 | 54.95 | 100.024 | 55.04 | 100.02 | 55.1 | 100.011
55.29 | 100.02 | 55.43 | 100.033 | 55.39 | 100.021 | 55.24 | 99.989 | 55.3 | 100.01 | 55.44 | 100.026 | 55.26 | 100.004 | 55.47 | 100.018 | 55.34 | 100.026 | 55.32 | 100.03 | 55.06 | 100.024 | 55.15 | 100.02 | 55.21 | 100.011
55.4 | 100.021 | 55.54 | 100.033 | 55.5 | 100.021 | 55.35 | 99.99 | 55.41 | 100.01 | 55.55 | 100.026 | 55.37 | 100.004 | 55.59 | 100.019 | 55.45 | 100.026 | 55.43 | 100.03 | 55.17 | 100.024 | 55.26 | 100.02 | 55.31 | 100.011
55.51 | 100.021 | 55.65 | 100.033 | 55.62 | 100.021 | 55.47 | 99.99 | 55.52 | 100.01 | 55.67 | 100.026 | 55.49 | 100.003 | 55.7 | 100.019 | 55.56 | 100.026 | 55.54 | 100.03 | 55.27 | 100.024 | 55.37 | 100.02 | 55.43 | 100.011
55.63 | 100.021 | 55.76 | 100.033 | 55.73 | 100.02 | 55.58 | 99.99 | 55.64 | 100.01 | 55.78 | 100.026 | 55.6 | 100.003 | 55.81 | 100.019 | 55.67 | 100.025 | 55.65 | 100.03 | 55.38 | 100.024 | 55.48 | 100.02 | 55.54 | 100.011
55.74 | 100.02 | 55.88 | 100.033 | 55.84 | 100.02 | 55.69 | 99.99 | 55.75 | 100.01 | 55.89 | 100.026 | 55.72 | 100.003 | 55.93 | 100.019 | 55.78 | 100.024 | 55.77 | 100.03 | 55.5 | 100.025 | 55.59 | 100.02 | 55.65 | 100.011
55.85 | 100.019 | 55.99 | 100.034 | 55.96 | 100.02 | 55.81 | 99.99 | 55.87 | 100.01 | 56.01 | 100.026 | 55.84 | 100.003 | 56.04 | 100.019 | 55.89 | 100.024 | 55.88 | 100.029 | 55.61 | 100.026 | 55.7 | 100.02 | 55.76 | 100.011
55.97 | 100.02 | 56.11 | 100.034 | 56.07 | 100.02 | 55.92 | 99.991 | 55.98 | 100.01 | 56.12 | 100.025 | 55.95 | 100.003 | 56.16 | 100.019 | 56 | 100.024 | 55.99 | 100.029 | 55.72 | 100.026 | 55.82 | 100.02 | 55.87 | 100.011
56.08 | 100.019 | 56.22 | 100.034 | 56.19 | 100.019 | 56.04 | 99.991 | 56.1 | 100.01 | 56.24 | 100.025 | 56.07 | 100.002 | 56.27 | 100.019 | 56.12 | 100.024 | 56.11 | 100.029 | 55.83 | 100.026 | 55.93 | 100.02 | 55.99 | 100.011
56.2 | 100.019 | 56.34 | 100.035 | 56.31 | 100.019 | 56.16 | 99.991 | 56.22 | 100.01 | 56.35 | 100.025 | 56.19 | 100.002 | 56.39 | 100.019 | 56.23 | 100.024 | 56.22 | 100.028 | 55.95 | 100.026 | 56.05 | 100.019 | 56.1 | 100.011
56.31 | 100.018 | 56.46 | 100.035 | 56.42 | 100.017 | 56.27 | 99.991 | 56.33 | 100.01 | 56.47 | 100.024 | 56.31 | 100.002 | 56.51 | 100.02 | 56.35 | 100.023 | 56.34 | 100.028 | 56.06 | 100.026 | 56.16 | 100.018 | 56.22 | 100.011
56.43 | 100.018 | 56.57 | 100.036 | 56.54 | 100.019 | 56.39 | 99.992 | 56.45 | 100.01 | 56.59 | 100.024 | 56.43 | 100.002 | 56.62 | 100.02 | 56.46 | 100.023 | 56.46 | 100.028 | 56.17 | 100.026 | 56.28 | 100.018 | 56.33 | 100.011
56.55 | 100.018 | 56.69 | 100.036 | 56.66 | 100.019 | 56.51 | 99.992 | 56.57 | 100.009 | 56.71 | 100.024 | 56.55 | 100.002 | 56.74 | 100.021 | 56.58 | 100.023 | 56.57 | 100.028 | 56.29 | 100.026 | 56.39 | 100.018 | 56.45 | 100.01
56.67 | 100.018 | 56.81 | 100.036 | 56.78 | 100.017 | 56.63 | 99.992 | 56.69 | 100.009 | 56.83 | 100.024 | 56.67 | 100.002 | 56.86 | 100.021 | 56.7 | 100.023 | 56.69 | 100.028 | 56.41 | 100.026 | 56.51 | 100.018 | 56.56 | 100.011
56.78 | 100.018 | 56.93 | 100.036 | 56.9 | 100.017 | 56.75 | 99.992 | 56.81 | 100.008 | 56.95 | 100.024 | 56.79 | 100.002 | 56.98 | 100.022 | 56.82 | 100.024 | 56.81 | 100.028 | 56.52 | 100.026 | 56.63 | 100.018 | 56.68 | 100.011
56.9 | 100.018 | 57.05 | 100.036 | 57.02 | 100.017 | 56.87 | 99.992 | 56.93 | 100.008 | 57.07 | 100.024 | 56.91 | 100.002 | 57.1 | 100.022 | 56.93 | 100.024 | 56.93 | 100.028 | 56.64 | 100.026 | 56.75 | 100.018 | 56.8 | 100.011
57.02 | 100.018 | 57.17 | 100.036 | 57.14 | 100.019 | 56.99 | 99.992 | 57.06 | 100.008 | 57.19 | 100.025 | 57.03 | 100.001 | 57.22 | 100.023 | 57.05 | 100.024 | 57.05 | 100.028 | 56.76 | 100.026 | 56.87 | 100.018 | 56.92 | 100.011
57.14 | 100.018 | 57.29 | 100.036 | 57.26 | 100.019 | 57.11 | 99.992 | 57.18 | 100.008 | 57.31 | 100.025 | 57.16 | 100.001 | 57.34 | 100.023 | 57.17 | 100.025 | 57.17 | 100.028 | 56.88 | 100.026 | 56.99 | 100.018 | 57.04 | 100.01
57.27 | 100.019 | 57.41 | 100.036 | 57.39 | 100.019 | 57.24 | 99.992 | 57.3 | 100.008 | 57.43 | 100.025 | 57.28 | 100 | 57.47 | 100.023 | 57.29 | 100.026 | 57.29 | 100.028 | 57 | 100.026 | 57.11 | 100.017 | 57.16 | 100.011
57.39 | 100.019 | 57.53 | 100.036 | 57.51 | 100.02 | 57.36 | 99.992 | 57.42 | 100.008 | 57.55 | 100.025 | 57.4 | 100.001 | 57.59 | 100.024 | 57.41 | 100.026 | 57.41 | 100.028 | 57.12 | 100.026 | 57.23 | 100.017 | 57.28 | 100.01
57.51 | 100.019 | 57.66 | 100.036 | 57.63 | 100.02 | 57.48 | 99.992 | 57.55 | 100.008 | 57.68 | 100.026 | 57.53 | 100.001 | 57.71 | 100.024 | 57.53 | 100.026 | 57.54 | 100.028 | 57.24 | 100.026 | 57.35 | 100.017 | 57.4 | 100.01
57.63 | 100.019 | 57.78 | 100.036 | 57.76 | 100.02 | 57.61 | 99.992 | 57.67 | 100.008 | 57.8 | 100.026 | 57.65 | 100 | 57.84 | 100.024 | 57.66 | 100.026 | 57.66 | 100.028 | 57.36 | 100.027 | 57.47 | 100.017 | 57.52 | 100.01
57.76 | 100.019 | 57.9 | 100.036 | 57.88 | 100.02 | 57.73 | 99.992 | 57.8 | 100.009 | 57.92 | 100.026 | 57.78 | 100 | 57.96 | 100.025 | 57.78 | 100.026 | 57.78 | 100.029 | 57.48 | 100.027 | 57.59 | 100.017 | 57.64 | 100.01
57.88 | 100.019 | 58.03 | 100.035 | 58.01 | 100.02 | 57.86 | 99.992 | 57.92 | 100.009 | 58.05 | 100.026 | 57.91 | 99.999 | 58.08 | 100.026 | 57.9 | 100.026 | 57.91 | 100.029 | 57.6 | 100.028 | 57.72 | 100.016 | 57.77 | 100.01
58.01 | 100.019 | 58.15 | 100.035 | 58.13 | 100.02 | 57.98 | 99.991 | 58.05 | 100.01 | 58.17 | 100.027 | 58.03 | 99.999 | 58.21 | 100.026 | 58.03 | 100.026 | 58.03 | 100.028 | 57.72 | 100.028 | 57.84 | 100.016 | 57.89 | 100.01
58.13 | 100.019 | 58.28 | 100.034 | 58.26 | 100.02 | 58.11 | 99.99 | 58.18 | 100.01 | 58.3 | 100.027 | 58.16 | 99.999 | 58.34 | 100.026 | 58.15 | 100.026 | 58.16 | 100.028 | 57.85 | 100.028 | 57.96 | 100.016 | 58.01 | 100.01
58.26 | 100.019 | 58.41 | 100.034 | 58.39 | 100.02 | 58.24 | 99.99 | 58.31 | 100.01 | 58.43 | 100.028 | 58.29 | 99.999 | 58.46 | 100.026 | 58.28 | 100.026 | 58.28 | 100.028 | 57.97 | 100.028 | 58.09 | 100.015 | 58.14 | 100.01
58.38 | 100.019 | 58.53 | 100.034 | 58.51 | 100.02 | 58.36 | 99.989 | 58.43 | 100.01 | 58.55 | 100.028 | 58.42 | 99.999 | 58.59 | 100.026 | 58.4 | 100.026 | 58.41 | 100.028 | 58.09 | 100.028 | 58.22 | 100.015 | 58.26 | 100.01
58.51 | 100.018 | 58.66 | 100.033 | 58.64 | 100.021 | 58.49 | 99.989 | 58.56 | 100.01 | 58.68 | 100.028 | 58.55 | 99.999 | 58.72 | 100.026 | 58.53 | 100.025 | 58.54 | 100.028 | 58.22 | 100.028 | 58.34 | 100.015 | 58.39 | 100.011
58.64 | 100.019 | 58.79 | 100.033 | 58.77 | 100.021 | 58.62 | 99.988 | 58.69 | 100.009 | 58.81 | 100.028 | 58.68 | 99.999 | 58.85 | 100.026 | 58.65 | 100.024 | 58.66 | 100.029 | 58.34 | 100.029 | 58.47 | 100.015 | 58.52 | 100.011
58.77 | 100.019 | 58.92 | 100.033 | 58.9 | 100.021 | 58.75 | 99.987 | 58.82 | 100.009 | 58.94 | 100.028 | 58.81 | 99.998 | 58.97 | 100.026 | 58.78 | 100.024 | 58.79 | 100.029 | 58.47 | 100.029 | 58.59 | 100.015 | 58.64 | 100.011
58.9 | 100.019 | 59.04 | 100.033 | 59.03 | 100.021 | 58.88 | 99.987 | 58.95 | 100.009 | 59.07 | 100.028 | 58.94 | 99.998 | 59.1 | 100.025 | 58.91 | 100.023 | 58.92 | 100.029 | 58.6 | 100.03 | 58.72 | 100.015 | 58.77 | 100.011
59.03 | 100.019 | 59.17 | 100.033 | 59.16 | 100.02 | 59.01 | 99.987 | 59.08 | 100.008 | 59.2 | 100.028 | 59.07 | 99.998 | 59.23 | 100.025 | 59.04 | 100.023 | 59.05 | 100.029 | 58.72 | 100.03 | 58.85 | 100.014 | 58.9 | 100.011
59.16 | 100.019 | 59.3 | 100.033 | 59.29 | 100.02 | 59.14 | 99.986 | 59.21 | 100.007 | 59.33 | 100.028 | 59.2 | 99.998 | 59.36 | 100.025 | 59.16 | 100.023 | 59.18 | 100.029 | 58.85 | 100.03 | 58.98 | 100.013 | 59.02 | 100.011
59.29 | 100.019 | 59.43 | 100.033 | 59.42 | 100.02 | 59.27 | 99.986 | 59.34 | 100.007 | 59.46 | 100.029 | 59.33 | 99.997 | 59.49 | 100.025 | 59.29 | 100.022 | 59.31 | 100.028 | 58.98 | 100.029 | 59.11 | 100.013 | 59.15 | 100.011
59.42 | 100.019 | 59.56 | 100.033 | 59.55 | 100.02 | 59.4 | 99.986 | 59.47 | 100.006 | 59.59 | 100.028 | 59.47 | 99.997 | 59.63 | 100.024 | 59.42 | 100.022 | 59.44 | 100.028 | 59.11 | 100.029 | 59.24 | 100.013 | 59.28 | 100.011
59.55 | 100.018 | 59.7 | 100.033 | 59.68 | 100.02 | 59.53 | 99.985 | 59.61 | 100.005 | 59.72 | 100.028 | 59.6 | 99.997 | 59.76 | 100.024 | 59.55 | 100.022 | 59.57 | 100.027 | 59.24 | 100.03 | 59.37 | 100.013 | 59.41 | 100.011
59.68 | 100.018 | 59.83 | 100.033 | 59.81 | 100.019 | 59.67 | 99.985 | 59.74 | 100.004 | 59.85 | 100.028 | 59.73 | 99.997 | 59.89 | 100.024 | 59.68 | 100.023 | 59.7 | 100.028 | 59.37 | 100.029 | 59.5 | 100.013 | 59.54 | 100.011
59.81 | 100.018 | 59.96 | 100.033 | 59.95 | 100.019 | 59.8 | 99.984 | 59.87 | 100.003 | 59.98 | 100.027 | 59.87 | 99.997 | 60.02 | 100.024 | 59.81 | 100.022 | 59.83 | 100.027 | 59.5 | 100.03 | 59.63 | 100.013 | 59.67 | 100.011
59.94 | 100.018 | 60.09 | 100.033 | 60.08 | 100.019 | 59.93 | 99.984 | 60.01 | 100.003 | 60.12 | 100.027 | 60 | 99.997 | 60.16 | 100.024 | 59.95 | 100.022 | 59.97 | 100.027 | 59.63 | 100.029 | 59.76 | 100.012 | 59.8 | 100.011
60.08 | 100.018 | 60.22 | 100.033 | 60.21 | 100.017 | 60.07 | 99.984 | 60.14 | 100.002 | 60.25 | 100.027 | 60.14 | 99.997 | 60.29 | 100.024 | 60.08 | 100.022 | 60.1 | 100.026 | 59.76 | 100.029 | 59.89 | 100.012 | 59.93 | 100.011
60.21 | 100.018 | 60.36 | 100.033 | 60.35 | 100.017 | 60.2 | 99.983 | 60.28 | 100.002 | 60.39 | 100.027 | 60.27 | 99.997 | 60.42 | 100.024 | 60.21 | 100.022 | 60.23 | 100.025 | 59.89 | 100.029 | 60.02 | 100.012 | 60.07 | 100.011
60.34 | 100.018 | 60.49 | 100.033 | 60.48 | 100.016 | 60.34 | 99.982 | 60.41 | 100.001 | 60.52 | 100.026 | 60.41 | 99.996 | 60.56 | 100.024 | 60.34 | 100.022 | 60.37 | 100.025 | 60.02 | 100.029 | 60.16 | 100.012 | 60.2 | 100.011
60.48 | 100.018 | 60.63 | 100.033 | 60.62 | 100.016 | 60.47 | 99.982 | 60.55 | 100.002 | 60.65 | 100.026 | 60.54 | 99.996 | 60.69 | 100.025 | 60.48 | 100.022 | 60.5 | 100.024 | 60.15 | 100.028 | 60.29 | 100.012 | 60.33 | 100.011
60.61 | 100.018 | 60.76 | 100.034 | 60.75 | 100.016 | 60.61 | 99.982 | 60.68 | 100.002 | 60.79 | 100.025 | 60.68 | 99.996 | 60.83 | 100.025 | 60.61 | 100.022 | 60.63 | 100.024 | 60.29 | 100.028 | 60.42 | 100.012 | 60.47 | 100.011
60.75 | 100.018 | 60.9 | 100.033 | 60.89 | 100.016 | 60.74 | 99.981 | 60.82 | 100.001 | 60.92 | 100.025 | 60.82 | 99.996 | 60.96 | 100.025 | 60.75 | 100.022 | 60.77 | 100.024 | 60.42 | 100.028 | 60.56 | 100.012 | 60.6 | 100.011
60.88 | 100.019 | 61.03 | 100.033 | 61.03 | 100.016 | 60.88 | 99.98 | 60.95 | 100.001 | 61.06 | 100.023 | 60.96 | 99.996 | 61.1 | 100.025 | 60.88 | 100.021 | 60.91 | 100.024 | 60.55 | 100.028 | 60.69 | 100.012 | 60.73 | 100.011
61.02 | 100.019 | 61.17 | 100.033 | 61.16 | 100.015 | 61.02 | 99.979 | 61.09 | 100.001 | 61.2 | 100.023 | 61.09 | 99.995 | 61.24 | 100.024 | 61.02 | 100.021 | 61.04 | 100.024 | 60.69 | 100.028 | 60.83 | 100.012 | 60.87 | 100.011
61.15 | 100.02 | 61.3 | 100.033 | 61.3 | 100.015 | 61.15 | 99.978 | 61.23 | 100.001 | 61.33 | 100.021 | 61.23 | 99.995 | 61.37 | 100.024 | 61.15 | 100.02 | 61.18 | 100.024 | 60.82 | 100.028 | 60.96 | 100.012 | 61 | 100.012
61.29 | 100.02 | 61.44 | 100.033 | 61.44 | 100.014 | 61.29 | 99.978 | 61.37 | 100.001 | 61.47 | 100.021 | 61.37 | 99.995 | 61.51 | 100.024 | 61.29 | 100.019 | 61.31 | 100.024 | 60.96 | 100.028 | 61.1 | 100.012 | 61.14 | 100.012
61.43 | 100.02 | 61.58 | 100.033 | 61.58 | 100.014 | 61.43 | 99.977 | 61.5 | 100.001 | 61.61 | 100.021 | 61.51 | 99.994 | 61.65 | 100.023 | 61.42 | 100.019 | 61.45 | 100.025 | 61.09 | 100.028 | 61.23 | 100.011 | 61.27 | 100.012
61.57 | 100.02 | 61.72 | 100.033 | 61.72 | 100.014 | 61.57 | 99.977 | 61.64 | 100.001 | 61.75 | 100.021 | 61.65 | 99.993 | 61.79 | 100.022 | 61.56 | 100.019 | 61.59 | 100.025 | 61.23 | 100.027 | 61.37 | 100.011 | 61.41 | 100.012
61.7 | 100.02 | 61.85 | 100.033 | 61.85 | 100.014 | 61.71 | 99.977 | 61.78 | 100.001 | 61.88 | 100.021 | 61.79 | 99.993 | 61.93 | 100.022 | 61.7 | 100.019 | 61.73 | 100.025 | 61.36 | 100.027 | 61.51 | 100.011 | 61.55 | 100.012
61.84 | 100.02 | 61.99 | 100.033 | 61.99 | 100.014 | 61.85 | 99.977 | 61.92 | 100.001 | 62.02 | 100.02 | 61.93 | 99.992 | 62.06 | 100.021 | 61.83 | 100.019 | 61.86 | 100.025 | 61.5 | 100.026 | 61.64 | 100.011 | 61.68 | 100.012
61.98 | 100.02 | 62.13 | 100.033 | 62.13 | 100.014 | 61.99 | 99.977 | 62.06 | 100.001 | 62.16 | 100.02 | 62.07 | 99.992 | 62.2 | 100.021 | 61.97 | 100.018 | 62 | 100.024 | 61.64 | 100.026 | 61.78 | 100.012 | 61.82 | 100.012
62.12 | 100.02 | 62.27 | 100.033 | 62.27 | 100.013 | 62.13 | 99.977 | 62.2 | 100.001 | 62.3 | 100.02 | 62.21 | 99.992 | 62.34 | 100.021 | 62.11 | 100.019 | 62.14 | 100.024 | 61.77 | 100.025 | 61.92 | 100.012 | 61.96 | 100.011
62.26 | 100.019 | 62.41 | 100.033 | 62.41 | 100.012 | 62.27 | 99.977 | 62.34 | 100.001 | 62.44 | 100.02 | 62.35 | 99.992 | 62.48 | 100.02 | 62.25 | 100.018 | 62.28 | 100.024 | 61.91 | 100.025 | 62.06 | 100.012 | 62.1 | 100.011
62.4 | 100.019 | 62.55 | 100.033 | 62.55 | 100.012 | 62.41 | 99.976 | 62.48 | 100 | 62.58 | 100.021 | 62.49 | 99.992 | 62.62 | 100.02 | 62.39 | 100.019 | 62.42 | 100.024 | 62.05 | 100.025 | 62.2 | 100.012 | 62.24 | 100.011
62.54 | 100.018 | 62.69 | 100.033 | 62.7 | 100.011 | 62.55 | 99.977 | 62.62 | 100 | 62.72 | 100.021 | 62.63 | 99.991 | 62.76 | 100.019 | 62.53 | 100.019 | 62.56 | 100.024 | 62.19 | 100.024 | 62.34 | 100.012 | 62.38 | 100.01
62.68 | 100.018 | 62.83 | 100.033 | 62.84 | 100.011 | 62.69 | 99.977 | 62.76 | 100 | 62.86 | 100.021 | 62.78 | 99.991 | 62.91 | 100.018 | 62.67 | 100.019 | 62.7 | 100.024 | 62.33 | 100.024 | 62.48 | 100.012 | 62.52 | 100.01
62.82 | 100.018 | 62.97 | 100.033 | 62.98 | 100.011 | 62.84 | 99.977 | 62.91 | 100 | 63.01 | 100.023 | 62.92 | 99.991 | 63.05 | 100.018 | 62.81 | 100.019 | 62.84 | 100.024 | 62.47 | 100.024 | 62.62 | 100.013 | 62.66 | 100.009
62.96 | 100.017 | 63.11 | 100.033 | 63.12 | 100.01 | 62.98 | 99.977 | 63.05 | 99.999 | 63.15 | 100.023 | 63.06 | 99.991 | 63.19 | 100.018 | 62.95 | 100.019 | 62.98 | 100.024 | 62.61 | 100.024 | 62.76 | 100.013 | 62.8 | 100.009
63.1 | 100.017 | 63.26 | 100.033 | 63.26 | 100.01 | 63.12 | 99.977 | 63.19 | 99.999 | 63.29 | 100.021 | 63.2 | 99.991 | 63.33 | 100.018 | 63.09 | 100.019 | 63.13 | 100.024 | 62.75 | 100.024 | 62.9 | 100.013 | 62.94 | 100.009
63.25 | 100.016 | 63.4 | 100.033 | 63.41 | 100.01 | 63.26 | 99.977 | 63.33 | 99.999 | 63.43 | 100.02 | 63.35 | 99.991 | 63.47 | 100.018 | 63.23 | 100.02 | 63.27 | 100.024 | 62.89 | 100.024 | 63.04 | 100.014 | 63.08 | 100.008
63.39 | 100.015 | 63.54 | 100.033 | 63.55 | 100.009 | 63.41 | 99.976 | 63.48 | 99.999 | 63.57 | 100.02 | 63.49 | 99.991 | 63.62 | 100.018 | 63.37 | 100.02 | 63.41 | 100.024 | 63.03 | 100.024 | 63.18 | 100.014 | 63.22 | 100.008
63.53 | 100.015 | 63.68 | 100.033 | 63.69 | 100.009 | 63.55 | 99.976 | 63.62 | 99.998 | 63.72 | 100.019 | 63.64 | 99.99 | 63.76 | 100.018 | 63.52 | 100.02 | 63.55 | 100.024 | 63.17 | 100.024 | 63.32 | 100.014 | 63.36 | 100.007
63.68 | 100.015 | 63.83 | 100.034 | 63.84 | 100.008 | 63.7 | 99.975 | 63.76 | 99.998 | 63.86 | 100.019 | 63.78 | 99.99 | 63.9 | 100.018 | 63.66 | 100.02 | 63.7 | 100.024 | 63.31 | 100.025 | 63.46 | 100.014 | 63.5 | 100.006
63.82 | 100.014 | 63.97 | 100.034 | 63.98 | 100.008 | 63.84 | 99.975 | 63.91 | 99.997 | 64 | 100.019 | 63.93 | 99.99 | 64.05 | 100.018 | 63.8 | 100.02 | 63.84 | 100.025 | 63.45 | 100.025 | 63.61 | 100.015 | 63.64 | 100.006
63.96 | 100.014 | 64.11 | 100.034 | 64.13 | 100.008 | 63.99 | 99.975 | 64.05 | 99.997 | 64.15 | 100.019 | 64.07 | 99.989 | 64.19 | 100.018 | 63.95 | 100.02 | 63.98 | 100.026 | 63.59 | 100.025 | 63.75 | 100.015 | 63.79 | 100.006
64.11 | 100.014 | 64.26 | 100.034 | 64.27 | 100.008 | 64.13 | 99.975 | 64.2 | 99.996 | 64.29 | 100.019 | 64.22 | 99.989 | 64.34 | 100.018 | 64.09 | 100.019 | 64.13 | 100.026 | 63.74 | 100.025 | 63.89 | 100.015 | 63.93 | 100.006
64.25 | 100.014 | 64.4 | 100.034 | 64.42 | 100.007 | 64.28 | 99.974 | 64.34 | 99.996 | 64.44 | 100.018 | 64.36 | 99.989 | 64.48 | 100.019 | 64.23 | 100.019 | 64.27 | 100.026 | 63.88 | 100.025 | 64.04 | 100.015 | 64.07 | 100.005
64.4 | 100.014 | 64.55 | 100.033 | 64.56 | 100.007 | 64.42 | 99.974 | 64.49 | 99.996 | 64.58 | 100.018 | 64.51 | 99.988 | 64.63 | 100.02 | 64.38 | 100.019 | 64.42 | 100.026 | 64.02 | 100.024 | 64.18 | 100.015 | 64.22 | 100.004
64.54 | 100.014 | 64.69 | 100.033 | 64.71 | 100.007 | 64.57 | 99.973 | 64.63 | 99.997 | 64.73 | 100.018 | 64.65 | 99.988 | 64.77 | 100.02 | 64.52 | 100.019 | 64.56 | 100.027 | 64.17 | 100.024 | 64.32 | 100.015 | 64.36 | 100.004
64.69 | 100.014 | 64.84 | 100.032 | 64.85 | 100.008 | 64.72 | 99.973 | 64.78 | 99.997 | 64.87 | 100.018 | 64.8 | 99.988 | 64.92 | 100.02 | 64.67 | 100.019 | 64.71 | 100.027 | 64.31 | 100.024 | 64.47 | 100.014 | 64.5 | 100.003
64.83 | 100.014 | 64.98 | 100.032 | 65 | 100.007 | 64.86 | 99.973 | 64.93 | 99.997 | 65.02 | 100.018 | 64.95 | 99.988 | 65.06 | 100.02 | 64.81 | 100.018 | 64.85 | 100.026 | 64.45 | 100.024 | 64.61 | 100.014 | 64.65 | 100.003
64.98 | 100.014 | 65.13 | 100.031 | 65.15 | 100.007 | 65.01 | 99.973 | 65.07 | 99.996 | 65.16 | 100.018 | 65.09 | 99.988 | 65.21 | 100.02 | 64.96 | 100.018 | 65 | 100.026 | 64.6 | 100.024 | 64.76 | 100.014 | 64.79 | 100.003
65.12 | 100.013 | 65.27 | 100.03 | 65.29 | 100.006 | 65.16 | 99.972 | 65.22 | 99.997 | 65.31 | 100.019 | 65.24 | 99.988 | 65.36 | 100.02 | 65.1 | 100.018 | 65.15 | 100.027 | 64.74 | 100.024 | 64.9 | 100.014 | 64.94 | 100.003
65.27 | 100.013 | 65.42 | 100.03 | 65.44 | 100.006 | 65.3 | 99.972 | 65.37 | 99.997 | 65.46 | 100.019 | 65.39 | 99.987 | 65.5 | 100.02 | 65.25 | 100.017 | 65.29 | 100.027 | 64.89 | 100.024 | 65.05 | 100.014 | 65.09 | 100.003
65.42 | 100.013 | 65.57 | 100.03 | 65.59 | 100.006 | 65.45 | 99.972 | 65.51 | 99.997 | 65.61 | 100.019 | 65.54 | 99.987 | 65.65 | 100.02 | 65.4 | 100.017 | 65.44 | 100.026 | 65.03 | 100.023 | 65.19 | 100.014 | 65.23 | 100.003
65.56 | 100.013 | 65.72 | 100.03 | 65.74 | 100.005 | 65.6 | 99.972 | 65.66 | 99.997 | 65.75 | 100.019 | 65.69 | 99.986 | 65.8 | 100.02 | 65.54 | 100.016 | 65.59 | 100.026 | 65.18 | 100.023 | 65.34 | 100.013 | 65.38 | 100.002
65.71 | 100.013 | 65.86 | 100.029 | 65.88 | 100.005 | 65.75 | 99.972 | 65.81 | 99.996 | 65.9 | 100.018 | 65.83 | 99.986 | 65.95 | 100.018 | 65.69 | 100.016 | 65.74 | 100.025 | 65.33 | 100.024 | 65.49 | 100.013 | 65.52 | 100.001
65.86 | 100.013 | 66.01 | 100.029 | 66.03 | 100.006 | 65.9 | 99.972 | 65.96 | 99.996 | 66.05 | 100.018 | 65.98 | 99.985 | 66.09 | 100.017 | 65.84 | 100.016 | 65.88 | 100.025 | 65.47 | 100.024 | 65.63 | 100.012 | 65.67 | 100.001
66.01 | 100.013 | 66.16 | 100.028 | 66.18 | 100.006 | 66.05 | 99.972 | 66.11 | 99.996 | 66.2 | 100.019 | 66.13 | 99.985 | 66.24 | 100.016 | 65.99 | 100.016 | 66.03 | 100.025 | 65.62 | 100.024 | 65.78 | 100.011 | 65.82 | 100.001
66.16 | 100.013 | 66.31 | 100.028 | 66.33 | 100.005 | 66.2 | 99.972 | 66.26 | 99.995 | 66.35 | 100.019 | 66.28 | 99.983 | 66.39 | 100.015 | 66.14 | 100.017 | 66.18 | 100.024 | 65.76 | 100.024 | 65.93 | 100.011 | 65.97 | 100.001
66.3 | 100.013 | 66.46 | 100.028 | 66.48 | 100.005 | 66.35 | 99.971 | 66.41 | 99.994 | 66.49 | 100.019 | 66.43 | 99.983 | 66.54 | 100.014 | 66.28 | 100.017 | 66.33 | 100.024 | 65.91 | 100.024 | 66.08 | 100.01 | 66.11 | 100
66.45 | 100.013 | 66.6 | 100.028 | 66.63 | 100.005 | 66.5 | 99.971 | 66.56 | 99.994 | 66.64 | 100.019 | 66.58 | 99.982 | 66.69 | 100.013 | 66.43 | 100.016 | 66.48 | 100.024 | 66.06 | 100.024 | 66.22 | 100.01 | 66.26 | 100
66.6 | 100.012 | 66.75 | 100.028 | 66.78 | 100.005 | 66.65 | 99.97 | 66.71 | 99.994 | 66.79 | 100.019 | 66.73 | 99.982 | 66.84 | 100.013 | 66.58 | 100.016 | 66.63 | 100.024 | 66.21 | 100.024 | 66.37 | 100.009 | 66.41 | 100
66.75 | 100.012 | 66.9 | 100.028 | 66.93 | 100.006 | 66.8 | 99.969 | 66.86 | 99.994 | 66.94 | 100.018 | 66.88 | 99.982 | 66.99 | 100.013 | 66.73 | 100.015 | 66.78 | 100.024 | 66.35 | 100.024 | 66.52 | 100.008 | 66.56 | 99.999
66.9 | 100.012 | 67.05 | 100.027 | 67.08 | 100.006 | 66.95 | 99.969 | 67.01 | 99.993 | 67.09 | 100.018 | 67.03 | 99.981 | 67.14 | 100.012 | 66.88 | 100.014 | 66.93 | 100.023 | 66.5 | 100.024 | 66.67 | 100.008 | 66.71 | 99.999
67.05 | 100.011 | 67.2 | 100.027 | 67.23 | 100.006 | 67.1 | 99.969 | 67.16 | 99.992 | 67.24 | 100.018 | 67.19 | 99.981 | 67.29 | 100.012 | 67.03 | 100.014 | 67.08 | 100.023 | 66.65 | 100.025 | 66.82 | 100.007 | 66.86 | 99.999
67.2 | 100.011 | 67.35 | 100.027 | 67.38 | 100.006 | 67.25 | 99.967 | 67.31 | 99.991 | 67.39 | 100.017 | 67.34 | 99.981 | 67.44 | 100.012 | 67.18 | 100.013 | 67.23 | 100.022 | 66.8 | 100.025 | 66.97 | 100.007 | 67.01 | 99.998
67.35 | 100.01 | 67.5 | 100.027 | 67.53 | 100.006 | 67.4 | 99.966 | 67.46 | 99.991 | 67.54 | 100.017 | 67.49 | 99.981 | 67.59 | 100.011 | 67.33 | 100.013 | 67.38 | 100.022 | 66.95 | 100.025 | 67.12 | 100.007 | 67.16 | 99.998
67.5 | 100.01 | 67.65 | 100.027 | 67.68 | 100.006 | 67.56 | 99.965 | 67.61 | 99.991 | 67.69 | 100.017 | 67.64 | 99.98 | 67.74 | 100.011 | 67.48 | 100.013 | 67.53 | 100.022 | 67.1 | 100.025 | 67.27 | 100.007 | 67.31 | 99.997
67.65 | 100.009 | 67.81 | 100.027 | 67.83 | 100.005 | 67.71 | 99.964 | 67.76 | 99.99 | 67.85 | 100.017 | 67.79 | 99.98 | 67.89 | 100.01 | 67.63 | 100.012 | 67.68 | 100.021 | 67.25 | 100.024 | 67.42 | 100.006 | 67.46 | 99.997
67.81 | 100.009 | 67.96 | 100.027 | 67.99 | 100.006 | 67.86 | 99.963 | 67.91 | 99.99 | 68 | 100.017 | 67.94 | 99.979 | 68.04 | 100.01 | 67.78 | 100.012 | 67.83 | 100.021 | 67.4 | 100.024 | 67.57 | 100.006 | 67.61 | 99.997
67.96 | 100.008 | 68.11 | 100.027 | 68.14 | 100.005 | 68.01 | 99.962 | 68.07 | 99.989 | 68.15 | 100.017 | 68.1 | 99.979 | 68.2 | 100.01 | 67.93 | 100.012 | 67.98 | 100.021 | 67.55 | 100.024 | 67.72 | 100.006 | 67.76 | 99.997
68.11 | 100.007 | 68.26 | 100.027 | 68.29 | 100.005 | 68.17 | 99.962 | 68.22 | 99.988 | 68.3 | 100.016 | 68.25 | 99.978 | 68.35 | 100.01 | 68.09 | 100.013 | 68.14 | 100.021 | 67.7 | 100.024 | 67.87 | 100.005 | 67.91 | 99.997
68.26 | 100.007 | 68.41 | 100.027 | 68.44 | 100.005 | 68.32 | 99.962 | 68.37 | 99.988 | 68.45 | 100.016 | 68.4 | 99.977 | 68.5 | 100.009 | 68.24 | 100.013 | 68.29 | 100.021 | 67.85 | 100.024 | 68.02 | 100.005 | 68.06 | 99.997
68.41 | 100.006 | 68.56 | 100.027 | 68.6 | 100.004 | 68.47 | 99.962 | 68.52 | 99.987 | 68.6 | 100.015 | 68.56 | 99.976 | 68.65 | 100.009 | 68.39 | 100.014 | 68.44 | 100.021 | 68 | 100.024 | 68.17 | 100.005 | 68.21 | 99.997
68.57 | 100.006 | 68.72 | 100.028 | 68.75 | 100.003 | 68.63 | 99.962 | 68.68 | 99.987 | 68.76 | 100.016 | 68.71 | 99.976 | 68.81 | 100.008 | 68.54 | 100.014 | 68.59 | 100.021 | 68.15 | 100.024 | 68.32 | 100.005 | 68.36 | 99.997
68.72 | 100.006 | 68.87 | 100.028 | 68.9 | 100.002 | 68.78 | 99.962 | 68.83 | 99.986 | 68.91 | 100.016 | 68.86 | 99.976 | 68.96 | 100.008 | 68.7 | 100.015 | 68.75 | 100.021 | 68.3 | 100.024 | 68.47 | 100.005 | 68.51 | 99.997
68.87 | 100.006 | 69.02 | 100.028 | 69.06 | 100.002 | 68.94 | 99.961 | 68.98 | 99.986 | 69.06 | 100.015 | 69.02 | 99.975 | 69.11 | 100.007 | 68.85 | 100.015 | 68.9 | 100.021 | 68.45 | 100.024 | 68.63 | 100.005 | 68.67 | 99.997
69.02 | 100.006 | 69.18 | 100.028 | 69.21 | 100.001 | 69.09 | 99.961 | 69.14 | 99.986 | 69.22 | 100.015 | 69.17 | 99.975 | 69.27 | 100.006 | 69 | 100.016 | 69.05 | 100.022 | 68.6 | 100.024 | 68.78 | 100.005 | 68.82 | 99.997
69.18 | 100.005 | 69.33 | 100.029 | 69.37 | 100 | 69.25 | 99.961 | 69.29 | 99.986 | 69.37 | 100.015 | 69.33 | 99.974 | 69.42 | 100.006 | 69.15 | 100.016 | 69.21 | 100.022 | 68.76 | 100.024 | 68.93 | 100.005 | 68.97 | 99.997
69.33 | 100.005 | 69.48 | 100.029 | 69.52 | 99.999 | 69.4 | 99.96 | 69.44 | 99.985 | 69.52 | 100.015 | 69.48 | 99.973 | 69.57 | 100.006 | 69.31 | 100.016 | 69.36 | 100.022 | 68.91 | 100.024 | 69.08 | 100.005 | 69.12 | 99.997
69.49 | 100.004 | 69.64 | 100.028 | 69.67 | 99.998 | 69.56 | 99.96 | 69.6 | 99.984 | 69.68 | 100.015 | 69.64 | 99.973 | 69.73 | 100.006 | 69.46 | 100.017 | 69.52 | 100.022 | 69.06 | 100.024 | 69.24 | 100.005 | 69.28 | 99.997
69.64 | 100.004 | 69.79 | 100.028 | 69.83 | 99.998 | 69.71 | 99.96 | 69.75 | 99.984 | 69.83 | 100.015 | 69.79 | 99.972 | 69.88 | 100.005 | 69.62 | 100.017 | 69.67 | 100.022 | 69.21 | 100.024 | 69.39 | 100.005 | 69.43 | 99.997
69.79 | 100.004 | 69.95 | 100.027 | 69.98 | 99.997 | 69.87 | 99.959 | 69.91 | 99.985 | 69.99 | 100.015 | 69.95 | 99.972 | 70.04 | 100.005 | 69.77 | 100.017 | 69.83 | 100.022 | 69.37 | 100.024 | 69.54 | 100.004 | 69.58 | 99.996
69.95 | 100.004 | 70.1 | 100.027 | 70.14 | 99.997 | 70.02 | 99.959 | 70.06 | 99.985 | 70.14 | 100.015 | 70.1 | 99.971 | 70.19 | 100.005 | 69.92 | 100.016 | 69.98 | 100.021 | 69.52 | 100.023 | 69.7 | 100.004 | 69.74 | 99.996
70.1 | 100.005 | 70.25 | 100.027 | 70.29 | 99.997 | 70.18 | 99.959 | 70.22 | 99.985 | 70.3 | 100.015 | 70.26 | 99.97 | 70.35 | 100.004 | 70.08 | 100.016 | 70.13 | 100.021 | 69.67 | 100.023 | 69.85 | 100.004 | 69.89 | 99.996
70.26 | 100.005 | 70.41 | 100.027 | 70.45 | 99.997 | 70.33 | 99.959 | 70.37 | 99.985 | 70.45 | 100.015 | 70.41 | 99.97 | 70.5 | 100.004 | 70.23 | 100.015 | 70.29 | 100.02 | 69.83 | 100.022 | 70 | 100.004 | 70.05 | 99.995
70.41 | 100.005 | 70.56 | 100.026 | 70.61 | 99.997 | 70.49 | 99.959 | 70.53 | 99.985 | 70.61 | 100.014 | 70.57 | 99.969 | 70.66 | 100.004 | 70.39 | 100.015 | 70.45 | 100.02 | 69.98 | 100.022 | 70.16 | 100.004 | 70.2 | 99.994
70.57 | 100.005 | 70.72 | 100.026 | 70.76 | 99.996 | 70.65 | 99.958 | 70.68 | 99.984 | 70.76 | 100.014 | 70.72 | 99.968 | 70.82 | 100.004 | 70.54 | 100.014 | 70.6 | 100.02 | 70.13 | 100.022 | 70.31 | 100.003 | 70.36 | 99.994
70.72 | 100.004 | 70.88 | 100.026 | 70.92 | 99.996 | 70.8 | 99.959 | 70.84 | 99.984 | 70.92 | 100.014 | 70.88 | 99.967 | 70.97 | 100.004 | 70.7 | 100.014 | 70.76 | 100.019 | 70.29 | 100.022 | 70.47 | 100.002 | 70.51 | 99.994
70.88 | 100.003 | 71.03 | 100.025 | 71.07 | 99.996 | 70.96 | 99.958 | 71 | 99.984 | 71.07 | 100.013 | 71.04 | 99.966 | 71.13 | 100.005 | 70.86 | 100.013 | 70.91 | 100.019 | 70.44 | 100.021 | 70.62 | 100.002 | 70.67 | 99.993
71.04 | 100.003 | 71.19 | 100.024 | 71.23 | 99.996 | 71.12 | 99.958 | 71.15 | 99.984 | 71.23 | 100.013 | 71.2 | 99.966 | 71.28 | 100.005 | 71.01 | 100.012 | 71.07 | 100.018 | 70.6 | 100.021 | 70.78 | 100.001 | 70.82 | 99.993
71.19 | 100.003 | 71.34 | 100.024 | 71.39 | 99.996 | 71.28 | 99.958 | 71.31 | 99.984 | 71.39 | 100.013 | 71.35 | 99.965 | 71.44 | 100.004 | 71.17 | 100.011 | 71.23 | 100.017 | 70.75 | 100.02 | 70.93 | 100.001 | 70.98 | 99.992
71.35 | 100.003 | 71.5 | 100.024 | 71.54 | 99.996 | 71.43 | 99.958 | 71.47 | 99.983 | 71.54 | 100.012 | 71.51 | 99.965 | 71.6 | 100.004 | 71.32 | 100.01 | 71.38 | 100.017 | 70.91 | 100.02 | 71.09 | 100.001 | 71.13 | 99.992
71.51 | 100.002 | 71.66 | 100.024 | 71.7 | 99.996 | 71.59 | 99.958 | 71.62 | 99.983 | 71.7 | 100.011 | 71.67 | 99.964 | 71.75 | 100.004 | 71.48 | 100.009 | 71.54 | 100.016 | 71.06 | 100.02 | 71.24 | 100.001 | 71.29 | 99.991
71.66 | 100.002 | 71.81 | 100.023 | 71.86 | 99.996 | 71.75 | 99.958 | 71.78 | 99.983 | 71.85 | 100.01 | 71.82 | 99.964 | 71.91 | 100.003 | 71.64 | 100.009 | 71.7 | 100.016 | 71.22 | 100.02 | 71.4 | 100.001 | 71.44 | 99.991
71.82 | 100.001 | 71.97 | 100.023 | 72.02 | 99.996 | 71.91 | 99.957 | 71.94 | 99.982 | 72.01 | 100.01 | 71.98 | 99.963 | 72.07 | 100.003 | 71.79 | 100.009 | 71.85 | 100.014 | 71.37 | 100.02 | 71.56 | 100 | 71.6 | 99.991
71.98 | 100.001 | 72.13 | 100.023 | 72.17 | 99.995 | 72.07 | 99.957 | 72.1 | 99.982 | 72.17 | 100.01 | 72.14 | 99.962 | 72.23 | 100.002 | 71.95 | 100.009 | 72.01 | 100.013 | 71.53 | 100.02 | 71.71 | 100 | 71.75 | 99.991
72.13 | 100 | 72.28 | 100.022 | 72.33 | 99.995 | 72.22 | 99.957 | 72.25 | 99.982 | 72.33 | 100.009 | 72.3 | 99.962 | 72.38 | 100.002 | 72.11 | 100.009 | 72.17 | 100.012 | 71.69 | 100.019 | 71.87 | 99.999 | 71.91 | 99.991
72.29 | 100 | 72.44 | 100.023 | 72.49 | 99.995 | 72.38 | 99.957 | 72.41 | 99.981 | 72.48 | 100.009 | 72.46 | 99.961 | 72.54 | 100.001 | 72.27 | 100.009 | 72.32 | 100.011 | 71.84 | 100.019 | 72.02 | 99.999 | 72.07 | 99.99
72.45 | 100 | 72.6 | 100.022 | 72.65 | 99.994 | 72.54 | 99.956 | 72.57 | 99.981 | 72.64 | 100.008 | 72.62 | 99.961 | 72.7 | 100 | 72.42 | 100.009 | 72.48 | 100.011 | 72 | 100.019 | 72.18 | 99.999 | 72.23 | 99.99
72.61 | 100 | 72.76 | 100.022 | 72.81 | 99.994 | 72.7 | 99.955 | 72.73 | 99.98 | 72.8 | 100.008 | 72.77 | 99.961 | 72.86 | 100 | 72.58 | 100.009 | 72.64 | 100.01 | 72.15 | 100.019 | 72.34 | 99.998 | 72.38 | 99.989
72.76 | 99.999 | 72.91 | 100.022 | 72.97 | 99.994 | 72.86 | 99.955 | 72.89 | 99.979 | 72.96 | 100.008 | 72.93 | 99.959 | 73.02 | 99.999 | 72.74 | 100.009 | 72.8 | 100.01 | 72.31 | 100.019 | 72.5 | 99.998 | 72.54 | 99.989
72.92 | 99.999 | 73.07 | 100.022 | 73.12 | 99.993 | 73.02 | 99.955 | 73.05 | 99.978 | 73.12 | 100.007 | 73.09 | 99.957 | 73.17 | 99.998 | 72.9 | 100.009 | 72.96 | 100.01 | 72.47 | 100.019 | 72.65 | 99.997 | 72.7 | 99.989
73.08 | 99.999 | 73.23 | 100.022 | 73.28 | 99.993 | 73.18 | 99.955 | 73.21 | 99.978 | 73.27 | 100.007 | 73.25 | 99.956 | 73.33 | 99.998 | 73.06 | 100.009 | 73.12 | 100.01 | 72.62 | 100.019 | 72.81 | 99.996 | 72.85 | 99.989
73.24 | 99.999 | 73.39 | 100.021 | 73.44 | 99.993 | 73.34 | 99.954 | 73.36 | 99.977 | 73.43 | 100.007 | 73.41 | 99.956 | 73.49 | 99.998 | 73.21 | 100.008 | 73.27 | 100.01 | 72.78 | 100.019 | 72.97 | 99.996 | 73.01 | 99.989
73.4 | 99.999 | 73.55 | 100.021 | 73.6 | 99.992 | 73.5 | 99.954 | 73.52 | 99.977 | 73.59 | 100.006 | 73.57 | 99.956 | 73.65 | 99.997 | 73.37 | 100.008 | 73.43 | 100.01 | 72.94 | 100.019 | 73.12 | 99.996 | 73.17 | 99.989
73.56 | 99.999 | 73.71 | 100.021 | 73.76 | 99.991 | 73.66 | 99.953 | 73.68 | 99.976 | 73.75 | 100.005 | 73.73 | 99.955 | 73.81 | 99.997 | 73.53 | 100.007 | 73.59 | 100.01 | 73.1 | 100.019 | 73.28 | 99.996 | 73.33 | 99.988
73.72 | 99.999 | 73.87 | 100.021 | 73.92 | 99.99 | 73.82 | 99.953 | 73.84 | 99.975 | 73.91 | 100.005 | 73.89 | 99.955 | 73.97 | 99.997 | 73.69 | 100.006 | 73.75 | 100.01 | 73.25 | 100.02 | 73.44 | 99.996 | 73.49 | 99.988
73.88 | 99.999 | 74.02 | 100.021 | 74.08 | 99.99 | 73.98 | 99.953 | 74 | 99.974 | 74.07 | 100.005 | 74.05 | 99.954 | 74.13 | 99.996 | 73.85 | 100.006 | 73.91 | 100.01 | 73.41 | 100.02 | 73.6 | 99.996 | 73.64 | 99.987
74.04 | 99.998 | 74.18 | 100.02 | 74.24 | 99.989 | 74.14 | 99.951 | 74.16 | 99.973 | 74.23 | 100.005 | 74.21 | 99.954 | 74.29 | 99.996 | 74.01 | 100.006 | 74.07 | 100.009 | 73.57 | 100.02 | 73.76 | 99.997 | 73.8 | 99.987
74.2 | 99.998 | 74.34 | 100.019 | 74.4 | 99.988 | 74.3 | 99.951 | 74.32 | 99.973 | 74.39 | 100.005 | 74.37 | 99.953 | 74.45 | 99.995 | 74.17 | 100.006 | 74.23 | 100.009 | 73.73 | 100.02 | 73.92 | 99.997 | 73.96 | 99.987
74.36 | 99.998 | 74.5 | 100.019 | 74.56 | 99.987 | 74.46 | 99.95 | 74.48 | 99.972 | 74.55 | 100.004 | 74.53 | 99.952 | 74.61 | 99.995 | 74.33 | 100.005 | 74.39 | 100.008 | 73.89 | 100.019 | 74.07 | 99.997 | 74.12 | 99.987
74.52 | 99.998 | 74.66 | 100.018 | 74.72 | 99.987 | 74.62 | 99.949 | 74.64 | 99.972 | 74.71 | 100.004 | 74.69 | 99.952 | 74.77 | 99.995 | 74.49 | 100.004 | 74.55 | 100.008 | 74.05 | 100.019 | 74.23 | 99.998 | 74.28 | 99.986
74.68 | 99.998 | 74.82 | 100.017 | 74.88 | 99.985 | 74.78 | 99.949 | 74.8 | 99.971 | 74.87 | 100.003 | 74.85 | 99.952 | 74.93 | 99.995 | 74.65 | 100.004 | 74.71 | 100.008 | 74.2 | 100.018 | 74.39 | 99.997 | 74.44 | 99.985
74.84 | 99.997 | 74.98 | 100.016 | 75.04 | 99.985 | 74.94 | 99.948 | 74.96 | 99.971 | 75.03 | 100.003 | 75.01 | 99.952 | 75.09 | 99.995 | 74.81 | 100.003 | 74.87 | 100.008 | 74.36 | 100.018 | 74.55 | 99.997 | 74.6 | 99.985
75 | 99.996 | 75.14 | 100.016 | 75.2 | 99.983 | 75.1 | 99.947 | 75.12 | 99.971 | 75.19 | 100.003 | 75.17 | 99.951 | 75.25 | 99.995 | 74.97 | 100.003 | 75.03 | 100.008 | 74.52 | 100.018 | 74.71 | 99.997 | 74.76 | 99.985
75.16 | 99.996 | 75.3 | 100.015 | 75.36 | 99.983 | 75.26 | 99.947 | 75.28 | 99.97 | 75.35 | 100.003 | 75.33 | 99.951 | 75.41 | 99.995 | 75.13 | 100.003 | 75.19 | 100.008 | 74.68 | 100.017 | 74.87 | 99.997 | 74.92 | 99.984
75.32 | 99.995 | 75.46 | 100.016 | 75.52 | 99.981 | 75.43 | 99.947 | 75.44 | 99.97 | 75.51 | 100.003 | 75.5 | 99.95 | 75.57 | 99.994 | 75.29 | 100.003 | 75.35 | 100.008 | 74.84 | 100.016 | 75.03 | 99.997 | 75.08 | 99.984
75.48 | 99.994 | 75.62 | 100.016 | 75.68 | 99.981 | 75.59 | 99.946 | 75.61 | 99.969 | 75.67 | 100.003 | 75.66 | 99.949 | 75.73 | 99.994 | 75.45 | 100.003 | 75.51 | 100.008 | 75 | 100.016 | 75.19 | 99.996 | 75.24 | 99.982
75.64 | 99.994 | 75.78 | 100.016 | 75.85 | 99.981 | 75.75 | 99.945 | 75.77 | 99.969 | 75.83 | 100.003 | 75.82 | 99.949 | 75.89 | 99.994 | 75.61 | 100.002 | 75.68 | 100.008 | 75.16 | 100.015 | 75.35 | 99.996 | 75.4 | 99.982
75.8 | 99.993 | 75.94 | 100.016 | 76.01 | 99.981 | 75.91 | 99.945 | 75.93 | 99.969 | 75.99 | 100.003 | 75.98 | 99.948 | 76.06 | 99.994 | 75.77 | 100.002 | 75.84 | 100.008 | 75.32 | 100.014 | 75.51 | 99.996 | 75.56 | 99.981
75.96 | 99.993 | 76.11 | 100.016 | 76.17 | 99.981 | 76.07 | 99.944 | 76.09 | 99.968 | 76.15 | 100.003 | 76.14 | 99.947 | 76.22 | 99.993 | 75.93 | 100.002 | 76 | 100.008 | 75.48 | 100.014 | 75.67 | 99.995 | 75.72 | 99.98
76.12 | 99.992 | 76.27 | 100.016 | 76.33 | 99.981 | 76.24 | 99.943 | 76.25 | 99.968 | 76.31 | 100.002 | 76.3 | 99.947 | 76.38 | 99.993 | 76.1 | 100.001 | 76.16 | 100.008 | 75.64 | 100.014 | 75.83 | 99.995 | 75.88 | 99.98
76.28 | 99.992 | 76.43 | 100.016 | 76.49 | 99.981 | 76.4 | 99.943 | 76.41 | 99.967 | 76.47 | 100.002 | 76.47 | 99.946 | 76.54 | 99.992 | 76.26 | 100.001 | 76.32 | 100.009 | 75.8 | 100.014 | 75.99 | 99.994 | 76.04 | 99.98
76.44 | 99.991 | 76.59 | 100.016 | 76.66 | 99.981 | 76.56 | 99.942 | 76.57 | 99.967 | 76.64 | 100.001 | 76.63 | 99.945 | 76.7 | 99.991 | 76.42 | 100 | 76.48 | 100.009 | 75.96 | 100.014 | 76.15 | 99.994 | 76.2 | 99.979
76.61 | 99.991 | 76.75 | 100.016 | 76.82 | 99.981 | 76.72 | 99.941 | 76.74 | 99.967 | 76.8 | 100 | 76.79 | 99.944 | 76.86 | 99.99 | 76.58 | 100 | 76.64 | 100.008 | 76.12 | 100.014 | 76.31 | 99.994 | 76.36 | 99.979
76.77 | 99.99 | 76.91 | 100.016 | 76.98 | 99.981 | 76.89 | 99.941 | 76.9 | 99.966 | 76.96 | 100 | 76.95 | 99.944 | 77.03 | 99.99 | 76.74 | 100 | 76.81 | 100.007 | 76.28 | 100.014 | 76.47 | 99.994 | 76.52 | 99.978
76.93 | 99.99 | 77.07 | 100.016 | 77.14 | 99.981 | 77.05 | 99.94 | 77.06 | 99.966 | 77.12 | 99.999 | 77.12 | 99.944 | 77.19 | 99.988 | 76.9 | 100 | 76.97 | 100.007 | 76.44 | 100.014 | 76.63 | 99.994 | 76.68 | 99.977
77.09 | 99.99 | 77.24 | 100.016 | 77.3 | 99.981 | 77.21 | 99.939 | 77.22 | 99.966 | 77.28 | 99.999 | 77.28 | 99.943 | 77.35 | 99.987 | 77.07 | 100 | 77.13 | 100.006 | 76.6 | 100.014 | 76.79 | 99.994 | 76.84 | 99.977
77.25 | 99.99 | 77.4 | 100.016 | 77.47 | 99.981 | 77.37 | 99.939 | 77.39 | 99.965 | 77.45 | 99.999 | 77.44 | 99.943 | 77.51 | 99.987 | 77.23 | 100 | 77.29 | 100.005 | 76.76 | 100.014 | 76.95 | 99.993 | 77.01 | 99.977
77.42 | 99.99 | 77.56 | 100.015 | 77.63 | 99.981 | 77.54 | 99.938 | 77.55 | 99.964 | 77.61 | 99.999 | 77.6 | 99.943 | 77.67 | 99.986 | 77.39 | 99.999 | 77.46 | 100.005 | 76.92 | 100.013 | 77.12 | 99.993 | 77.17 | 99.977
77.58 | 99.989 | 77.72 | 100.015 | 77.79 | 99.98 | 77.7 | 99.937 | 77.71 | 99.963 | 77.77 | 99.999 | 77.77 | 99.942 | 77.84 | 99.985 | 77.55 | 99.999 | 77.62 | 100.004 | 77.09 | 100.013 | 77.28 | 99.993 | 77.33 | 99.976
77.74 | 99.989 | 77.88 | 100.014 | 77.96 | 99.979 | 77.86 | 99.937 | 77.87 | 99.963 | 77.93 | 99.998 | 77.93 | 99.942 | 78 | 99.985 | 77.72 | 99.999 | 77.78 | 100.003 | 77.25 | 100.013 | 77.44 | 99.993 | 77.49 | 99.976
77.9 | 99.988 | 78.05 | 100.014 | 78.12 | 99.979 | 78.03 | 99.936 | 78.04 | 99.962 | 78.1 | 99.997 | 78.09 | 99.941 | 78.16 | 99.984 | 77.88 | 99.998 | 77.94 | 100.002 | 77.41 | 100.012 | 77.6 | 99.992 | 77.65 | 99.975
78.07 | 99.987 | 78.21 | 100.013 | 78.28 | 99.978 | 78.19 | 99.936 | 78.2 | 99.961 | 78.26 | 99.997 | 78.26 | 99.941 | 78.32 | 99.984 | 78.04 | 99.998 | 78.11 | 100.001 | 77.57 | 100.011 | 77.76 | 99.992 | 77.81 | 99.975
78.23 | 99.986 | 78.37 | 100.013 | 78.44 | 99.978 | 78.36 | 99.935 | 78.36 | 99.961 | 78.42 | 99.997 | 78.42 | 99.941 | 78.49 | 99.983 | 78.2 | 99.998 | 78.27 | 100 | 77.73 | 100.011 | 77.92 | 99.991 | 77.98 | 99.974
78.39 | 99.986 | 78.53 | 100.012 | 78.61 | 99.977 | 78.52 | 99.935 | 78.53 | 99.961 | 78.58 | 99.997 | 78.58 | 99.941 | 78.65 | 99.983 | 78.37 | 99.998 | 78.43 | 100 | 77.89 | 100.01 | 78.08 | 99.991 | 78.14 | 99.973
78.56 | 99.985 | 78.7 | 100.01 | 78.77 | 99.976 | 78.68 | 99.934 | 78.69 | 99.961 | 78.75 | 99.997 | 78.75 | 99.94 | 78.81 | 99.982 | 78.53 | 99.998 | 78.6 | 99.998 | 78.06 | 100.009 | 78.25 | 99.99 | 78.3 | 99.973
78.72 | 99.984 | 78.86 | 100.01 | 78.94 | 99.976 | 78.85 | 99.934 | 78.85 | 99.961 | 78.91 | 99.997 | 78.91 | 99.94 | 78.98 | 99.982 | 78.69 | 99.997 | 78.76 | 99.998 | 78.22 | 100.009 | 78.41 | 99.989 | 78.46 | 99.973
78.88 | 99.983 | 79.02 | 100.009 | 79.1 | 99.976 | 79.01 | 99.933 | 79.02 | 99.961 | 79.07 | 99.997 | 79.08 | 99.939 | 79.14 | 99.982 | 78.86 | 99.996 | 78.92 | 99.998 | 78.38 | 100.009 | 78.57 | 99.988 | 78.63 | 99.972
79.05 | 99.983 | 79.19 | 100.008 | 79.26 | 99.975 | 79.18 | 99.932 | 79.18 | 99.96 | 79.24 | 99.996 | 79.24 | 99.938 | 79.3 | 99.982 | 79.02 | 99.995 | 79.09 | 99.998 | 78.54 | 100.008 | 78.73 | 99.988 | 78.79 | 99.971
79.21 | 99.982 | 79.35 | 100.007 | 79.43 | 99.975 | 79.34 | 99.932 | 79.34 | 99.959 | 79.4 | 99.995 | 79.4 | 99.937 | 79.47 | 99.981 | 79.18 | 99.994 | 79.25 | 99.997 | 78.7 | 100.008 | 78.9 | 99.987 | 78.95 | 99.97
79.38 | 99.982 | 79.51 | 100.007 | 79.59 | 99.974 | 79.51 | 99.932 | 79.51 | 99.959 | 79.56 | 99.994 | 79.57 | 99.936 | 79.63 | 99.98 | 79.35 | 99.993 | 79.41 | 99.997 | 78.87 | 100.009 | 79.06 | 99.986 | 79.11 | 99.97
79.54 | 99.982 | 79.68 | 100.006 | 79.76 | 99.974 | 79.67 | 99.932 | 79.67 | 99.958 | 79.73 | 99.993 | 79.73 | 99.936 | 79.8 | 99.979 | 79.51 | 99.992 | 79.58 | 99.997 | 79.03 | 100.009 | 79.22 | 99.985 | 79.28 | 99.97
79.7 | 99.982 | 79.84 | 100.005 | 79.92 | 99.973 | 79.83 | 99.931 | 79.83 | 99.957 | 79.89 | 99.993 | 79.9 | 99.935 | 79.96 | 99.978 | 79.67 | 99.991 | 79.74 | 99.997 | 79.19 | 100.008 | 79.38 | 99.985 | 79.44 | 99.97
79.87 | 99.982 | 80.01 | 100.005 | 80.08 | 99.973 | 80 | 99.931 | 80 | 99.957 | 80.06 | 99.993 | 80.06 | 99.935 | 80.12 | 99.978 | 79.84 | 99.991 | 79.91 | 99.997 | 79.35 | 100.008 | 79.55 | 99.985 | 79.6 | 99.969
80.03 | 99.981 | 80.17 | 100.004 | 80.25 | 99.973 | 80.16 | 99.931 | 80.16 | 99.957 | 80.22 | 99.993 | 80.22 | 99.934 | 80.29 | 99.977 | 80 | 99.99 | 80.07 | 99.997 | 79.52 | 100.008 | 79.71 | 99.984 | 79.77 | 99.968
80.2 | 99.981 | 80.33 | 100.004 | 80.41 | 99.973 | 80.33 | 99.93 | 80.33 | 99.956 | 80.38 | 99.992 | 80.39 | 99.933 | 80.45 | 99.975 | 80.17 | 99.99 | 80.23 | 99.997 | 79.68 | 100.007 | 79.87 | 99.983 | 79.93 | 99.968
80.36 | 99.981 | 80.5 | 100.004 | 80.58 | 99.972 | 80.5 | 99.93 | 80.49 | 99.953 | 80.55 | 99.992 | 80.55 | 99.933 | 80.62 | 99.974 | 80.33 | 99.989 | 80.4 | 99.997 | 79.84 | 100.007 | 80.04 | 99.982 | 80.09 | 99.968
80.52 | 99.98 | 80.66 | 100.004 | 80.74 | 99.971 | 80.66 | 99.93 | 80.66 | 99.952 | 80.71 | 99.992 | 80.72 | 99.932 | 80.78 | 99.974 | 80.49 | 99.989 | 80.56 | 99.997 | 80.01 | 100.007 | 80.2 | 99.982 | 80.26 | 99.968
80.69 | 99.98 | 80.83 | 100.004 | 80.91 | 99.971 | 80.83 | 99.929 | 80.82 | 99.95 | 80.88 | 99.992 | 80.88 | 99.931 | 80.95 | 99.972 | 80.66 | 99.988 | 80.73 | 99.997 | 80.17 | 100.007 | 80.36 | 99.981 | 80.42 | 99.967
80.85 | 99.979 | 80.99 | 100.004 | 81.07 | 99.97 | 80.99 | 99.929 | 80.99 | 99.95 | 81.04 | 99.991 | 81.05 | 99.931 | 81.11 | 99.972 | 80.82 | 99.987 | 80.89 | 99.997 | 80.33 | 100.007 | 80.53 | 99.98 | 80.58 | 99.967
81.02 | 99.979 | 81.15 | 100.004 | 81.24 | 99.97 | 81.16 | 99.929 | 81.15 | 99.95 | 81.21 | 99.991 | 81.21 | 99.93 | 81.28 | 99.971 | 80.99 | 99.987 | 81.06 | 99.997 | 80.5 | 100.007 | 80.69 | 99.98 | 80.75 | 99.966
81.18 | 99.978 | 81.32 | 100.003 | 81.4 | 99.969 | 81.32 | 99.928 | 81.32 | 99.949 | 81.37 | 99.991 | 81.38 | 99.929 | 81.44 | 99.97 | 81.15 | 99.988 | 81.22 | 99.996 | 80.66 | 100.005 | 80.85 | 99.979 | 80.91 | 99.966
81.35 | 99.978 | 81.48 | 100.003 | 81.57 | 99.969 | 81.49 | 99.928 | 81.48 | 99.948 | 81.54 | 99.99 | 81.54 | 99.929 | 81.61 | 99.97 | 81.32 | 99.987 | 81.39 | 99.996 | 80.82 | 100.005 | 81.02 | 99.978 | 81.08 | 99.966
81.51 | 99.977 | 81.65 | 100.003 | 81.73 | 99.969 | 81.65 | 99.928 | 81.65 | 99.948 | 81.7 | 99.99 | 81.71 | 99.929 | 81.77 | 99.969 | 81.48 | 99.987 | 81.55 | 99.995 | 80.99 | 100.004 | 81.18 | 99.978 | 81.24 | 99.965
81.68 | 99.977 | 81.81 | 100.002 | 81.9 | 99.968 | 81.82 | 99.927 | 81.81 | 99.947 | 81.87 | 99.99 | 81.87 | 99.929 | 81.94 | 99.969 | 81.65 | 99.988 | 81.72 | 99.995 | 81.15 | 100.004 | 81.35 | 99.978 | 81.4 | 99.965
81.84 | 99.976 | 81.98 | 100.002 | 82.06 | 99.968 | 81.99 | 99.927 | 81.98 | 99.947 | 82.03 | 99.989 | 82.04 | 99.929 | 82.1 | 99.968 | 81.81 | 99.988 | 81.88 | 99.994 | 81.31 | 100.003 | 81.51 | 99.977 | 81.57 | 99.965
82.01 | 99.975 | 82.14 | 100.002 | 82.23 | 99.967 | 82.15 | 99.927 | 82.14 | 99.947 | 82.2 | 99.989 | 82.2 | 99.929 | 82.27 | 99.968 | 81.98 | 99.988 | 82.05 | 99.994 | 81.48 | 100.003 | 81.67 | 99.977 | 81.73 | 99.965
82.17 | 99.974 | 82.31 | 100.001 | 82.39 | 99.967 | 82.32 | 99.926 | 82.31 | 99.947 | 82.36 | 99.988 | 82.37 | 99.929 | 82.43 | 99.968 | 82.14 | 99.988 | 82.21 | 99.994 | 81.64 | 100.003 | 81.84 | 99.977 | 81.9 | 99.964
82.34 | 99.974 | 82.47 | 100.001 | 82.56 | 99.967 | 82.48 | 99.926 | 82.47 | 99.947 | 82.53 | 99.987 | 82.54 | 99.928 | 82.6 | 99.968 | 82.31 | 99.988 | 82.38 | 99.993 | 81.81 | 100.003 | 82 | 99.977 | 82.06 | 99.964
82.5 | 99.973 | 82.64 | 100.001 | 82.73 | 99.967 | 82.65 | 99.926 | 82.64 | 99.947 | 82.69 | 99.987 | 82.7 | 99.927 | 82.76 | 99.968 | 82.47 | 99.988 | 82.55 | 99.992 | 81.97 | 100.003 | 82.17 | 99.976 | 82.23 | 99.964
82.67 | 99.973 | 82.8 | 100.001 | 82.89 | 99.966 | 82.82 | 99.925 | 82.8 | 99.946 | 82.86 | 99.985 | 82.87 | 99.926 | 82.93 | 99.968 | 82.64 | 99.988 | 82.71 | 99.992 | 82.14 | 100.002 | 82.33 | 99.976 | 82.39 | 99.964
82.84 | 99.973 | 82.97 | 100 | 83.06 | 99.966 | 82.98 | 99.925 | 82.97 | 99.946 | 83.02 | 99.984 | 83.03 | 99.926 | 83.09 | 99.968 | 82.81 | 99.989 | 82.88 | 99.991 | 82.3 | 100.001 | 82.49 | 99.976 | 82.56 | 99.963
83 | 99.972 | 83.13 | 99.999 | 83.22 | 99.966 | 83.15 | 99.924 | 83.13 | 99.945 | 83.19 | 99.984 | 83.2 | 99.925 | 83.26 | 99.967 | 82.97 | 99.988 | 83.04 | 99.991 | 82.46 | 100.001 | 82.66 | 99.975 | 82.72 | 99.963
83.17 | 99.971 | 83.3 | 99.999 | 83.39 | 99.966 | 83.32 | 99.924 | 83.3 | 99.945 | 83.35 | 99.983 | 83.36 | 99.923 | 83.43 | 99.967 | 83.14 | 99.987 | 83.21 | 99.992 | 82.63 | 100 | 82.82 | 99.975 | 82.89 | 99.963
83.33 | 99.971 | 83.47 | 99.999 | 83.56 | 99.966 | 83.48 | 99.923 | 83.47 | 99.945 | 83.52 | 99.982 | 83.53 | 99.921 | 83.59 | 99.966 | 83.3 | 99.987 | 83.38 | 99.991 | 82.79 | 100 | 82.99 | 99.975 | 83.05 | 99.962
83.5 | 99.97 | 83.63 | 99.999 | 83.72 | 99.965 | 83.65 | 99.923 | 83.63 | 99.945 | 83.69 | 99.98 | 83.7 | 99.919 | 83.76 | 99.966 | 83.47 | 99.986 | 83.54 | 99.99 | 82.96 | 99.999 | 83.15 | 99.974 | 83.22 | 99.961
83.67 | 99.97 | 83.8 | 99.999 | 83.89 | 99.965 | 83.81 | 99.922 | 83.8 | 99.945 | 83.85 | 99.979 | 83.86 | 99.917 | 83.92 | 99.965 | 83.64 | 99.986 | 83.71 | 99.99 | 83.12 | 99.999 | 83.32 | 99.974 | 83.38 | 99.961
83.83 | 99.969 | 83.96 | 99.998 | 84.05 | 99.964 | 83.98 | 99.922 | 83.96 | 99.944 | 84.02 | 99.979 | 84.03 | 99.915 | 84.09 | 99.965 | 83.8 | 99.986 | 83.88 | 99.99 | 83.29 | 99.999 | 83.48 | 99.973 | 83.55 | 99.961
84 | 99.969 | 84.13 | 99.998 | 84.22 | 99.963 | 84.15 | 99.921 | 84.13 | 99.944 | 84.18 | 99.977 | 84.19 | 99.913 | 84.26 | 99.964 | 83.97 | 99.985 | 84.04 | 99.99 | 83.45 | 99.999 | 83.65 | 99.972 | 83.71 | 99.96
84.16 | 99.969 | 84.29 | 99.997 | 84.39 | 99.963 | 84.31 | 99.92 | 84.3 | 99.943 | 84.35 | 99.977 | 84.36 | 99.911 | 84.42 | 99.963 | 84.13 | 99.984 | 84.21 | 99.99 | 83.62 | 99.999 | 83.81 | 99.972 | 83.88 | 99.96
84.33 | 99.968 | 84.46 | 99.996 | 84.55 | 99.962 | 84.48 | 99.92 | 84.46 | 99.942 | 84.52 | 99.977 | 84.53 | 99.911 | 84.59 | 99.961 | 84.3 | 99.983 | 84.38 | 99.99 | 83.78 | 99.999 | 83.98 | 99.971 | 84.04 | 99.959
84.5 | 99.967 | 84.63 | 99.996 | 84.72 | 99.962 | 84.65 | 99.919 | 84.63 | 99.941 | 84.68 | 99.976 | 84.69 | 99.91 | 84.75 | 99.961 | 84.47 | 99.982 | 84.54 | 99.989 | 83.95 | 99.998 | 84.14 | 99.97 | 84.21 | 99.958
84.66 | 99.966 | 84.79 | 99.995 | 84.89 | 99.962 | 84.82 | 99.918 | 84.8 | 99.941 | 84.85 | 99.976 | 84.86 | 99.909 | 84.92 | 99.96 | 84.63 | 99.981 | 84.71 | 99.989 | 84.11 | 99.997 | 84.31 | 99.969 | 84.37 | 99.958
84.83 | 99.965 | 84.96 | 99.995 | 85.05 | 99.961 | 84.98 | 99.917 | 84.96 | 99.94 | 85.02 | 99.976 | 85.03 | 99.909 | 85.09 | 99.96 | 84.8 | 99.98 | 84.88 | 99.988 | 84.28 | 99.997 | 84.47 | 99.969 | 84.54 | 99.958
85 | 99.965 | 85.13 | 99.994 | 85.22 | 99.96 | 85.15 | 99.917 | 85.13 | 99.939 | 85.18 | 99.976 | 85.19 | 99.909 | 85.25 | 99.959 | 84.97 | 99.98 | 85.04 | 99.987 | 84.45 | 99.997 | 84.64 | 99.969 | 84.71 | 99.957
85.16 | 99.964 | 85.29 | 99.993 | 85.39 | 99.959 | 85.32 | 99.917 | 85.29 | 99.939 | 85.35 | 99.976 | 85.36 | 99.908 | 85.42 | 99.959 | 85.13 | 99.98 | 85.21 | 99.986 | 84.61 | 99.997 | 84.8 | 99.968 | 84.87 | 99.957
85.33 | 99.964 | 85.46 | 99.993 | 85.56 | 99.958 | 85.48 | 99.917 | 85.46 | 99.937 | 85.52 | 99.976 | 85.53 | 99.907 | 85.59 | 99.959 | 85.3 | 99.98 | 85.38 | 99.985 | 84.78 | 99.997 | 84.97 | 99.967 | 85.04 | 99.956
85.5 | 99.963 | 85.62 | 99.992 | 85.72 | 99.958 | 85.65 | 99.917 | 85.63 | 99.936 | 85.68 | 99.976 | 85.69 | 99.907 | 85.75 | 99.959 | 85.47 | 99.98 | 85.54 | 99.985 | 84.94 | 99.997 | 85.14 | 99.966 | 85.2 | 99.956
85.66 | 99.962 | 85.79 | 99.991 | 85.89 | 99.957 | 85.82 | 99.916 | 85.79 | 99.935 | 85.85 | 99.976 | 85.86 | 99.906 | 85.92 | 99.958 | 85.63 | 99.979 | 85.71 | 99.985 | 85.11 | 99.996 | 85.3 | 99.966 | 85.37 | 99.956
85.83 | 99.961 | 85.96 | 99.99 | 86.06 | 99.957 | 85.99 | 99.916 | 85.96 | 99.934 | 86.02 | 99.975 | 86.03 | 99.906 | 86.09 | 99.958 | 85.8 | 99.979 | 85.88 | 99.984 | 85.27 | 99.995 | 85.47 | 99.966 | 85.54 | 99.956
86 | 99.961 | 86.13 | 99.989 | 86.22 | 99.956 | 86.15 | 99.916 | 86.13 | 99.933 | 86.18 | 99.975 | 86.2 | 99.905 | 86.25 | 99.957 | 85.97 | 99.978 | 86.04 | 99.983 | 85.44 | 99.995 | 85.63 | 99.965 | 85.7 | 99.956
86.16 | 99.961 | 86.29 | 99.988 | 86.39 | 99.954 | 86.32 | 99.916 | 86.3 | 99.933 | 86.35 | 99.975 | 86.36 | 99.904 | 86.42 | 99.957 | 86.13 | 99.978 | 86.21 | 99.983 | 85.61 | 99.995 | 85.8 | 99.964 | 85.87 | 99.955
86.33 | 99.96 | 86.46 | 99.987 | 86.56 | 99.954 | 86.49 | 99.915 | 86.46 | 99.932 | 86.52 | 99.975 | 86.53 | 99.904 | 86.59 | 99.957 | 86.3 | 99.978 | 86.38 | 99.983 | 85.77 | 99.994 | 85.96 | 99.964 | 86.03 | 99.955
86.5 | 99.959 | 86.63 | 99.986 | 86.73 | 99.953 | 86.66 | 99.915 | 86.63 | 99.931 | 86.68 | 99.975 | 86.7 | 99.903 | 86.76 | 99.956 | 86.47 | 99.978 | 86.55 | 99.983 | 85.94 | 99.994 | 86.13 | 99.963 | 86.2 | 99.955
86.67 | 99.958 | 86.79 | 99.985 | 86.89 | 99.953 | 86.83 | 99.915 | 86.8 | 99.93 | 86.85 | 99.974 | 86.86 | 99.902 | 86.92 | 99.956 | 86.64 | 99.978 | 86.71 | 99.983 | 86.1 | 99.994 | 86.3 | 99.963 | 86.37 | 99.954
86.83 | 99.957 | 86.96 | 99.984 | 87.06 | 99.953 | 86.99 | 99.915 | 86.96 | 99.929 | 87.02 | 99.974 | 87.03 | 99.902 | 87.09 | 99.955 | 86.8 | 99.978 | 86.88 | 99.983 | 86.27 | 99.993 | 86.46 | 99.963 | 86.53 | 99.954
87 | 99.957 | 87.13 | 99.984 | 87.23 | 99.953 | 87.16 | 99.914 | 87.13 | 99.929 | 87.18 | 99.974 | 87.2 | 99.901 | 87.26 | 99.954 | 86.97 | 99.977 | 87.05 | 99.983 | 86.44 | 99.993 | 86.63 | 99.963 | 86.7 | 99.953
87.17 | 99.957 | 87.29 | 99.984 | 87.4 | 99.952 | 87.33 | 99.913 | 87.3 | 99.928 | 87.35 | 99.974 | 87.37 | 99.901 | 87.42 | 99.954 | 87.14 | 99.977 | 87.22 | 99.984 | 86.6 | 99.992 | 86.8 | 99.962 | 86.87 | 99.953
87.34 | 99.956 | 87.46 | 99.983 | 87.56 | 99.952 | 87.5 | 99.912 | 87.47 | 99.928 | 87.52 | 99.973 | 87.53 | 99.9 | 87.59 | 99.953 | 87.31 | 99.976 | 87.38 | 99.983 | 86.77 | 99.991 | 86.96 | 99.962 | 87.03 | 99.952
87.5 | 99.956 | 87.63 | 99.983 | 87.73 | 99.952 | 87.67 | 99.912 | 87.63 | 99.928 | 87.69 | 99.973 | 87.7 | 99.899 | 87.76 | 99.953 | 87.47 | 99.976 | 87.55 | 99.983 | 86.94 | 99.991 | 87.13 | 99.961 | 87.2 | 99.951
87.67 | 99.955 | 87.8 | 99.982 | 87.9 | 99.951 | 87.83 | 99.912 | 87.8 | 99.928 | 87.85 | 99.972 | 87.87 | 99.898 | 87.93 | 99.952 | 87.64 | 99.976 | 87.72 | 99.983 | 87.1 | 99.991 | 87.29 | 99.961 | 87.37 | 99.951
87.84 | 99.954 | 87.96 | 99.982 | 88.07 | 99.951 | 88 | 99.911 | 87.97 | 99.928 | 88.02 | 99.971 | 88.03 | 99.897 | 88.09 | 99.952 | 87.81 | 99.976 | 87.89 | 99.983 | 87.27 | 99.99 | 87.46 | 99.961 | 87.53 | 99.95
88.01 | 99.953 | 88.13 | 99.982 | 88.23 | 99.95 | 88.17 | 99.911 | 88.14 | 99.927 | 88.19 | 99.971 | 88.2 | 99.896 | 88.26 | 99.952 | 87.98 | 99.976 | 88.06 | 99.983 | 87.44 | 99.989 | 87.63 | 99.96 | 87.7 | 99.949
88.17 | 99.953 | 88.3 | 99.982 | 88.4 | 99.95 | 88.34 | 99.91 | 88.3 | 99.926 | 88.36 | 99.97 | 88.37 | 99.895 | 88.43 | 99.952 | 88.14 | 99.976 | 88.22 | 99.982 | 87.6 | 99.989 | 87.79 | 99.959 | 87.87 | 99.948
88.34 | 99.952 | 88.47 | 99.982 | 88.57 | 99.95 | 88.51 | 99.909 | 88.47 | 99.926 | 88.52 | 99.969 | 88.54 | 99.894 | 88.6 | 99.952 | 88.31 | 99.976 | 88.39 | 99.982 | 87.77 | 99.988 | 87.96 | 99.958 | 88.03 | 99.947
88.51 | 99.951 | 88.63 | 99.982 | 88.74 | 99.949 | 88.67 | 99.909 | 88.64 | 99.925 | 88.69 | 99.967 | 88.71 | 99.892 | 88.76 | 99.952 | 88.48 | 99.976 | 88.56 | 99.982 | 87.94 | 99.987 | 88.13 | 99.958 | 88.2 | 99.946
88.68 | 99.951 | 88.8 | 99.982 | 88.91 | 99.948 | 88.84 | 99.908 | 88.81 | 99.924 | 88.86 | 99.965 | 88.87 | 99.89 | 88.93 | 99.951 | 88.65 | 99.976 | 88.73 | 99.98 | 88.1 | 99.986 | 88.29 | 99.958 | 88.37 | 99.946
88.85 | 99.95 | 88.97 | 99.982 | 89.07 | 99.947 | 89.01 | 99.908 | 88.97 | 99.924 | 89.03 | 99.964 | 89.04 | 99.889 | 89.1 | 99.952 | 88.82 | 99.976 | 88.9 | 99.979 | 88.27 | 99.986 | 88.46 | 99.958 | 88.53 | 99.945
89.01 | 99.949 | 89.14 | 99.981 | 89.24 | 99.945 | 89.18 | 99.907 | 89.14 | 99.924 | 89.2 | 99.963 | 89.21 | 99.888 | 89.27 | 99.952 | 88.98 | 99.976 | 89.06 | 99.977 | 88.44 | 99.986 | 88.63 | 99.957 | 88.7 | 99.944
89.18 | 99.949 | 89.3 | 99.981 | 89.41 | 99.945 | 89.35 | 99.907 | 89.31 | 99.922 | 89.36 | 99.963 | 89.38 | 99.888 | 89.44 | 99.952 | 89.15 | 99.975 | 89.23 | 99.976 | 88.6 | 99.985 | 88.79 | 99.957 | 88.87 | 99.944
89.35 | 99.949 | 89.47 | 99.98 | 89.58 | 99.944 | 89.52 | 99.906 | 89.48 | 99.921 | 89.53 | 99.963 | 89.54 | 99.887 | 89.6 | 99.951 | 89.32 | 99.975 | 89.4 | 99.976 | 88.77 | 99.985 | 88.96 | 99.957 | 89.04 | 99.943
89.52 | 99.948 | 89.64 | 99.98 | 89.75 | 99.943 | 89.69 | 99.905 | 89.65 | 99.92 | 89.7 | 99.962 | 89.71 | 99.886 | 89.77 | 99.951 | 89.49 | 99.974 | 89.57 | 99.976 | 88.94 | 99.984 | 89.13 | 99.956 | 89.2 | 99.942
89.69 | 99.948 | 89.81 | 99.979 | 89.92 | 99.942 | 89.85 | 99.904 | 89.81 | 99.92 | 89.87 | 99.961 | 89.88 | 99.885 | 89.94 | 99.95 | 89.66 | 99.974 | 89.74 | 99.975 | 89.11 | 99.984 | 89.29 | 99.956 | 89.37 | 99.942
89.85 | 99.947 | 89.98 | 99.979 | 90.08 | 99.941 | 90.02 | 99.904 | 89.98 | 99.919 | 90.04 | 99.961 | 90.05 | 99.884 | 90.11 | 99.949 | 89.83 | 99.974 | 89.91 | 99.975 | 89.27 | 99.984 | 89.46 | 99.955 | 89.54 | 99.942
90.02 | 99.947 | 90.14 | 99.977 | 90.25 | 99.94 | 90.19 | 99.903 | 90.15 | 99.917 | 90.2 | 99.961 | 90.22 | 99.883 | 90.28 | 99.948 | 89.99 | 99.974 | 90.07 | 99.974 | 89.44 | 99.983 | 89.63 | 99.955 | 89.71 | 99.941
90.19 | 99.947 | 90.31 | 99.976 | 90.42 | 99.938 | 90.36 | 99.902 | 90.32 | 99.916 | 90.37 | 99.96 | 90.38 | 99.882 | 90.45 | 99.947 | 90.16 | 99.974 | 90.24 | 99.974 | 89.61 | 99.983 | 89.8 | 99.955 | 89.87 | 99.941
90.36 | 99.946 | 90.48 | 99.975 | 90.59 | 99.937 | 90.53 | 99.902 | 90.49 | 99.915 | 90.54 | 99.96 | 90.55 | 99.881 | 90.61 | 99.946 | 90.33 | 99.973 | 90.41 | 99.973 | 89.77 | 99.982 | 89.96 | 99.955 | 90.04 | 99.94
90.53 | 99.945 | 90.65 | 99.973 | 90.76 | 99.937 | 90.7 | 99.902 | 90.65 | 99.915 | 90.71 | 99.959 | 90.72 | 99.88 | 90.78 | 99.945 | 90.5 | 99.973 | 90.58 | 99.973 | 89.94 | 99.982 | 90.13 | 99.954 | 90.21 | 99.94
90.7 | 99.945 | 90.82 | 99.973 | 90.93 | 99.936 | 90.87 | 99.902 | 90.82 | 99.915 | 90.88 | 99.959 | 90.89 | 99.878 | 90.95 | 99.944 | 90.67 | 99.972 | 90.75 | 99.972 | 90.11 | 99.982 | 90.3 | 99.953 | 90.38 | 99.939
90.87 | 99.944 | 90.99 | 99.972 | 91.09 | 99.935 | 91.04 | 99.901 | 90.99 | 99.915 | 91.04 | 99.958 | 91.06 | 99.877 | 91.12 | 99.944 | 90.84 | 99.971 | 90.92 | 99.972 | 90.28 | 99.981 | 90.46 | 99.952 | 90.54 | 99.939
91.03 | 99.944 | 91.15 | 99.97 | 91.26 | 99.935 | 91.2 | 99.901 | 91.16 | 99.914 | 91.21 | 99.957 | 91.23 | 99.875 | 91.29 | 99.943 | 91 | 99.971 | 91.09 | 99.972 | 90.44 | 99.981 | 90.63 | 99.95 | 90.71 | 99.939
91.2 | 99.943 | 91.32 | 99.97 | 91.43 | 99.934 | 91.37 | 99.9 | 91.33 | 99.914 | 91.38 | 99.955 | 91.39 | 99.873 | 91.45 | 99.942 | 91.17 | 99.97 | 91.26 | 99.972 | 90.61 | 99.98 | 90.8 | 99.95 | 90.88 | 99.938
91.37 | 99.941 | 91.49 | 99.969 | 91.6 | 99.933 | 91.54 | 99.9 | 91.5 | 99.914 | 91.55 | 99.954 | 91.56 | 99.872 | 91.62 | 99.942 | 91.34 | 99.97 | 91.43 | 99.971 | 90.78 | 99.98 | 90.97 | 99.949 | 91.05 | 99.937
91.54 | 99.941 | 91.66 | 99.967 | 91.77 | 99.932 | 91.71 | 99.899 | 91.66 | 99.913 | 91.72 | 99.954 | 91.73 | 99.87 | 91.79 | 99.942 | 91.51 | 99.969 | 91.59 | 99.97 | 90.95 | 99.98 | 91.13 | 99.949 | 91.21 | 99.937
91.71 | 99.939 | 91.83 | 99.967 | 91.94 | 99.932 | 91.88 | 99.898 | 91.83 | 99.912 | 91.89 | 99.953 | 91.9 | 99.869 | 91.96 | 99.942 | 91.68 | 99.969 | 91.76 | 99.97 | 91.11 | 99.98 | 91.3 | 99.948 | 91.38 | 99.936
91.88 | 99.938 | 92 | 99.967 | 92.11 | 99.931 | 92.05 | 99.897 | 92 | 99.914 | 92.05 | 99.952 | 92.07 | 99.868 | 92.13 | 99.941 | 91.85 | 99.967 | 91.93 | 99.969 | 91.28 | 99.98 | 91.47 | 99.947 | 91.55 | 99.936
92.05 | 99.937 | 92.16 | 99.966 | 92.28 | 99.931 | 92.22 | 99.897 | 92.17 | 99.912 | 92.22 | 99.951 | 92.24 | 99.868 | 92.3 | 99.941 | 92.02 | 99.966 | 92.1 | 99.969 | 91.45 | 99.979 | 91.64 | 99.947 | 91.72 | 99.935
92.22 | 99.937 | 92.33 | 99.966 | 92.44 | 99.93 | 92.39 | 99.896 | 92.34 | 99.912 | 92.39 | 99.95 | 92.4 | 99.867 | 92.47 | 99.941 | 92.19 | 99.965 | 92.27 | 99.969 | 91.62 | 99.978 | 91.8 | 99.946 | 91.89 | 99.934
92.38 | 99.936 | 92.5 | 99.965 | 92.61 | 99.929 | 92.56 | 99.895 | 92.51 | 99.911 | 92.56 | 99.949 | 92.57 | 99.867 | 92.63 | 99.94 | 92.35 | 99.964 | 92.44 | 99.969 | 91.79 | 99.978 | 91.97 | 99.945 | 92.05 | 99.932
92.55 | 99.936 | 92.67 | 99.964 | 92.78 | 99.928 | 92.73 | 99.895 | 92.68 | 99.91 | 92.73 | 99.948 | 92.74 | 99.866 | 92.8 | 99.94 | 92.52 | 99.964 | 92.61 | 99.968 | 91.95 | 99.978 | 92.14 | 99.945 | 92.22 | 99.932
92.72 | 99.935 | 92.84 | 99.964 | 92.95 | 99.927 | 92.9 | 99.894 | 92.84 | 99.91 | 92.9 | 99.946 | 92.91 | 99.865 | 92.97 | 99.939 | 92.69 | 99.963 | 92.78 | 99.968 | 92.12 | 99.978 | 92.31 | 99.945 | 92.39 | 99.931
92.89 | 99.935 | 93.01 | 99.964 | 93.12 | 99.926 | 93.07 | 99.893 | 93.01 | 99.91 | 93.07 | 99.945 | 93.08 | 99.864 | 93.14 | 99.938 | 92.86 | 99.963 | 92.95 | 99.968 | 92.29 | 99.977 | 92.47 | 99.945 | 92.56 | 99.93
93.06 | 99.934 | 93.18 | 99.963 | 93.29 | 99.925 | 93.24 | 99.892 | 93.18 | 99.909 | 93.23 | 99.945 | 93.25 | 99.863 | 93.31 | 99.938 | 93.03 | 99.963 | 93.12 | 99.967 | 92.46 | 99.976 | 92.64 | 99.944 | 92.73 | 99.929
93.23 | 99.933 | 93.35 | 99.963 | 93.46 | 99.924 | 93.41 | 99.891 | 93.35 | 99.909 | 93.4 | 99.944 | 93.42 | 99.862 | 93.48 | 99.937 | 93.2 | 99.962 | 93.29 | 99.966 | 92.63 | 99.976 | 92.81 | 99.943 | 92.9 | 99.929
93.4 | 99.933 | 93.51 | 99.963 | 93.63 | 99.923 | 93.57 | 99.891 | 93.52 | 99.908 | 93.57 | 99.943 | 93.59 | 99.861 | 93.65 | 99.936 | 93.37 | 99.963 | 93.46 | 99.966 | 92.79 | 99.976 | 92.98 | 99.943 | 93.06 | 99.929
93.57 | 99.932 | 93.68 | 99.962 | 93.8 | 99.922 | 93.74 | 99.89 | 93.69 | 99.907 | 93.74 | 99.942 | 93.75 | 99.861 | 93.82 | 99.934 | 93.54 | 99.962 | 93.62 | 99.966 | 92.96 | 99.975 | 93.15 | 99.942 | 93.23 | 99.928
93.74 | 99.932 | 93.85 | 99.962 | 93.97 | 99.921 | 93.91 | 99.89 | 93.86 | 99.906 | 93.91 | 99.942 | 93.92 | 99.86 | 93.99 | 99.933 | 93.71 | 99.961 | 93.79 | 99.965 | 93.13 | 99.974 | 93.31 | 99.942 | 93.4 | 99.928
93.91 | 99.931 | 94.02 | 99.962 | 94.14 | 99.92 | 94.08 | 99.889 | 94.03 | 99.905 | 94.08 | 99.941 | 94.09 | 99.859 | 94.15 | 99.932 | 93.88 | 99.961 | 93.96 | 99.965 | 93.3 | 99.974 | 93.48 | 99.941 | 93.57 | 99.927
94.08 | 99.931 | 94.19 | 99.961 | 94.3 | 99.92 | 94.25 | 99.889 | 94.2 | 99.904 | 94.25 | 99.94 | 94.26 | 99.859 | 94.32 | 99.931 | 94.05 | 99.961 | 94.13 | 99.965 | 93.47 | 99.973 | 93.65 | 99.941 | 93.74 | 99.927
94.24 | 99.93 | 94.36 | 99.96 | 94.47 | 99.92 | 94.42 | 99.888 | 94.36 | 99.904 | 94.42 | 99.94 | 94.43 | 99.858 | 94.49 | 99.93 | 94.22 | 99.96 | 94.3 | 99.965 | 93.64 | 99.972 | 93.82 | 99.94 | 93.91 | 99.926
94.41 | 99.928 | 94.53 | 99.96 | 94.64 | 99.92 | 94.59 | 99.888 | 94.53 | 99.903 | 94.59 | 99.939 | 94.6 | 99.857 | 94.66 | 99.928 | 94.39 | 99.959 | 94.47 | 99.964 | 93.8 | 99.972 | 93.99 | 99.939 | 94.07 | 99.925
94.58 | 99.928 | 94.7 | 99.959 | 94.81 | 99.92 | 94.76 | 99.887 | 94.7 | 99.902 | 94.76 | 99.938 | 94.77 | 99.856 | 94.83 | 99.927 | 94.55 | 99.959 | 94.64 | 99.965 | 93.97 | 99.972 | 94.15 | 99.939 | 94.24 | 99.925
94.75 | 99.927 | 94.87 | 99.959 | 94.98 | 99.919 | 94.93 | 99.887 | 94.87 | 99.901 | 94.92 | 99.938 | 94.94 | 99.855 | 95 | 99.926 | 94.72 | 99.958 | 94.81 | 99.965 | 94.14 | 99.972 | 94.32 | 99.937 | 94.41 | 99.925
94.92 | 99.926 | 95.04 | 99.959 | 95.15 | 99.918 | 95.1 | 99.887 | 95.04 | 99.9 | 95.09 | 99.938 | 95.11 | 99.854 | 95.17 | 99.925 | 94.89 | 99.958 | 94.98 | 99.965 | 94.31 | 99.971 | 94.49 | 99.936 | 94.58 | 99.925
95.09 | 99.925 | 95.21 | 99.959 | 95.32 | 99.918 | 95.27 | 99.886 | 95.21 | 99.899 | 95.26 | 99.938 | 95.27 | 99.854 | 95.34 | 99.924 | 95.06 | 99.957 | 95.15 | 99.964 | 94.48 | 99.971 | 94.66 | 99.935 | 94.75 | 99.924
95.26 | 99.924 | 95.37 | 99.958 | 95.49 | 99.918 | 95.44 | 99.886 | 95.38 | 99.898 | 95.43 | 99.938 | 95.44 | 99.853 | 95.51 | 99.923 | 95.23 | 99.957 | 95.32 | 99.965 | 94.65 | 99.97 | 94.83 | 99.934 | 94.92 | 99.924
95.43 | 99.924 | 95.54 | 99.956 | 95.66 | 99.917 | 95.61 | 99.885 | 95.55 | 99.898 | 95.6 | 99.937 | 95.61 | 99.852 | 95.68 | 99.922 | 95.4 | 99.956 | 95.49 | 99.965 | 94.82 | 99.969 | 95 | 99.933 | 95.09 | 99.924
95.6 | 99.922 | 95.71 | 99.956 | 95.83 | 99.917 | 95.78 | 99.884 | 95.72 | 99.897 | 95.77 | 99.937 | 95.78 | 99.851 | 95.85 | 99.921 | 95.57 | 99.955 | 95.66 | 99.965 | 94.98 | 99.969 | 95.16 | 99.932 | 95.25 | 99.923
95.77 | 99.92 | 95.88 | 99.955 | 96 | 99.916 | 95.95 | 99.883 | 95.89 | 99.896 | 95.94 | 99.937 | 95.95 | 99.85 | 96.02 | 99.92 | 95.74 | 99.954 | 95.83 | 99.965 | 95.15 | 99.968 | 95.33 | 99.931 | 95.42 | 99.922
95.94 | 99.92 | 96.05 | 99.954 | 96.17 | 99.914 | 96.12 | 99.883 | 96.06 | 99.895 | 96.11 | 99.937 | 96.12 | 99.849 | 96.19 | 99.919 | 95.91 | 99.954 | 96 | 99.964 | 95.32 | 99.968 | 95.5 | 99.93 | 95.59 | 99.921
96.11 | 99.919 | 96.22 | 99.953 | 96.34 | 99.91 | 96.29 | 99.882 | 96.23 | 99.894 | 96.28 | 99.937 | 96.29 | 99.849 | 96.36 | 99.919 | 96.08 | 99.953 | 96.17 | 99.964 | 95.49 | 99.968 | 95.67 | 99.929 | 95.76 | 99.921
96.28 | 99.918 | 96.39 | 99.952 | 96.51 | 99.91 | 96.46 | 99.881 | 96.4 | 99.894 | 96.45 | 99.937 | 96.46 | 99.848 | 96.53 | 99.919 | 96.25 | 99.953 | 96.34 | 99.963 | 95.66 | 99.967 | 95.84 | 99.928 | 95.93 | 99.92
96.45 | 99.917 | 96.56 | 99.952 | 96.68 | 99.909 | 96.63 | 99.88 | 96.57 | 99.893 | 96.62 | 99.937 | 96.63 | 99.848 | 96.7 | 99.918 | 96.42 | 99.952 | 96.51 | 99.963 | 95.83 | 99.966 | 96.01 | 99.927 | 96.1 | 99.92
96.62 | 99.916 | 96.73 | 99.951 | 96.85 | 99.909 | 96.8 | 99.88 | 96.73 | 99.892 | 96.79 | 99.937 | 96.8 | 99.847 | 96.87 | 99.918 | 96.59 | 99.952 | 96.68 | 99.963 | 96 | 99.965 | 96.17 | 99.926 | 96.27 | 99.919
96.79 | 99.915 | 96.9 | 99.951 | 97.02 | 99.908 | 96.97 | 99.879 | 96.9 | 99.89 | 96.96 | 99.937 | 96.97 | 99.845 | 97.04 | 99.917 | 96.76 | 99.951 | 96.85 | 99.962 | 96.17 | 99.964 | 96.34 | 99.926 | 96.44 | 99.918
96.96 | 99.914 | 97.07 | 99.95 | 97.19 | 99.908 | 97.14 | 99.879 | 97.07 | 99.889 | 97.13 | 99.936 | 97.14 | 99.845 | 97.2 | 99.916 | 96.93 | 99.95 | 97.02 | 99.961 | 96.33 | 99.964 | 96.51 | 99.925 | 96.61 | 99.918
97.13 | 99.914 | 97.24 | 99.949 | 97.36 | 99.907 | 97.31 | 99.878 | 97.24 | 99.888 | 97.3 | 99.936 | 97.31 | 99.844 | 97.37 | 99.915 | 97.1 | 99.949 | 97.19 | 99.96 | 96.5 | 99.964 | 96.68 | 99.923 | 96.77 | 99.917
97.3 | 99.914 | 97.41 | 99.949 | 97.53 | 99.906 | 97.48 | 99.877 | 97.41 | 99.887 | 97.47 | 99.935 | 97.48 | 99.843 | 97.54 | 99.915 | 97.27 | 99.948 | 97.36 | 99.958 | 96.67 | 99.963 | 96.85 | 99.923 | 96.94 | 99.916
97.47 | 99.914 | 97.58 | 99.948 | 97.7 | 99.905 | 97.65 | 99.876 | 97.58 | 99.887 | 97.64 | 99.934 | 97.65 | 99.841 | 97.71 | 99.914 | 97.44 | 99.948 | 97.53 | 99.958 | 96.84 | 99.962 | 97.02 | 99.922 | 97.11 | 99.915
97.64 | 99.914 | 97.75 | 99.947 | 97.87 | 99.905 | 97.82 | 99.875 | 97.75 | 99.886 | 97.81 | 99.934 | 97.82 | 99.839 | 97.88 | 99.914 | 97.61 | 99.947 | 97.7 | 99.957 | 97.01 | 99.962 | 97.18 | 99.921 | 97.28 | 99.915
97.81 | 99.914 | 97.92 | 99.947 | 98.04 | 99.905 | 97.99 | 99.874 | 97.92 | 99.885 | 97.98 | 99.932 | 97.99 | 99.838 | 98.05 | 99.914 | 97.78 | 99.946 | 97.87 | 99.956 | 97.18 | 99.962 | 97.35 | 99.92 | 97.45 | 99.914
97.98 | 99.914 | 98.09 | 99.947 | 98.21 | 99.904 | 98.16 | 99.873 | 98.09 | 99.884 | 98.15 | 99.932 | 98.16 | 99.838 | 98.22 | 99.913 | 97.95 | 99.946 | 98.04 | 99.956 | 97.35 | 99.962 | 97.52 | 99.92 | 97.62 | 99.913
98.15 | 99.914 | 98.25 | 99.946 | 98.38 | 99.903 | 98.33 | 99.872 | 98.26 | 99.884 | 98.32 | 99.93 | 98.33 | 99.837 | 98.39 | 99.912 | 98.12 | 99.945 | 98.21 | 99.955 | 97.52 | 99.961 | 97.69 | 99.918 | 97.79 | 99.911
98.32 | 99.914 | 98.42 | 99.944 | 98.55 | 99.901 | 98.5 | 99.872 | 98.43 | 99.884 | 98.48 | 99.93 | 98.5 | 99.836 | 98.56 | 99.911 | 98.29 | 99.944 | 98.39 | 99.954 | 97.69 | 99.961 | 97.86 | 99.918 | 97.96 | 99.91
98.49 | 99.914 | 98.59 | 99.944 | 98.72 | 99.9 | 98.67 | 99.872 | 98.6 | 99.884 | 98.65 | 99.929 | 98.66 | 99.835 | 98.73 | 99.91 | 98.46 | 99.944 | 98.56 | 99.954 | 97.86 | 99.96 | 98.03 | 99.917 | 98.13 | 99.909
98.66 | 99.914 | 98.76 | 99.942 | 98.89 | 99.9 | 98.85 | 99.871 | 98.77 | 99.884 | 98.82 | 99.927 | 98.83 | 99.835 | 98.9 | 99.909 | 98.63 | 99.944 | 98.73 | 99.953 | 98.03 | 99.959 | 98.2 | 99.917 | 98.3 | 99.908
98.83 | 99.914 | 98.93 | 99.942 | 99.06 | 99.898 | 99.02 | 99.871 | 98.94 | 99.883 | 98.99 | 99.926 | 99 | 99.835 | 99.07 | 99.907 | 98.8 | 99.943 | 98.9 | 99.952 | 98.19 | 99.959 | 98.37 | 99.916 | 98.47 | 99.908
99 | 99.914 | 99.1 | 99.941 | 99.23 | 99.897 | 99.19 | 99.87 | 99.11 | 99.882 | 99.16 | 99.925 | 99.17 | 99.834 | 99.24 | 99.907 | 98.97 | 99.942 | 99.07 | 99.95 | 98.36 | 99.958 | 98.53 | 99.915 | 98.64 | 99.906
99.17 | 99.913 | 99.27 | 99.94 | 99.4 | 99.897 | 99.36 | 99.87 | 99.28 | 99.881 | 99.33 | 99.924 | 99.34 | 99.834 | 99.41 | 99.906 | 99.14 | 99.942 | 99.24 | 99.949 | 98.53 | 99.958 | 98.7 | 99.915 | 98.81 | 99.905
99.34 | 99.912 | 99.44 | 99.939 | 99.57 | 99.896 | 99.53 | 99.87 | 99.45 | 99.88 | 99.5 | 99.924 | 99.51 | 99.833 | 99.59 | 99.904 | 99.31 | 99.941 | 99.41 | 99.949 | 98.7 | 99.957 | 98.87 | 99.915 | 98.97 | 99.905
99.51 | 99.91 | 99.61 | 99.939 | 99.74 | 99.896 | 99.7 | 99.87 | 99.62 | 99.879 | 99.67 | 99.923 | 99.68 | 99.832 | 99.76 | 99.903 | 99.48 | 99.941 | 99.58 | 99.949 | 98.87 | 99.956 | 99.04 | 99.914 | 99.14 | 99.904
99.68 | 99.908 | 99.78 | 99.938 | 99.91 | 99.896 | 99.87 | 99.87 | 99.79 | 99.878 | 99.84 | 99.922 | 99.85 | 99.831 | 99.93 | 99.901 | 99.65 | 99.94 | 99.75 | 99.949 | 99.04 | 99.955 | 99.21 | 99.914 | 99.31 | 99.903
99.85 | 99.907 | 99.95 | 99.937 | 100.08 | 99.895 | 100.04 | 99.869 | 99.96 | 99.877 | 100.01 | 99.921 | 100.02 | 99.829 | 100.1 | 99.9 | 99.82 | 99.939 | 99.92 | 99.949 | 99.21 | 99.955 | 99.38 | 99.913 | 99.48 | 99.903
100.02 | 99.905 | 100.12 | 99.936 | 100.25 | 99.894 | 100.21 | 99.869 | 100.13 | 99.876 | 100.18 | 99.92 | 100.19 | 99.828 | 100.27 | 99.898 | 99.99 | 99.939 | 100.09 | 99.949 | 99.38 | 99.953 | 99.55 | 99.913 | 99.65 | 99.902
100.19 | 99.904 | 100.29 | 99.936 | 100.42 | 99.894 | 100.38 | 99.868 | 100.3 | 99.874 | 100.35 | 99.919 | 100.36 | 99.827 | 100.44 | 99.897 | 100.16 | 99.938 | 100.26 | 99.949 | 99.55 | 99.953 | 99.72 | 99.913 | 99.82 | 99.901
100.36 | 99.903 | 100.46 | 99.935 | 100.59 | 99.893 | 100.55 | 99.868 | 100.47 | 99.873 | 100.52 | 99.918 | 100.53 | 99.824 | 100.61 | 99.895 | 100.34 | 99.938 | 100.43 | 99.949 | 99.72 | 99.952 | 99.89 | 99.913 | 99.99 | 99.901
100.53 | 99.902 | 100.63 | 99.934 | 100.76 | 99.893 | 100.72 | 99.867 | 100.64 | 99.872 | 100.69 | 99.917 | 100.7 | 99.821 | 100.78 | 99.895 | 100.51 | 99.937 | 100.6 | 99.948 | 99.89 | 99.951 | 100.06 | 99.912 | 100.16 | 99.899
100.7 | 99.902 | 100.8 | 99.933 | 100.93 | 99.892 | 100.89 | 99.867 | 100.81 | 99.872 | 100.86 | 99.917 | 100.87 | 99.819 | 100.95 | 99.893 | 100.68 | 99.936 | 100.78 | 99.948 | 100.06 | 99.951 | 100.22 | 99.912 | 100.33 | 99.899
100.87 | 99.902 | 100.97 | 99.932 | 101.1 | 99.892 | 101.06 | 99.865 | 100.98 | 99.871 | 101.03 | 99.916 | 101.04 | 99.817 | 101.12 | 99.893 | 100.85 | 99.935 | 100.95 | 99.948 | 100.23 | 99.95 | 100.39 | 99.911 | 100.5 | 99.898
101.04 | 99.901 | 101.14 | 99.931 | 101.27 | 99.892 | 101.23 | 99.865 | 101.15 | 99.87 | 101.2 | 99.916 | 101.21 | 99.816 | 101.29 | 99.891 | 101.02 | 99.934 | 101.12 | 99.948 | 100.4 | 99.949 | 100.56 | 99.911 | 100.67 | 99.898
101.21 | 99.901 | 101.31 | 99.93 | 101.44 | 99.891 | 101.4 | 99.865 | 101.32 | 99.869 | 101.37 | 99.916 | 101.38 | 99.815 | 101.46 | 99.89 | 101.19 | 99.933 | 101.29 | 99.948 | 100.57 | 99.949 | 100.73 | 99.91 | 100.84 | 99.898
101.38 | 99.9 | 101.48 | 99.93 | 101.61 | 99.89 | 101.58 | 99.865 | 101.49 | 99.868 | 101.54 | 99.915 | 101.55 | 99.814 | 101.63 | 99.889 | 101.36 | 99.932 | 101.46 | 99.948 | 100.73 | 99.949 | 100.9 | 99.91 | 101.01 | 99.896
101.55 | 99.9 | 101.65 | 99.929 | 101.78 | 99.889 | 101.75 | 99.864 | 101.66 | 99.867 | 101.71 | 99.915 | 101.73 | 99.814 | 101.8 | 99.888 | 101.53 | 99.932 | 101.63 | 99.947 | 100.9 | 99.948 | 101.07 | 99.909 | 101.18 | 99.896
101.72 | 99.899 | 101.82 | 99.928 | 101.95 | 99.888 | 101.92 | 99.863 | 101.83 | 99.867 | 101.88 | 99.914 | 101.9 | 99.813 | 101.97 | 99.887 | 101.7 | 99.931 | 101.8 | 99.947 | 101.07 | 99.947 | 101.24 | 99.909 | 101.35 | 99.895
101.89 | 99.899 | 101.99 | 99.927 | 102.12 | 99.888 | 102.09 | 99.863 | 102 | 99.866 | 102.05 | 99.914 | 102.07 | 99.812 | 102.14 | 99.887 | 101.87 | 99.93 | 101.97 | 99.946 | 101.24 | 99.947 | 101.41 | 99.908 | 101.52 | 99.894
102.06 | 99.899 | 102.16 | 99.927 | 102.29 | 99.887 | 102.26 | 99.863 | 102.17 | 99.865 | 102.22 | 99.913 | 102.24 | 99.81 | 102.32 | 99.886 | 102.04 | 99.929 | 102.14 | 99.946 | 101.41 | 99.947 | 101.58 | 99.907 | 101.69 | 99.894
102.23 | 99.899 | 102.33 | 99.927 | 102.46 | 99.887 | 102.43 | 99.862 | 102.34 | 99.864 | 102.39 | 99.913 | 102.41 | 99.809 | 102.49 | 99.885 | 102.21 | 99.928 | 102.31 | 99.945 | 101.58 | 99.946 | 101.75 | 99.907 | 101.86 | 99.893
102.4 | 99.898 | 102.5 | 99.927 | 102.63 | 99.886 | 102.6 | 99.862 | 102.51 | 99.862 | 102.56 | 99.913 | 102.58 | 99.808 | 102.66 | 99.885 | 102.38 | 99.926 | 102.48 | 99.945 | 101.75 | 99.945 | 101.92 | 99.906 | 102.03 | 99.893
102.57 | 99.898 | 102.67 | 99.926 | 102.8 | 99.886 | 102.77 | 99.862 | 102.68 | 99.861 | 102.73 | 99.912 | 102.75 | 99.807 | 102.83 | 99.885 | 102.55 | 99.926 | 102.66 | 99.944 | 101.92 | 99.945 | 102.09 | 99.904 | 102.2 | 99.892
102.74 | 99.896 | 102.84 | 99.925 | 102.97 | 99.885 | 102.94 | 99.861 | 102.85 | 99.861 | 102.91 | 99.911 | 102.92 | 99.807 | 103 | 99.884 | 102.72 | 99.925 | 102.83 | 99.944 | 102.09 | 99.944 | 102.26 | 99.904 | 102.37 | 99.891
102.91 | 99.895 | 103.01 | 99.925 | 103.15 | 99.885 | 103.11 | 99.86 | 103.02 | 99.86 | 103.08 | 99.91 | 103.09 | 99.805 | 103.17 | 99.884 | 102.89 | 99.925 | 103 | 99.944 | 102.26 | 99.943 | 102.43 | 99.903 | 102.54 | 99.891
103.08 | 99.895 | 103.18 | 99.924 | 103.32 | 99.884 | 103.29 | 99.859 | 103.19 | 99.859 | 103.25 | 99.91 | 103.26 | 99.802 | 103.34 | 99.884 | 103.07 | 99.925 | 103.17 | 99.944 | 102.43 | 99.943 | 102.59 | 99.901 | 102.71 | 99.891
103.25 | 99.895 | 103.35 | 99.923 | 103.49 | 99.883 | 103.46 | 99.858 | 103.36 | 99.859 | 103.42 | 99.907 | 103.43 | 99.799 | 103.51 | 99.884 | 103.24 | 99.925 | 103.34 | 99.944 | 102.6 | 99.943 | 102.76 | 99.901 | 102.88 | 99.89
103.42 | 99.894 | 103.52 | 99.922 | 103.66 | 99.883 | 103.63 | 99.856 | 103.53 | 99.859 | 103.59 | 99.906 | 103.6 | 99.797 | 103.68 | 99.884 | 103.41 | 99.924 | 103.51 | 99.944 | 102.77 | 99.943 | 102.93 | 99.9 | 103.05 | 99.889
103.59 | 99.894 | 103.69 | 99.922 | 103.83 | 99.882 | 103.8 | 99.856 | 103.7 | 99.858 | 103.76 | 99.906 | 103.77 | 99.796 | 103.86 | 99.884 | 103.58 | 99.924 | 103.68 | 99.944 | 102.94 | 99.942 | 103.1 | 99.899 | 103.22 | 99.887
103.76 | 99.893 | 103.86 | 99.921 | 104 | 99.882 | 103.97 | 99.855 | 103.88 | 99.857 | 103.93 | 99.905 | 103.94 | 99.795 | 104.03 | 99.884 | 103.75 | 99.924 | 103.85 | 99.943 | 103.11 | 99.941 | 103.27 | 99.898 | 103.39 | 99.886
103.93 | 99.892 | 104.03 | 99.92 | 104.17 | 99.881 | 104.14 | 99.854 | 104.05 | 99.856 | 104.1 | 99.903 | 104.11 | 99.794 | 104.2 | 99.883 | 103.92 | 99.925 | 104.02 | 99.942 | 103.28 | 99.941 | 103.44 | 99.896 | 103.56 | 99.884
104.1 | 99.891 | 104.2 | 99.919 | 104.34 | 99.881 | 104.31 | 99.853 | 104.22 | 99.856 | 104.27 | 99.903 | 104.28 | 99.792 | 104.37 | 99.883 | 104.09 | 99.925 | 104.2 | 99.942 | 103.45 | 99.941 | 103.61 | 99.895 | 103.73 | 99.883
104.27 | 99.891 | 104.37 | 99.919 | 104.51 | 99.88 | 104.48 | 99.852 | 104.39 | 99.855 | 104.44 | 99.902 | 104.45 | 99.791 | 104.54 | 99.882 | 104.26 | 99.926 | 104.37 | 99.942 | 103.62 | 99.94 | 103.78 | 99.894 | 103.9 | 99.882
104.45 | 99.89 | 104.54 | 99.918 | 104.68 | 99.88 | 104.65 | 99.85 | 104.56 | 99.853 | 104.61 | 99.902 | 104.62 | 99.79 | 104.71 | 99.882 | 104.43 | 99.926 | 104.54 | 99.942 | 103.79 | 99.939 | 103.95 | 99.893 | 104.07 | 99.881
104.62 | 99.889 | 104.71 | 99.918 | 104.85 | 99.879 | 104.83 | 99.85 | 104.73 | 99.853 | 104.78 | 99.901 | 104.79 | 99.79 | 104.88 | 99.881 | 104.6 | 99.925 | 104.71 | 99.942 | 103.96 | 99.939 | 104.12 | 99.892 | 104.24 | 99.879
104.79 | 99.888 | 104.89 | 99.917 | 105.02 | 99.878 | 105 | 99.848 | 104.9 | 99.852 | 104.95 | 99.9 | 104.96 | 99.789 | 105.06 | 99.881 | 104.78 | 99.924 | 104.88 | 99.941 | 104.13 | 99.938 | 104.29 | 99.891 | 104.41 | 99.879
104.96 | 99.887 | 105.06 | 99.917 | 105.19 | 99.877 | 105.17 | 99.847 | 105.07 | 99.852 | 105.12 | 99.899 | 105.13 | 99.788 | 105.23 | 99.88 | 104.95 | 99.924 | 105.05 | 99.94 | 104.3 | 99.937 | 104.46 | 99.89 | 104.58 | 99.879
105.13 | 99.887 | 105.23 | 99.916 | 105.37 | 99.877 | 105.34 | 99.846 | 105.24 | 99.851 | 105.29 | 99.898 | 105.3 | 99.787 | 105.4 | 99.879 | 105.12 | 99.923 | 105.22 | 99.939 | 104.47 | 99.936 | 104.63 | 99.89 | 104.75 | 99.878
105.3 | 99.887 | 105.4 | 99.916 | 105.54 | 99.876 | 105.51 | 99.846 | 105.41 | 99.85 | 105.46 | 99.898 | 105.47 | 99.787 | 105.57 | 99.878 | 105.29 | 99.922 | 105.39 | 99.938 | 104.64 | 99.935 | 104.8 | 99.889 | 104.92 | 99.877
105.47 | 99.885 | 105.57 | 99.914 | 105.71 | 99.874 | 105.68 | 99.845 | 105.58 | 99.849 | 105.63 | 99.897 | 105.65 | 99.786 | 105.74 | 99.877 | 105.46 | 99.922 | 105.57 | 99.936 | 104.81 | 99.934 | 104.97 | 99.888 | 105.09 | 99.876
105.64 | 99.884 | 105.74 | 99.913 | 105.88 | 99.874 | 105.85 | 99.844 | 105.75 | 99.848 | 105.8 | 99.896 | 105.82 | 99.785 | 105.91 | 99.876 | 105.63 | 99.921 | 105.74 | 99.936 | 104.98 | 99.934 | 105.14 | 99.888 | 105.26 | 99.875
105.81 | 99.883 | 105.91 | 99.913 | 106.05 | 99.873 | 106.02 | 99.843 | 105.92 | 99.848 | 105.97 | 99.895 | 105.99 | 99.784 | 106.08 | 99.875 | 105.8 | 99.921 | 105.91 | 99.935 | 105.15 | 99.934 | 105.31 | 99.887 | 105.43 | 99.875
105.98 | 99.883 | 106.08 | 99.912 | 106.22 | 99.872 | 106.2 | 99.842 | 106.09 | 99.847 | 106.15 | 99.894 | 106.16 | 99.783 | 106.26 | 99.874 | 105.97 | 99.92 | 106.08 | 99.934 | 105.32 | 99.933 | 105.48 | 99.887 | 105.6 | 99.874
106.15 | 99.882 | 106.25 | 99.911 | 106.39 | 99.872 | 106.37 | 99.841 | 106.26 | 99.847 | 106.32 | 99.893 | 106.33 | 99.783 | 106.43 | 99.873 | 106.15 | 99.919 | 106.25 | 99.933 | 105.49 | 99.932 | 105.65 | 99.885 | 105.77 | 99.874
106.32 | 99.881 | 106.42 | 99.91 | 106.56 | 99.871 | 106.54 | 99.841 | 106.43 | 99.845 | 106.49 | 99.891 | 106.5 | 99.782 | 106.6 | 99.872 | 106.32 | 99.918 | 106.42 | 99.932 | 105.66 | 99.932 | 105.82 | 99.885 | 105.94 | 99.872
106.49 | 99.88 | 106.59 | 99.908 | 106.73 | 99.87 | 106.71 | 99.841 | 106.6 | 99.845 | 106.66 | 99.89 | 106.67 | 99.78 | 106.77 | 99.873 | 106.49 | 99.917 | 106.59 | 99.932 | 105.83 | 99.931 | 105.99 | 99.884 | 106.11 | 99.871
106.66 | 99.879 | 106.76 | 99.908 | 106.9 | 99.869 | 106.88 | 99.84 | 106.77 | 99.844 | 106.83 | 99.889 | 106.84 | 99.779 | 106.94 | 99.873 | 106.66 | 99.916 | 106.77 | 99.932 | 106 | 99.93 | 106.16 | 99.883 | 106.28 | 99.87
106.83 | 99.878 | 106.93 | 99.908 | 107.08 | 99.868 | 107.05 | 99.839 | 106.95 | 99.843 | 107 | 99.889 | 107.01 | 99.778 | 107.11 | 99.872 | 106.83 | 99.916 | 106.94 | 99.932 | 106.17 | 99.93 | 106.33 | 99.882 | 106.45 | 99.869
107 | 99.876 | 107.1 | 99.907 | 107.25 | 99.867 | 107.22 | 99.838 | 107.12 | 99.842 | 107.17 | 99.887 | 107.18 | 99.776 | 107.29 | 99.872 | 107 | 99.915 | 107.11 | 99.932 | 106.34 | 99.929 | 106.5 | 99.882 | 106.62 | 99.868
107.18 | 99.875 | 107.27 | 99.907 | 107.42 | 99.866 | 107.39 | 99.837 | 107.29 | 99.841 | 107.34 | 99.885 | 107.35 | 99.775 | 107.46 | 99.871 | 107.17 | 99.915 | 107.28 | 99.932 | 106.51 | 99.928 | 106.67 | 99.88 | 106.79 | 99.867
107.35 | 99.875 | 107.44 | 99.907 | 107.59 | 99.866 | 107.57 | 99.836 | 107.46 | 99.84 | 107.51 | 99.885 | 107.52 | 99.774 | 107.63 | 99.871 | 107.35 | 99.914 | 107.45 | 99.932 | 106.68 | 99.927 | 106.84 | 99.88 | 106.96 | 99.866
107.52 | 99.874 | 107.62 | 99.906 | 107.76 | 99.865 | 107.74 | 99.835 | 107.63 | 99.839 | 107.68 | 99.883 | 107.7 | 99.773 | 107.8 | 99.871 | 107.52 | 99.913 | 107.62 | 99.932 | 106.85 | 99.926 | 107.01 | 99.88 | 107.13 | 99.865
107.69 | 99.872 | 107.79 | 99.906 | 107.93 | 99.864 | 107.91 | 99.834 | 107.8 | 99.838 | 107.85 | 99.882 | 107.87 | 99.771 | 107.97 | 99.871 | 107.69 | 99.913 | 107.8 | 99.932 | 107.02 | 99.926 | 107.18 | 99.879 | 107.3 | 99.865
107.86 | 99.871 | 107.96 | 99.906 | 108.1 | 99.862 | 108.08 | 99.832 | 107.97 | 99.838 | 108.02 | 99.881 | 108.04 | 99.77 | 108.15 | 99.871 | 107.86 | 99.912 | 107.97 | 99.931 | 107.19 | 99.926 | 107.35 | 99.878 | 107.47 | 99.864
108.03 | 99.871 | 108.13 | 99.905 | 108.27 | 99.861 | 108.25 | 99.83 | 108.14 | 99.837 | 108.19 | 99.88 | 108.21 | 99.768 | 108.32 | 99.872 | 108.03 | 99.912 | 108.14 | 99.931 | 107.36 | 99.925 | 107.52 | 99.877 | 107.64 | 99.863
108.2 | 99.87 | 108.3 | 99.905 | 108.45 | 99.86 | 108.42 | 99.829 | 108.31 | 99.836 | 108.36 | 99.878 | 108.38 | 99.768 | 108.49 | 99.872 | 108.2 | 99.911 | 108.31 | 99.932 | 107.53 | 99.924 | 107.69 | 99.877 | 107.82 | 99.863
108.37 | 99.869 | 108.47 | 99.905 | 108.62 | 99.86 | 108.6 | 99.829 | 108.48 | 99.834 | 108.54 | 99.877 | 108.55 | 99.767 | 108.66 | 99.871 | 108.37 | 99.91 | 108.48 | 99.931 | 107.7 | 99.924 | 107.86 | 99.876 | 107.99 | 99.862
108.54 | 99.868 | 108.64 | 99.904 | 108.79 | 99.859 | 108.77 | 99.829 | 108.65 | 99.833 | 108.71 | 99.875 | 108.72 | 99.766 | 108.83 | 99.87 | 108.55 | 99.91 | 108.65 | 99.93 | 107.87 | 99.924 | 108.03 | 99.875 | 108.16 | 99.862
108.71 | 99.867 | 108.81 | 99.902 | 108.96 | 99.858 | 108.94 | 99.828 | 108.82 | 99.832 | 108.88 | 99.874 | 108.89 | 99.766 | 109 | 99.87 | 108.72 | 99.909 | 108.82 | 99.929 | 108.04 | 99.923 | 108.2 | 99.874 | 108.33 | 99.861
108.88 | 99.867 | 108.98 | 99.902 | 109.13 | 99.858 | 109.11 | 99.828 | 108.99 | 99.83 | 109.05 | 99.873 | 109.06 | 99.766 | 109.18 | 99.869 | 108.89 | 99.908 | 109 | 99.929 | 108.21 | 99.922 | 108.37 | 99.873 | 108.5 | 99.86
109.05 | 99.866 | 109.15 | 99.901 | 109.3 | 99.857 | 109.28 | 99.827 | 109.17 | 99.829 | 109.22 | 99.872 | 109.24 | 99.765 | 109.35 | 99.868 | 109.06 | 99.907 | 109.17 | 99.928 | 108.38 | 99.922 | 108.53 | 99.872 | 108.67 | 99.859
109.22 | 99.865 | 109.33 | 99.9 | 109.47 | 99.857 | 109.45 | 99.827 | 109.34 | 99.828 | 109.39 | 99.872 | 109.41 | 99.764 | 109.52 | 99.868 | 109.23 | 99.907 | 109.34 | 99.927 | 108.55 | 99.922 | 108.7 | 99.871 | 108.84 | 99.858
109.4 | 99.864 | 109.5 | 99.899 | 109.64 | 99.856 | 109.63 | 99.827 | 109.51 | 99.828 | 109.56 | 99.871 | 109.58 | 99.763 | 109.69 | 99.867 | 109.4 | 99.907 | 109.51 | 99.926 | 108.72 | 99.92 | 108.87 | 99.87 | 109.01 | 99.857
109.57 | 99.863 | 109.67 | 99.899 | 109.82 | 99.856 | 109.8 | 99.827 | 109.68 | 99.827 | 109.73 | 99.87 | 109.75 | 99.762 | 109.86 | 99.865 | 109.58 | 99.906 | 109.68 | 99.925 | 108.89 | 99.92 | 109.05 | 99.869 | 109.18 | 99.856
109.74 | 99.862 | 109.84 | 99.899 | 109.99 | 99.855 | 109.97 | 99.827 | 109.85 | 99.827 | 109.9 | 99.869 | 109.92 | 99.761 | 110.04 | 99.863 | 109.75 | 99.906 | 109.85 | 99.924 | 109.07 | 99.918 | 109.22 | 99.869 | 109.35 | 99.856
109.91 | 99.86 | 110.01 | 99.898 | 110.16 | 99.855 | 110.14 | 99.826 | 110.02 | 99.826 | 110.07 | 99.868 | 110.09 | 99.76 | 110.21 | 99.862 | 109.92 | 99.905 | 110.02 | 99.924 | 109.24 | 99.917 | 109.39 | 99.868 | 109.52 | 99.855
110.08 | 99.859 | 110.18 | 99.897 | 110.33 | 99.854 | 110.31 | 99.826 | 110.19 | 99.825 | 110.25 | 99.868 | 110.26 | 99.758 | 110.38 | 99.86 | 110.09 | 99.905 | 110.2 | 99.923 | 109.41 | 99.916 | 109.56 | 99.867 | 109.7 | 99.854
110.25 | 99.858 | 110.35 | 99.896 | 110.5 | 99.853 | 110.49 | 99.826 | 110.36 | 99.825 | 110.42 | 99.867 | 110.44 | 99.756 | 110.55 | 99.858 | 110.26 | 99.904 | 110.37 | 99.922 | 109.58 | 99.914 | 109.73 | 99.866 | 109.87 | 99.853
110.42 | 99.857 | 110.53 | 99.896 | 110.67 | 99.853 | 110.66 | 99.825 | 110.53 | 99.825 | 110.59 | 99.867 | 110.61 | 99.754 | 110.72 | 99.856 | 110.43 | 99.904 | 110.54 | 99.921 | 109.75 | 99.913 | 109.9 | 99.866 | 110.04 | 99.853
110.59 | 99.855 | 110.7 | 99.896 | 110.85 | 99.852 | 110.83 | 99.824 | 110.7 | 99.824 | 110.76 | 99.866 | 110.78 | 99.752 | 110.9 | 99.854 | 110.61 | 99.904 | 110.71 | 99.92 | 109.92 | 99.911 | 110.07 | 99.866 | 110.21 | 99.852
110.76 | 99.854 | 110.87 | 99.895 | 111.02 | 99.852 | 111 | 99.824 | 110.87 | 99.824 | 110.93 | 99.865 | 110.95 | 99.75 | 111.07 | 99.853 | 110.78 | 99.903 | 110.88 | 99.919 | 110.09 | 99.909 | 110.24 | 99.865 | 110.38 | 99.851
110.93 | 99.854 | 111.04 | 99.895 | 111.19 | 99.851 | 111.17 | 99.823 | 111.05 | 99.823 | 111.1 | 99.864 | 111.12 | 99.749 | 111.24 | 99.851 | 110.95 | 99.903 | 111.05 | 99.918 | 110.26 | 99.908 | 110.41 | 99.864 | 110.55 | 99.849
111.1 | 99.854 | 111.21 | 99.894 | 111.36 | 99.851 | 111.34 | 99.823 | 111.22 | 99.823 | 111.27 | 99.863 | 111.29 | 99.747 | 111.41 | 99.851 | 111.12 | 99.904 | 111.23 | 99.917 | 110.43 | 99.908 | 110.58 | 99.863 | 110.72 | 99.847
111.27 | 99.854 | 111.39 | 99.893 | 111.53 | 99.85 | 111.52 | 99.822 | 111.39 | 99.823 | 111.44 | 99.861 | 111.47 | 99.746 | 111.58 | 99.85 | 111.29 | 99.904 | 111.4 | 99.917 | 110.6 | 99.907 | 110.75 | 99.863 | 110.9 | 99.846
111.45 | 99.853 | 111.56 | 99.892 | 111.7 | 99.849 | 111.69 | 99.821 | 111.56 | 99.822 | 111.61 | 99.86 | 111.64 | 99.746 | 111.75 | 99.849 | 111.47 | 99.903 | 111.57 | 99.916 | 110.77 | 99.907 | 110.92 | 99.862 | 111.07 | 99.844
111.62 | 99.852 | 111.73 | 99.891 | 111.88 | 99.848 | 111.86 | 99.82 | 111.73 | 99.821 | 111.79 | 99.858 | 111.81 | 99.745 | 111.93 | 99.848 | 111.64 | 99.902 | 111.74 | 99.916 | 110.94 | 99.906 | 111.09 | 99.861 | 111.24 | 99.843
111.79 | 99.852 | 111.9 | 99.89 | 112.05 | 99.848 | 112.03 | 99.819 | 111.9 | 99.82 | 111.96 | 99.857 | 111.98 | 99.744 | 112.1 | 99.847 | 111.81 | 99.902 | 111.91 | 99.915 | 111.11 | 99.905 | 111.26 | 99.861 | 111.41 | 99.843
111.96 | 99.851 | 112.07 | 99.89 | 112.22 | 99.847 | 112.21 | 99.818 | 112.07 | 99.819 | 112.13 | 99.857 | 112.15 | 99.744 | 112.27 | 99.846 | 111.98 | 99.901 | 112.08 | 99.915 | 111.28 | 99.905 | 111.43 | 99.86 | 111.58 | 99.842
112.13 | 99.851 | 112.25 | 99.889 | 112.39 | 99.846 | 112.38 | 99.817 | 112.24 | 99.819 | 112.3 | 99.856 | 112.32 | 99.743 | 112.44 | 99.846 | 112.15 | 99.9 | 112.26 | 99.915 | 111.45 | 99.905 | 111.6 | 99.859 | 111.75 | 99.842
112.3 | 99.85 | 112.42 | 99.888 | 112.56 | 99.845 | 112.55 | 99.817 | 112.41 | 99.817 | 112.47 | 99.856 | 112.5 | 99.743 | 112.61 | 99.846 | 112.33 | 99.9 | 112.43 | 99.915 | 111.62 | 99.905 | 111.77 | 99.858 | 111.92 | 99.841
112.47 | 99.85 | 112.59 | 99.886 | 112.73 | 99.844 | 112.72 | 99.816 | 112.58 | 99.817 | 112.64 | 99.855 | 112.67 | 99.743 | 112.79 | 99.845 | 112.5 | 99.9 | 112.6 | 99.915 | 111.79 | 99.904 | 111.94 | 99.857 | 112.1 | 99.84
112.64 | 99.85 | 112.76 | 99.885 | 112.91 | 99.843 | 112.89 | 99.815 | 112.76 | 99.816 | 112.81 | 99.855 | 112.84 | 99.741 | 112.96 | 99.845 | 112.67 | 99.899 | 112.77 | 99.915 | 111.97 | 99.904 | 112.11 | 99.857 | 112.27 | 99.839
112.81 | 99.85 | 112.94 | 99.885 | 113.08 | 99.841 | 113.07 | 99.813 | 112.93 | 99.815 | 112.98 | 99.855 | 113.01 | 99.74 | 113.13 | 99.845 | 112.84 | 99.898 | 112.94 | 99.915 | 112.14 | 99.903 | 112.28 | 99.856 | 112.44 | 99.839
112.99 | 99.849 | 113.11 | 99.884 | 113.25 | 99.84 | 113.24 | 99.811 | 113.1 | 99.813 | 113.16 | 99.855 | 113.18 | 99.739 | 113.3 | 99.845 | 113.01 | 99.897 | 113.11 | 99.915 | 112.31 | 99.903 | 112.45 | 99.855 | 112.61 | 99.839
113.16 | 99.848 | 113.28 | 99.883 | 113.42 | 99.838 | 113.41 | 99.81 | 113.27 | 99.812 | 113.33 | 99.855 | 113.36 | 99.738 | 113.47 | 99.845 | 113.19 | 99.896 | 113.29 | 99.915 | 112.48 | 99.902 | 112.62 | 99.854 | 112.78 | 99.838
113.33 | 99.847 | 113.45 | 99.882 | 113.59 | 99.838 | 113.58 | 99.809 | 113.44 | 99.811 | 113.5 | 99.856 | 113.53 | 99.737 | 113.64 | 99.845 | 113.36 | 99.896 | 113.46 | 99.915 | 112.65 | 99.902 | 112.79 | 99.853 | 112.96 | 99.838
113.5 | 99.846 | 113.63 | 99.882 | 113.77 | 99.837 | 113.76 | 99.809 | 113.61 | 99.81 | 113.67 | 99.855 | 113.7 | 99.736 | 113.82 | 99.845 | 113.53 | 99.895 | 113.63 | 99.915 | 112.82 | 99.901 | 112.96 | 99.853 | 113.13 | 99.837
113.67 | 99.846 | 113.8 | 99.88 | 113.94 | 99.835 | 113.93 | 99.808 | 113.78 | 99.809 | 113.84 | 99.855 | 113.87 | 99.735 | 113.99 | 99.845 | 113.7 | 99.895 | 113.8 | 99.915 | 112.99 | 99.901 | 113.13 | 99.852 | 113.3 | 99.836
113.84 | 99.846 | 113.97 | 99.879 | 114.11 | 99.834 | 114.1 | 99.808 | 113.95 | 99.808 | 114.01 | 99.855 | 114.05 | 99.733 | 114.16 | 99.844 | 113.87 | 99.894 | 113.97 | 99.915 | 113.16 | 99.9 | 113.3 | 99.851 | 113.47 | 99.836
114.01 | 99.844 | 114.15 | 99.878 | 114.28 | 99.833 | 114.27 | 99.807 | 114.12 | 99.808 | 114.18 | 99.855 | 114.22 | 99.732 | 114.33 | 99.844 | 114.05 | 99.893 | 114.15 | 99.914 | 113.33 | 99.899 | 113.47 | 99.849 | 113.65 | 99.835
114.18 | 99.843 | 114.32 | 99.877 | 114.45 | 99.832 | 114.45 | 99.806 | 114.3 | 99.807 | 114.36 | 99.855 | 114.39 | 99.732 | 114.5 | 99.843 | 114.22 | 99.893 | 114.32 | 99.913 | 113.5 | 99.898 | 113.64 | 99.847 | 113.82 | 99.834
114.35 | 99.843 | 114.49 | 99.876 | 114.63 | 99.831 | 114.62 | 99.806 | 114.47 | 99.807 | 114.53 | 99.854 | 114.56 | 99.731 | 114.67 | 99.843 | 114.39 | 99.892 | 114.49 | 99.912 | 113.67 | 99.897 | 113.81 | 99.846 | 113.99 | 99.833
114.53 | 99.842 | 114.67 | 99.875 | 114.8 | 99.83 | 114.79 | 99.806 | 114.64 | 99.807 | 114.7 | 99.853 | 114.74 | 99.729 | 114.85 | 99.843 | 114.56 | 99.892 | 114.66 | 99.911 | 113.84 | 99.896 | 113.98 | 99.845 | 114.16 | 99.833
114.7 | 99.841 | 114.84 | 99.874 | 114.97 | 99.83 | 114.96 | 99.806 | 114.81 | 99.806 | 114.87 | 99.852 | 114.91 | 99.728 | 115.02 | 99.841 | 114.74 | 99.892 | 114.83 | 99.91 | 114.01 | 99.895 | 114.15 | 99.844 | 114.33 | 99.832
114.87 | 99.84 | 115.01 | 99.873 | 115.14 | 99.829 | 115.13 | 99.806 | 114.98 | 99.805 | 115.04 | 99.851 | 115.08 | 99.728 | 115.19 | 99.84 | 114.91 | 99.891 | 115 | 99.91 | 114.19 | 99.894 | 114.32 | 99.844 | 114.51 | 99.831
115.04 | 99.838 | 115.19 | 99.873 | 115.31 | 99.829 | 115.31 | 99.805 | 115.15 | 99.805 | 115.21 | 99.851 | 115.25 | 99.727 | 115.36 | 99.839 | 115.08 | 99.89 | 115.18 | 99.909 | 114.36 | 99.893 | 114.49 | 99.843 | 114.68 | 99.83
115.21 | 99.838 | 115.36 | 99.873 | 115.49 | 99.828 | 115.48 | 99.805 | 115.32 | 99.803 | 115.38 | 99.849 | 115.43 | 99.727 | 115.53 | 99.838 | 115.25 | 99.889 | 115.35 | 99.908 | 114.53 | 99.892 | 114.66 | 99.842 | 114.85 | 99.829
115.38 | 99.837 | 115.53 | 99.872 | 115.66 | 99.827 | 115.65 | 99.804 | 115.49 | 99.802 | 115.56 | 99.849 | 115.6 | 99.727 | 115.7 | 99.837 | 115.42 | 99.887 | 115.52 | 99.908 | 114.7 | 99.891 | 114.83 | 99.842 | 115.02 | 99.827
115.55 | 99.835 | 115.71 | 99.872 | 115.83 | 99.827 | 115.83 | 99.803 | 115.66 | 99.801 | 115.73 | 99.848 | 115.77 | 99.726 | 115.88 | 99.836 | 115.6 | 99.887 | 115.69 | 99.908 | 114.87 | 99.891 | 115 | 99.841 | 115.2 | 99.827
115.72 | 99.834 | 115.88 | 99.871 | 116 | 99.827 | 116 | 99.803 | 115.84 | 99.8 | 115.9 | 99.847 | 115.94 | 99.726 | 116.05 | 99.836 | 115.77 | 99.886 | 115.86 | 99.907 | 115.04 | 99.89 | 115.17 | 99.84 | 115.37 | 99.826
115.89 | 99.834 | 116.05 | 99.871 | 116.17 | 99.826 | 116.17 | 99.802 | 116.01 | 99.8 | 116.07 | 99.845 | 116.12 | 99.725 | 116.22 | 99.835 | 115.94 | 99.886 | 116.03 | 99.906 | 115.21 | 99.889 | 115.35 | 99.839 | 115.54 | 99.825
116.07 | 99.833 | 116.23 | 99.87 | 116.35 | 99.826 | 116.34 | 99.802 | 116.18 | 99.799 | 116.24 | 99.844 | 116.29 | 99.724 | 116.39 | 99.834 | 116.11 | 99.885 | 116.21 | 99.905 | 115.38 | 99.889 | 115.52 | 99.838 | 115.71 | 99.824
116.24 | 99.831 | 116.4 | 99.869 | 116.52 | 99.826 | 116.52 | 99.8 | 116.35 | 99.798 | 116.41 | 99.842 | 116.46 | 99.723 | 116.56 | 99.833 | 116.28 | 99.885 | 116.38 | 99.905 | 115.55 | 99.888 | 115.69 | 99.837 | 115.89 | 99.824
116.41 | 99.83 | 116.57 | 99.868 | 116.69 | 99.826 | 116.69 | 99.8 | 116.52 | 99.797 | 116.59 | 99.841 | 116.63 | 99.723 | 116.73 | 99.833 | 116.46 | 99.885 | 116.55 | 99.904 | 115.72 | 99.887 | 115.86 | 99.836 | 116.06 | 99.822
116.58 | 99.829 | 116.75 | 99.868 | 116.86 | 99.826 | 116.86 | 99.799 | 116.69 | 99.796 | 116.76 | 99.84 | 116.81 | 99.722 | 116.9 | 99.832 | 116.63 | 99.884 | 116.72 | 99.903 | 115.89 | 99.887 | 116.03 | 99.835 | 116.23 | 99.822
116.75 | 99.827 | 116.92 | 99.868 | 117.04 | 99.826 | 117.03 | 99.799 | 116.86 | 99.795 | 116.93 | 99.839 | 116.98 | 99.72 | 117.07 | 99.832 | 116.8 | 99.884 | 116.89 | 99.903 | 116.07 | 99.886 | 116.2 | 99.834 | 116.4 | 99.821
116.92 | 99.827 | 117.09 | 99.866 | 117.21 | 99.826 | 117.21 | 99.798 | 117.03 | 99.794 | 117.1 | 99.839 | 117.15 | 99.718 | 117.25 | 99.831 | 116.97 | 99.883 | 117.07 | 99.902 | 116.24 | 99.885 | 116.37 | 99.833 | 116.58 | 99.82
117.09 | 99.826 | 117.27 | 99.865 | 117.38 | 99.826 | 117.38 | 99.798 | 117.21 | 99.793 | 117.27 | 99.838 | 117.33 | 99.717 | 117.42 | 99.83 | 117.15 | 99.883 | 117.24 | 99.902 | 116.41 | 99.884 | 116.54 | 99.831 | 116.75 | 99.82
117.26 | 99.826 | 117.44 | 99.865 | 117.55 | 99.825 | 117.55 | 99.797 | 117.38 | 99.792 | 117.44 | 99.836 | 117.5 | 99.716 | 117.59 | 99.829 | 117.32 | 99.883 | 117.41 | 99.901 | 116.58 | 99.882 | 116.71 | 99.83 | 116.92 | 99.819
117.44 | 99.826 | 117.62 | 99.864 | 117.72 | 99.825 | 117.72 | 99.796 | 117.55 | 99.79 | 117.62 | 99.835 | 117.67 | 99.715 | 117.76 | 99.828 | 117.49 | 99.883 | 117.58 | 99.9 | 116.75 | 99.882 | 116.88 | 99.828 | 117.1 | 99.818
117.61 | 99.825 | 117.79 | 99.862 | 117.9 | 99.824 | 117.9 | 99.797 | 117.72 | 99.789 | 117.79 | 99.835 | 117.85 | 99.713 | 117.93 | 99.827 | 117.66 | 99.883 | 117.75 | 99.898 | 116.92 | 99.881 | 117.05 | 99.828 | 117.27 | 99.817
117.78 | 99.823 | 117.96 | 99.862 | 118.07 | 99.823 | 118.07 | 99.796 | 117.89 | 99.788 | 117.96 | 99.834 | 118.02 | 99.712 | 118.1 | 99.827 | 117.84 | 99.883 | 117.92 | 99.897 | 117.09 | 99.88 | 117.22 | 99.827 | 117.44 | 99.816
117.95 | 99.823 | 118.14 | 99.862 | 118.24 | 99.823 | 118.24 | 99.796 | 118.06 | 99.787 | 118.13 | 99.834 | 118.19 | 99.711 | 118.27 | 99.826 | 118.01 | 99.882 | 118.1 | 99.896 | 117.26 | 99.88 | 117.39 | 99.826 | 117.61 | 99.815
118.12 | 99.822 | 118.31 | 99.861 | 118.41 | 99.822 | 118.42 | 99.796 | 118.23 | 99.787 | 118.3 | 99.833 | 118.37 | 99.711 | 118.44 | 99.826 | 118.18 | 99.882 | 118.27 | 99.895 | 117.43 | 99.88 | 117.57 | 99.826 | 117.79 | 99.814
118.29 | 99.822 | 118.49 | 99.861 | 118.59 | 99.821 | 118.59 | 99.796 | 118.4 | 99.786 | 118.47 | 99.832 | 118.54 | 99.71 | 118.62 | 99.825 | 118.35 | 99.882 | 118.44 | 99.895 | 117.6 | 99.879 | 117.74 | 99.824 | 117.96 | 99.814
118.46 | 99.821 | 118.66 | 99.86 | 118.76 | 99.819 | 118.76 | 99.796 | 118.58 | 99.786 | 118.65 | 99.832 | 118.71 | 99.71 | 118.79 | 99.825 | 118.52 | 99.881 | 118.61 | 99.894 | 117.78 | 99.878 | 117.91 | 99.823 | 118.13 | 99.812
118.64 | 99.819 | 118.83 | 99.86 | 118.93 | 99.817 | 118.94 | 99.796 | 118.75 | 99.785 | 118.82 | 99.83 | 118.88 | 99.709 | 118.96 | 99.824 | 118.7 | 99.881 | 118.78 | 99.893 | 117.95 | 99.878 | 118.08 | 99.823 | 118.31 | 99.812
118.81 | 99.817 | 119.01 | 99.859 | 119.1 | 99.815 | 119.11 | 99.795 | 118.92 | 99.785 | 118.99 | 99.829 | 119.06 | 99.708 | 119.13 | 99.824 | 118.87 | 99.88 | 118.95 | 99.892 | 118.12 | 99.877 | 118.25 | 99.822 | 118.48 | 99.81
118.98 | 99.817 | 119.18 | 99.859 | 119.27 | 99.814 | 119.28 | 99.795 | 119.09 | 99.786 | 119.16 | 99.828 | 119.23 | 99.707 | 119.3 | 99.824 | 119.04 | 99.879 | 119.13 | 99.892 | 118.29 | 99.876 | 118.42 | 99.821 | 118.65 | 99.81
119.15 | 99.816 | 119.35 | 99.858 | 119.45 | 99.813 | 119.45 | 99.795 | 119.26 | 99.786 | 119.33 | 99.827 | 119.4 | 99.707 | 119.47 | 99.824 | 119.21 | 99.878 | 119.3 | 99.891 | 118.46 | 99.876 | 118.59 | 99.82 | 118.83 | 99.808
119.32 | 99.816 | 119.53 | 99.857 | 119.62 | 99.812 | 119.63 | 99.795 | 119.43 | 99.785 | 119.51 | 99.825 | 119.58 | 99.706 | 119.64 | 99.823 | 119.39 | 99.877 | 119.47 | 99.891 | 118.63 | 99.876 | 118.76 | 99.819 | 119 | 99.808
119.49 | 99.814 | 119.7 | 99.857 | 119.79 | 99.81 | 119.8 | 99.794 | 119.6 | 99.785 | 119.68 | 99.825 | 119.75 | 99.706 | 119.81 | 99.823 | 119.56 | 99.877 | 119.64 | 99.891 | 118.8 | 99.874 | 118.93 | 99.819 | 119.17 | 99.808
119.67 | 99.814 | 119.88 | 99.856 | 119.96 | 99.808 | 119.97 | 99.793 | 119.78 | 99.785 | 119.85 | 99.824 | 119.92 | 99.705 | 119.98 | 99.822 | 119.73 | 99.876 | 119.81 | 99.891 | 118.97 | 99.873 | 119.1 | 99.817 | 119.34 | 99.807
119.84 | 99.814 | 120.05 | 99.855 | 120.14 | 99.807 | 120.15 | 99.792 | 119.95 | 99.784 | 120.02 | 99.823 | 120.1 | 99.705 | 120.15 | 99.822 | 119.9 | 99.876 | 119.98 | 99.891 | 119.15 | 99.872 | 119.28 | 99.817 | 119.52 | 99.807
120.01 | 99.813 | 120.22 | 99.853 | 120.31 | 99.806 | 120.32 | 99.792 | 120.12 | 99.784 | 120.19 | 99.822 | 120.27 | 99.704 | 120.33 | 99.821 | 120.08 | 99.875 | 120.16 | 99.891 | 119.32 | 99.871 | 119.45 | 99.816 | 119.69 | 99.806
120.18 | 99.813 | 120.4 | 99.852 | 120.48 | 99.805 | 120.49 | 99.791 | 120.29 | 99.783 | 120.36 | 99.822 | 120.44 | 99.703 | 120.5 | 99.82 | 120.25 | 99.875 | 120.33 | 99.891 | 119.49 | 99.87 | 119.62 | 99.816 | 119.86 | 99.805
120.35 | 99.813 | 120.57 | 99.852 | 120.65 | 99.804 | 120.66 | 99.79 | 120.46 | 99.783 | 120.54 | 99.821 | 120.62 | 99.702 | 120.67 | 99.82 | 120.42 | 99.874 | 120.5 | 99.891 | 119.66 | 99.87 | 119.79 | 99.815 | 120.04 | 99.805
120.52 | 99.812 | 120.74 | 99.851 | 120.83 | 99.802 | 120.84 | 99.789 | 120.63 | 99.782 | 120.71 | 99.821 | 120.79 | 99.701 | 120.84 | 99.819 | 120.59 | 99.874 | 120.67 | 99.89 | 119.83 | 99.87 | 119.96 | 99.815 | 120.21 | 99.804
120.7 | 99.812 | 120.92 | 99.85 | 121 | 99.8 | 121.01 | 99.788 | 120.8 | 99.782 | 120.88 | 99.82 | 120.96 | 99.7 | 121.01 | 99.818 | 120.76 | 99.873 | 120.84 | 99.89 | 120 | 99.868 | 120.13 | 99.814 | 120.38 | 99.803
120.87 | 99.811 | 121.09 | 99.85 | 121.17 | 99.799 | 121.18 | 99.787 | 120.98 | 99.78 | 121.05 | 99.819 | 121.14 | 99.699 | 121.18 | 99.817 | 120.94 | 99.873 | 121.01 | 99.89 | 120.17 | 99.868 | 120.3 | 99.813 | 120.56 | 99.803
121.04 | 99.81 | 121.27 | 99.849 | 121.34 | 99.799 | 121.36 | 99.785 | 121.15 | 99.778 | 121.22 | 99.819 | 121.31 | 99.698 | 121.35 | 99.815 | 121.11 | 99.872 | 121.19 | 99.89 | 120.34 | 99.867 | 120.47 | 99.812 | 120.73 | 99.802
121.21 | 99.809 | 121.44 | 99.849 | 121.52 | 99.799 | 121.53 | 99.784 | 121.32 | 99.777 | 121.4 | 99.819 | 121.48 | 99.697 | 121.52 | 99.814 | 121.28 | 99.872 | 121.36 | 99.889 | 120.52 | 99.866 | 120.64 | 99.812 | 120.9 | 99.801
121.38 | 99.809 | 121.61 | 99.848 | 121.69 | 99.798 | 121.7 | 99.783 | 121.49 | 99.775 | 121.57 | 99.818 | 121.66 | 99.697 | 121.69 | 99.813 | 121.45 | 99.871 | 121.53 | 99.889 | 120.69 | 99.866 | 120.82 | 99.812 | 121.08 | 99.801
121.55 | 99.807 | 121.79 | 99.847 | 121.86 | 99.797 | 121.88 | 99.783 | 121.66 | 99.772 | 121.74 | 99.817 | 121.83 | 99.696 | 121.86 | 99.812 | 121.63 | 99.871 | 121.7 | 99.888 | 120.86 | 99.866 | 120.99 | 99.811 | 121.25 | 99.8
121.73 | 99.806 | 121.96 | 99.846 | 122.03 | 99.797 | 122.05 | 99.782 | 121.83 | 99.771 | 121.91 | 99.817 | 122 | 99.695 | 122.03 | 99.811 | 121.8 | 99.87 | 121.87 | 99.888 | 121.03 | 99.864 | 121.16 | 99.81 | 121.42 | 99.8
121.9 | 99.805 | 122.13 | 99.845 | 122.21 | 99.796 | 122.22 | 99.781 | 122 | 99.769 | 122.08 | 99.816 | 122.18 | 99.693 | 122.2 | 99.81 | 121.97 | 99.87 | 122.05 | 99.887 | 121.2 | 99.864 | 121.33 | 99.809 | 121.6 | 99.799
122.07 | 99.804 | 122.31 | 99.845 | 122.38 | 99.796 | 122.39 | 99.781 | 122.18 | 99.768 | 122.25 | 99.815 | 122.35 | 99.692 | 122.38 | 99.809 | 122.14 | 99.87 | 122.22 | 99.887 | 121.37 | 99.863 | 121.5 | 99.809 | 121.77 | 99.798
122.24 | 99.804 | 122.48 | 99.844 | 122.55 | 99.796 | 122.57 | 99.78 | 122.35 | 99.767 | 122.43 | 99.814 | 122.52 | 99.691 | 122.55 | 99.809 | 122.31 | 99.87 | 122.39 | 99.886 | 121.54 | 99.862 | 121.67 | 99.807 | 121.94 | 99.798
122.41 | 99.802 | 122.65 | 99.844 | 122.72 | 99.796 | 122.74 | 99.779 | 122.52 | 99.766 | 122.6 | 99.812 | 122.69 | 99.691 | 122.72 | 99.808 | 122.49 | 99.87 | 122.56 | 99.885 | 121.71 | 99.862 | 121.84 | 99.807 | 122.12 | 99.796
122.59 | 99.801 | 122.83 | 99.843 | 122.9 | 99.796 | 122.91 | 99.779 | 122.69 | 99.765 | 122.77 | 99.812 | 122.87 | 99.69 | 122.89 | 99.807 | 122.66 | 99.869 | 122.73 | 99.885 | 121.89 | 99.861 | 122.02 | 99.806 | 122.29 | 99.796
122.76 | 99.801 | 123 | 99.843 | 123.07 | 99.796 | 123.09 | 99.778 | 122.86 | 99.764 | 122.94 | 99.811 | 123.04 | 99.69 | 123.06 | 99.806 | 122.83 | 99.869 | 122.9 | 99.885 | 122.06 | 99.86 | 122.19 | 99.804 | 122.46 | 99.795
122.93 | 99.8 | 123.17 | 99.842 | 123.24 | 99.796 | 123.26 | 99.777 | 123.03 | 99.762 | 123.11 | 99.81 | 123.21 | 99.689 | 123.23 | 99.804 | 123 | 99.869 | 123.08 | 99.885 | 122.23 | 99.86 | 122.36 | 99.803 | 122.63 | 99.794
123.1 | 99.799 | 123.35 | 99.842 | 123.41 | 99.795 | 123.43 | 99.775 | 123.21 | 99.762 | 123.29 | 99.809 | 123.39 | 99.688 | 123.4 | 99.803 | 123.17 | 99.868 | 123.25 | 99.884 | 122.4 | 99.859 | 122.53 | 99.802 | 122.81 | 99.793
123.27 | 99.798 | 123.52 | 99.841 | 123.58 | 99.794 | 123.61 | 99.775 | 123.38 | 99.761 | 123.46 | 99.808 | 123.56 | 99.688 | 123.57 | 99.803 | 123.35 | 99.867 | 123.42 | 99.883 | 122.57 | 99.858 | 122.7 | 99.801 | 122.98 | 99.791
123.45 | 99.797 | 123.69 | 99.841 | 123.76 | 99.793 | 123.78 | 99.774 | 123.55 | 99.76 | 123.63 | 99.806 | 123.73 | 99.687 | 123.74 | 99.801 | 123.52 | 99.867 | 123.59 | 99.882 | 122.74 | 99.857 | 122.87 | 99.8 | 123.15 | 99.789
123.62 | 99.797 | 123.87 | 99.84 | 123.93 | 99.793 | 123.95 | 99.774 | 123.72 | 99.759 | 123.8 | 99.805 | 123.91 | 99.687 | 123.91 | 99.8 | 123.69 | 99.866 | 123.76 | 99.882 | 122.91 | 99.857 | 123.04 | 99.799 | 123.33 | 99.788
123.79 | 99.795 | 124.04 | 99.84 | 124.1 | 99.792 | 124.12 | 99.773 | 123.89 | 99.757 | 123.97 | 99.804 | 124.08 | 99.686 | 124.08 | 99.799 | 123.86 | 99.865 | 123.93 | 99.882 | 123.09 | 99.857 | 123.22 | 99.798 | 123.5 | 99.787
123.96 | 99.794 | 124.21 | 99.84 | 124.27 | 99.791 | 124.3 | 99.772 | 124.06 | 99.756 | 124.15 | 99.804 | 124.25 | 99.686 | 124.25 | 99.797 | 124.04 | 99.864 | 124.11 | 99.882 | 123.26 | 99.856 | 123.39 | 99.798 | 123.67 | 99.786
124.13 | 99.793 | 124.39 | 99.839 | 124.45 | 99.79 | 124.47 | 99.771 | 124.24 | 99.755 | 124.32 | 99.803 | 124.43 | 99.686 | 124.42 | 99.796 | 124.21 | 99.863 | 124.28 | 99.881 | 123.43 | 99.855 | 123.56 | 99.797 | 123.85 | 99.785
124.31 | 99.793 | 124.56 | 99.839 | 124.62 | 99.788 | 124.64 | 99.771 | 124.41 | 99.754 | 124.49 | 99.803 | 124.6 | 99.686 | 124.59 | 99.794 | 124.38 | 99.862 | 124.45 | 99.882 | 123.6 | 99.853 | 123.73 | 99.796 | 124.02 | 99.784
124.48 | 99.792 | 124.73 | 99.839 | 124.79 | 99.787 | 124.82 | 99.77 | 124.58 | 99.753 | 124.66 | 99.802 | 124.77 | 99.685 | 124.76 | 99.794 | 124.55 | 99.862 | 124.62 | 99.882 | 123.77 | 99.851 | 123.9 | 99.796 | 124.19 | 99.784
124.65 | 99.791 | 124.91 | 99.838 | 124.96 | 99.786 | 124.99 | 99.77 | 124.75 | 99.752 | 124.83 | 99.802 | 124.95 | 99.685 | 124.93 | 99.793 | 124.72 | 99.861 | 124.79 | 99.881 | 123.94 | 99.849 | 124.07 | 99.796 | 124.36 | 99.783
124.82 | 99.79 | 125.08 | 99.838 | 125.13 | 99.786 | 125.16 | 99.769 | 124.92 | 99.751 | 125 | 99.801 | 125.12 | 99.684 | 125.11 | 99.792 | 124.9 | 99.86 | 124.96 | 99.881 | 124.11 | 99.848 | 124.25 | 99.794 | 124.54 | 99.783
124.99 | 99.789 | 125.25 | 99.838 | 125.31 | 99.786 | 125.33 | 99.768 | 125.09 | 99.75 | 125.18 | 99.801 | 125.29 | 99.684 | 125.28 | 99.792 | 125.07 | 99.859 | 125.13 | 99.881 | 124.29 | 99.847 | 124.42 | 99.793 | 124.71 | 99.783
125.17 | 99.789 | 125.42 | 99.837 | 125.48 | 99.785 | 125.51 | 99.768 | 125.27 | 99.749 | 125.35 | 99.801 | 125.46 | 99.683 | 125.45 | 99.792 | 125.24 | 99.859 | 125.31 | 99.881 | 124.46 | 99.847 | 124.59 | 99.793 | 124.88 | 99.783
125.34 | 99.788 | 125.6 | 99.837 | 125.65 | 99.785 | 125.68 | 99.767 | 125.44 | 99.747 | 125.52 | 99.801 | 125.64 | 99.682 | 125.62 | 99.792 | 125.41 | 99.858 | 125.48 | 99.881 | 124.63 | 99.847 | 124.76 | 99.792 | 125.06 | 99.781
125.51 | 99.786 | 125.77 | 99.837 | 125.82 | 99.785 | 125.85 | 99.766 | 125.61 | 99.747 | 125.69 | 99.8 | 125.81 | 99.681 | 125.79 | 99.791 | 125.58 | 99.858 | 125.65 | 99.881 | 124.8 | 99.846 | 124.93 | 99.791 | 125.23 | 99.781
125.68 | 99.786 | 125.94 | 99.836 | 126 | 99.784 | 126.03 | 99.766 | 125.78 | 99.746 | 125.86 | 99.8 | 125.98 | 99.68 | 125.96 | 99.791 | 125.76 | 99.858 | 125.82 | 99.881 | 124.97 | 99.845 | 125.11 | 99.79 | 125.4 | 99.781
125.85 | 99.785 | 126.11 | 99.836 | 126.17 | 99.783 | 126.2 | 99.765 | 125.95 | 99.746 | 126.04 | 99.797 | 126.15 | 99.679 | 126.13 | 99.791 | 125.93 | 99.857 | 125.99 | 99.88 | 125.14 | 99.844 | 125.28 | 99.789 | 125.57 | 99.78
126.03 | 99.785 | 126.29 | 99.836 | 126.34 | 99.783 | 126.37 | 99.764 | 126.12 | 99.745 | 126.21 | 99.796 | 126.33 | 99.677 | 126.3 | 99.791 | 126.1 | 99.857 | 126.17 | 99.88 | 125.31 | 99.844 | 125.45 | 99.788 | 125.75 | 99.78
126.2 | 99.783 | 126.46 | 99.835 | 126.51 | 99.783 | 126.55 | 99.763 | 126.3 | 99.744 | 126.38 | 99.795 | 126.5 | 99.676 | 126.47 | 99.791 | 126.27 | 99.857 | 126.34 | 99.879 | 125.49 | 99.843 | 125.62 | 99.788 | 125.92 | 99.779
126.37 | 99.782 | 126.63 | 99.835 | 126.68 | 99.783 | 126.72 | 99.762 | 126.47 | 99.743 | 126.55 | 99.794 | 126.67 | 99.675 | 126.64 | 99.791 | 126.44 | 99.857 | 126.51 | 99.878 | 125.66 | 99.842 | 125.79 | 99.786 | 126.09 | 99.779
126.54 | 99.78 | 126.8 | 99.834 | 126.86 | 99.782 | 126.89 | 99.762 | 126.64 | 99.742 | 126.72 | 99.794 | 126.84 | 99.673 | 126.81 | 99.791 | 126.62 | 99.856 | 126.68 | 99.878 | 125.83 | 99.841 | 125.97 | 99.786 | 126.26 | 99.778
126.72 | 99.779 | 126.98 | 99.833 | 127.03 | 99.782 | 127.06 | 99.761 | 126.81 | 99.742 | 126.9 | 99.793 | 127.02 | 99.671 | 126.98 | 99.79 | 126.79 | 99.856 | 126.85 | 99.877 | 126 | 99.84 | 126.14 | 99.785 | 126.44 | 99.777
126.89 | 99.777 | 127.15 | 99.832 | 127.2 | 99.781 | 127.24 | 99.761 | 126.98 | 99.741 | 127.07 | 99.792 | 127.19 | 99.67 | 127.15 | 99.79 | 126.96 | 99.856 | 127.02 | 99.876 | 126.17 | 99.839 | 126.31 | 99.784 | 126.61 | 99.777
127.06 | 99.776 | 127.32 | 99.831 | 127.37 | 99.78 | 127.41 | 99.76 | 127.15 | 99.74 | 127.24 | 99.791 | 127.36 | 99.668 | 127.32 | 99.79 | 127.13 | 99.856 | 127.2 | 99.876 | 126.34 | 99.838 | 126.48 | 99.783 | 126.78 | 99.776
127.23 | 99.775 | 127.49 | 99.83 | 127.54 | 99.779 | 127.58 | 99.76 | 127.33 | 99.74 | 127.41 | 99.789 | 127.54 | 99.668 | 127.49 | 99.789 | 127.3 | 99.856 | 127.37 | 99.875 | 126.51 | 99.837 | 126.65 | 99.782 | 126.95 | 99.775
127.4 | 99.774 | 127.67 | 99.829 | 127.72 | 99.779 | 127.76 | 99.759 | 127.5 | 99.739 | 127.58 | 99.788 | 127.71 | 99.667 | 127.67 | 99.789 | 127.48 | 99.855 | 127.54 | 99.875 | 126.69 | 99.836 | 126.83 | 99.782 | 127.13 | 99.774
127.58 | 99.773 | 127.84 | 99.828 | 127.89 | 99.778 | 127.93 | 99.758 | 127.67 | 99.739 | 127.76 | 99.787 | 127.88 | 99.666 | 127.84 | 99.789 | 127.65 | 99.855 | 127.71 | 99.873 | 126.86 | 99.835 | 127 | 99.781 | 127.3 | 99.774
127.75 | 99.772 | 128.01 | 99.827 | 128.06 | 99.778 | 128.1 | 99.757 | 127.84 | 99.738 | 127.93 | 99.786 | 128.05 | 99.665 | 128.01 | 99.788 | 127.82 | 99.855 | 127.88 | 99.871 | 127.03 | 99.835 | 127.17 | 99.78 | 127.47 | 99.773
127.92 | 99.772 | 128.18 | 99.827 | 128.23 | 99.778 | 128.27 | 99.756 | 128.01 | 99.737 | 128.1 | 99.785 | 128.23 | 99.665 | 128.18 | 99.787 | 127.99 | 99.854 | 128.05 | 99.869 | 127.2 | 99.835 | 127.34 | 99.78 | 127.64 | 99.772
128.09 | 99.772 | 128.35 | 99.826 | 128.4 | 99.778 | 128.45 | 99.755 | 128.18 | 99.736 | 128.27 | 99.784 | 128.4 | 99.664 | 128.35 | 99.786 | 128.16 | 99.854 | 128.22 | 99.868 | 127.37 | 99.834 | 127.51 | 99.779 | 127.81 | 99.771
128.26 | 99.771 | 128.53 | 99.825 | 128.58 | 99.778 | 128.62 | 99.754 | 128.36 | 99.736 | 128.44 | 99.784 | 128.57 | 99.663 | 128.52 | 99.786 | 128.33 | 99.853 | 128.4 | 99.867 | 127.54 | 99.833 | 127.69 | 99.778 | 127.99 | 99.769
128.44 | 99.77 | 128.7 | 99.825 | 128.75 | 99.777 | 128.79 | 99.752 | 128.53 | 99.735 | 128.62 | 99.783 | 128.74 | 99.663 | 128.69 | 99.785 | 128.51 | 99.852 | 128.57 | 99.866 | 127.72 | 99.832 | 127.86 | 99.777 | 128.16 | 99.768
128.61 | 99.769 | 128.87 | 99.825 | 128.92 | 99.777 | 128.96 | 99.751 | 128.7 | 99.735 | 128.79 | 99.782 | 128.91 | 99.662 | 128.86 | 99.784 | 128.68 | 99.852 | 128.74 | 99.866 | 127.89 | 99.832 | 128.03 | 99.777 | 128.33 | 99.768
128.78 | 99.768 | 129.04 | 99.825 | 129.09 | 99.776 | 129.14 | 99.751 | 128.87 | 99.734 | 128.96 | 99.781 | 129.09 | 99.662 | 129.03 | 99.783 | 128.85 | 99.852 | 128.91 | 99.866 | 128.06 | 99.831 | 128.2 | 99.777 | 128.5 | 99.767
128.95 | 99.768 | 129.21 | 99.825 | 129.26 | 99.776 | 129.31 | 99.749 | 129.04 | 99.734 | 129.13 | 99.78 | 129.26 | 99.661 | 129.2 | 99.782 | 129.02 | 99.851 | 129.08 | 99.865 | 128.23 | 99.83 | 128.37 | 99.776 | 128.68 | 99.767
129.13 | 99.767 | 129.39 | 99.824 | 129.43 | 99.775 | 129.48 | 99.748 | 129.21 | 99.733 | 129.3 | 99.779 | 129.43 | 99.66 | 129.37 | 99.781 | 129.19 | 99.85 | 129.25 | 99.864 | 128.4 | 99.829 | 128.55 | 99.775 | 128.85 | 99.766
129.3 | 99.766 | 129.56 | 99.824 | 129.61 | 99.775 | 129.66 | 99.746 | 129.39 | 99.733 | 129.47 | 99.779 | 129.6 | 99.659 | 129.54 | 99.779 | 129.37 | 99.849 | 129.43 | 99.864 | 128.57 | 99.828 | 128.72 | 99.775 | 129.02 | 99.765
129.47 | 99.765 | 129.73 | 99.824 | 129.78 | 99.775 | 129.83 | 99.745 | 129.56 | 99.732 | 129.65 | 99.779 | 129.78 | 99.659 | 129.71 | 99.777 | 129.54 | 99.848 | 129.6 | 99.864 | 128.75 | 99.827 | 128.89 | 99.774 | 129.19 | 99.765
129.64 | 99.764 | 129.9 | 99.823 | 129.95 | 99.773 | 130 | 99.744 | 129.73 | 99.732 | 129.82 | 99.778 | 129.95 | 99.658 | 129.88 | 99.776 | 129.71 | 99.848 | 129.77 | 99.864 | 128.92 | 99.827 | 129.06 | 99.774 | 129.36 | 99.765
129.81 | 99.764 | 130.07 | 99.823 | 130.12 | 99.771 | 130.17 | 99.743 | 129.9 | 99.731 | 129.99 | 99.777 | 130.12 | 99.658 | 130.05 | 99.775 | 129.88 | 99.847 | 129.94 | 99.864 | 129.09 | 99.826 | 129.23 | 99.773 | 129.53 | 99.764
129.99 | 99.763 | 130.24 | 99.822 | 130.29 | 99.77 | 130.35 | 99.743 | 130.07 | 99.73 | 130.16 | 99.776 | 130.29 | 99.657 | 130.22 | 99.773 | 130.05 | 99.846 | 130.11 | 99.864 | 129.26 | 99.825 | 129.41 | 99.772 | 129.71 | 99.763
130.16 | 99.762 | 130.42 | 99.822 | 130.46 | 99.769 | 130.52 | 99.743 | 130.25 | 99.73 | 130.33 | 99.775 | 130.46 | 99.657 | 130.39 | 99.772 | 130.23 | 99.845 | 130.28 | 99.864 | 129.43 | 99.824 | 129.58 | 99.771 | 129.88 | 99.762
130.33 | 99.761 | 130.59 | 99.822 | 130.64 | 99.769 | 130.69 | 99.742 | 130.42 | 99.73 | 130.51 | 99.775 | 130.64 | 99.656 | 130.57 | 99.772 | 130.4 | 99.844 | 130.46 | 99.864 | 129.6 | 99.824 | 129.75 | 99.771 | 130.05 | 99.76
130.5 | 99.76 | 130.76 | 99.821 | 130.81 | 99.767 | 130.86 | 99.742 | 130.59 | 99.729 | 130.68 | 99.774 | 130.81 | 99.655 | 130.74 | 99.77 | 130.57 | 99.843 | 130.63 | 99.864 | 129.78 | 99.824 | 129.92 | 99.77 | 130.22 | 99.76
130.68 | 99.76 | 130.93 | 99.821 | 130.98 | 99.767 | 131.04 | 99.741 | 130.76 | 99.728 | 130.85 | 99.774 | 130.98 | 99.654 | 130.91 | 99.769 | 130.74 | 99.842 | 130.8 | 99.863 | 129.95 | 99.823 | 130.1 | 99.769 | 130.39 | 99.759
130.85 | 99.759 | 131.1 | 99.82 | 131.15 | 99.766 | 131.21 | 99.742 | 130.93 | 99.726 | 131.02 | 99.773 | 131.15 | 99.653 | 131.08 | 99.768 | 130.91 | 99.841 | 130.97 | 99.862 | 130.12 | 99.822 | 130.27 | 99.769 | 130.56 | 99.759
131.02 | 99.758 | 131.27 | 99.819 | 131.32 | 99.765 | 131.38 | 99.742 | 131.1 | 99.724 | 131.19 | 99.772 | 131.32 | 99.652 | 131.25 | 99.767 | 131.08 | 99.841 | 131.14 | 99.862 | 130.29 | 99.822 | 130.44 | 99.767 | 130.74 | 99.757
131.19 | 99.757 | 131.44 | 99.819 | 131.49 | 99.765 | 131.55 | 99.742 | 131.28 | 99.721 | 131.37 | 99.771 | 131.49 | 99.652 | 131.42 | 99.766 | 131.26 | 99.84 | 131.31 | 99.861 | 130.46 | 99.821 | 130.61 | 99.766 | 130.91 | 99.757
131.36 | 99.756 | 131.62 | 99.819 | 131.67 | 99.765 | 131.73 | 99.742 | 131.45 | 99.718 | 131.54 | 99.771 | 131.67 | 99.651 | 131.59 | 99.765 | 131.43 | 99.839 | 131.48 | 99.861 | 130.63 | 99.82 | 130.78 | 99.766 | 131.08 | 99.755
131.54 | 99.756 | 131.79 | 99.818 | 131.84 | 99.765 | 131.9 | 99.742 | 131.62 | 99.715 | 131.71 | 99.77 | 131.84 | 99.65 | 131.76 | 99.765 | 131.6 | 99.839 | 131.66 | 99.861 | 130.8 | 99.819 | 130.96 | 99.765 | 131.25 | 99.755
131.71 | 99.756 | 131.96 | 99.817 | 132.01 | 99.765 | 132.07 | 99.742 | 131.79 | 99.714 | 131.88 | 99.77 | 132.01 | 99.649 | 131.93 | 99.764 | 131.77 | 99.838 | 131.83 | 99.86 | 130.98 | 99.818 | 131.13 | 99.765 | 131.42 | 99.754
131.88 | 99.755 | 132.13 | 99.817 | 132.18 | 99.764 | 132.24 | 99.742 | 131.96 | 99.714 | 132.05 | 99.769 | 132.18 | 99.647 | 132.1 | 99.764 | 131.94 | 99.837 | 132 | 99.858 | 131.15 | 99.818 | 131.3 | 99.764 | 131.59 | 99.753
132.05 | 99.754 | 132.3 | 99.816 | 132.35 | 99.763 | 132.41 | 99.742 | 132.13 | 99.714 | 132.22 | 99.768 | 132.35 | 99.647 | 132.27 | 99.763 | 132.12 | 99.837 | 132.17 | 99.857 | 131.32 | 99.817 | 131.47 | 99.763 | 131.76 | 99.752
132.22 | 99.753 | 132.47 | 99.816 | 132.52 | 99.762 | 132.59 | 99.742 | 132.31 | 99.714 | 132.4 | 99.768 | 132.53 | 99.647 | 132.44 | 99.762 | 132.29 | 99.836 | 132.34 | 99.856 | 131.49 | 99.816 | 131.65 | 99.763 | 131.94 | 99.75
132.4 | 99.753 | 132.64 | 99.816 | 132.69 | 99.761 | 132.76 | 99.742 | 132.48 | 99.714 | 132.57 | 99.767 | 132.7 | 99.646 | 132.61 | 99.762 | 132.46 | 99.835 | 132.51 | 99.856 | 131.66 | 99.815 | 131.82 | 99.763 | 132.11 | 99.749
132.57 | 99.752 | 132.81 | 99.815 | 132.87 | 99.76 | 132.93 | 99.741 | 132.65 | 99.714 | 132.74 | 99.766 | 132.87 | 99.646 | 132.78 | 99.761 | 132.63 | 99.835 | 132.68 | 99.856 | 131.83 | 99.814 | 131.99 | 99.762 | 132.28 | 99.748
132.74 | 99.752 | 132.99 | 99.814 | 133.04 | 99.759 | 133.1 | 99.741 | 132.82 | 99.714 | 132.91 | 99.765 | 133.04 | 99.645 | 132.95 | 99.761 | 132.8 | 99.834 | 132.86 | 99.855 | 132.01 | 99.813 | 132.16 | 99.761 | 132.45 | 99.747
132.91 | 99.751 | 133.16 | 99.814 | 133.21 | 99.758 | 133.28 | 99.74 | 132.99 | 99.713 | 133.08 | 99.765 | 133.21 | 99.645 | 133.12 | 99.76 | 132.97 | 99.833 | 133.03 | 99.855 | 132.18 | 99.812 | 132.33 | 99.761 | 132.62 | 99.746
133.08 | 99.75 | 133.33 | 99.813 | 133.38 | 99.756 | 133.45 | 99.74 | 133.16 | 99.714 | 133.25 | 99.764 | 133.38 | 99.644 | 133.29 | 99.76 | 133.14 | 99.831 | 133.2 | 99.854 | 132.35 | 99.811 | 132.51 | 99.761 | 132.79 | 99.746
133.26 | 99.749 | 133.5 | 99.812 | 133.55 | 99.755 | 133.62 | 99.739 | 133.34 | 99.713 | 133.43 | 99.764 | 133.55 | 99.644 | 133.47 | 99.76 | 133.32 | 99.831 | 133.37 | 99.854 | 132.52 | 99.81 | 132.68 | 99.761 | 132.96 | 99.745
133.43 | 99.749 | 133.67 | 99.811 | 133.72 | 99.754 | 133.79 | 99.738 | 133.51 | 99.713 | 133.6 | 99.763 | 133.73 | 99.644 | 133.64 | 99.759 | 133.49 | 99.831 | 133.54 | 99.853 | 132.69 | 99.809 | 132.85 | 99.759 | 133.13 | 99.745
133.6 | 99.748 | 133.84 | 99.811 | 133.89 | 99.753 | 133.97 | 99.738 | 133.68 | 99.712 | 133.77 | 99.763 | 133.9 | 99.644 | 133.81 | 99.758 | 133.66 | 99.831 | 133.71 | 99.852 | 132.86 | 99.808 | 133.02 | 99.758 | 133.3 | 99.744
133.77 | 99.748 | 134.01 | 99.811 | 134.07 | 99.752 | 134.14 | 99.736 | 133.85 | 99.711 | 133.94 | 99.762 | 134.07 | 99.644 | 133.98 | 99.757 | 133.83 | 99.83 | 133.88 | 99.852 | 133.03 | 99.808 | 133.2 | 99.757 | 133.47 | 99.743
133.94 | 99.747 | 134.18 | 99.811 | 134.24 | 99.751 | 134.31 | 99.735 | 134.02 | 99.71 | 134.11 | 99.761 | 134.24 | 99.644 | 134.15 | 99.756 | 134 | 99.83 | 134.05 | 99.85 | 133.21 | 99.808 | 133.37 | 99.755 | 133.65 | 99.743
134.12 | 99.746 | 134.35 | 99.81 | 134.41 | 99.751 | 134.48 | 99.735 | 134.19 | 99.708 | 134.28 | 99.761 | 134.41 | 99.643 | 134.32 | 99.756 | 134.17 | 99.83 | 134.23 | 99.849 | 133.38 | 99.806 | 133.54 | 99.755 | 133.82 | 99.742
134.29 | 99.745 | 134.52 | 99.809 | 134.58 | 99.75 | 134.65 | 99.734 | 134.37 | 99.705 | 134.46 | 99.76 | 134.58 | 99.642 | 134.49 | 99.754 | 134.34 | 99.83 | 134.4 | 99.847 | 133.55 | 99.805 | 133.71 | 99.753 | 133.99 | 99.742
134.46 | 99.744 | 134.69 | 99.808 | 134.75 | 99.749 | 134.83 | 99.733 | 134.54 | 99.705 | 134.63 | 99.76 | 134.75 | 99.641 | 134.66 | 99.752 | 134.52 | 99.829 | 134.57 | 99.846 | 133.72 | 99.805 | 133.88 | 99.753 | 134.16 | 99.741
134.63 | 99.744 | 134.87 | 99.808 | 134.92 | 99.748 | 135 | 99.731 | 134.71 | 99.704 | 134.8 | 99.76 | 134.93 | 99.64 | 134.83 | 99.751 | 134.69 | 99.828 | 134.74 | 99.844 | 133.89 | 99.804 | 134.06 | 99.752 | 134.33 | 99.741
134.8 | 99.742 | 135.04 | 99.808 | 135.09 | 99.747 | 135.17 | 99.73 | 134.88 | 99.703 | 134.97 | 99.759 | 135.1 | 99.64 | 135 | 99.749 | 134.86 | 99.828 | 134.91 | 99.843 | 134.06 | 99.803 | 134.23 | 99.751 | 134.5 | 99.74
134.98 | 99.741 | 135.21 | 99.808 | 135.26 | 99.746 | 135.34 | 99.73 | 135.05 | 99.702 | 135.14 | 99.758 | 135.27 | 99.639 | 135.17 | 99.748 | 135.03 | 99.828 | 135.08 | 99.842 | 134.23 | 99.803 | 134.4 | 99.75 | 134.67 | 99.74
135.15 | 99.739 | 135.38 | 99.807 | 135.43 | 99.745 | 135.51 | 99.729 | 135.22 | 99.701 | 135.31 | 99.757 | 135.44 | 99.638 | 135.34 | 99.746 | 135.2 | 99.827 | 135.25 | 99.841 | 134.4 | 99.801 | 134.57 | 99.75 | 134.84 | 99.74
135.32 | 99.739 | 135.55 | 99.806 | 135.61 | 99.745 | 135.68 | 99.727 | 135.39 | 99.699 | 135.48 | 99.755 | 135.61 | 99.638 | 135.51 | 99.746 | 135.37 | 99.825 | 135.43 | 99.841 | 134.58 | 99.8 | 134.74 | 99.749 | 135.01 | 99.739
135.49 | 99.738 | 135.72 | 99.805 | 135.78 | 99.744 | 135.86 | 99.726 | 135.57 | 99.699 | 135.66 | 99.755 | 135.78 | 99.637 | 135.68 | 99.746 | 135.54 | 99.822 | 135.6 | 99.841 | 134.75 | 99.799 | 134.91 | 99.748 | 135.18 | 99.738
135.66 | 99.737 | 135.89 | 99.805 | 135.95 | 99.743 | 136.03 | 99.726 | 135.74 | 99.698 | 135.83 | 99.753 | 135.95 | 99.636 | 135.85 | 99.745 | 135.72 | 99.822 | 135.77 | 99.84 | 134.92 | 99.797 | 135.09 | 99.747 | 135.35 | 99.738
135.83 | 99.736 | 136.06 | 99.804 | 136.12 | 99.742 | 136.2 | 99.725 | 135.91 | 99.697 | 136 | 99.751 | 136.12 | 99.635 | 136.02 | 99.745 | 135.89 | 99.822 | 135.94 | 99.839 | 135.09 | 99.797 | 135.26 | 99.747 | 135.52 | 99.737
136 | 99.735 | 136.23 | 99.803 | 136.29 | 99.741 | 136.37 | 99.725 | 136.08 | 99.696 | 136.17 | 99.75 | 136.29 | 99.634 | 136.19 | 99.744 | 136.06 | 99.822 | 136.11 | 99.838 | 135.26 | 99.795 | 135.43 | 99.747 | 135.69 | 99.737
136.18 | 99.735 | 136.4 | 99.803 | 136.46 | 99.74 | 136.54 | 99.725 | 136.25 | 99.695 | 136.34 | 99.749 | 136.46 | 99.633 | 136.36 | 99.744 | 136.23 | 99.821 | 136.28 | 99.838 | 135.43 | 99.795 | 135.6 | 99.745 | 135.86 | 99.736
136.35 | 99.735 | 136.57 | 99.802 | 136.63 | 99.739 | 136.71 | 99.725 | 136.42 | 99.694 | 136.51 | 99.749 | 136.63 | 99.632 | 136.53 | 99.743 | 136.4 | 99.82 | 136.45 | 99.837 | 135.6 | 99.795 | 135.77 | 99.744 | 136.03 | 99.735
136.52 | 99.735 | 136.74 | 99.802 | 136.8 | 99.738 | 136.88 | 99.724 | 136.59 | 99.692 | 136.68 | 99.748 | 136.8 | 99.632 | 136.7 | 99.743 | 136.57 | 99.819 | 136.62 | 99.837 | 135.77 | 99.795 | 135.94 | 99.743 | 136.2 | 99.734
136.69 | 99.735 | 136.91 | 99.801 | 136.97 | 99.737 | 137.06 | 99.724 | 136.76 | 99.691 | 136.85 | 99.747 | 136.97 | 99.631 | 136.87 | 99.742 | 136.74 | 99.819 | 136.79 | 99.837 | 135.94 | 99.794 | 136.11 | 99.743 | 136.37 | 99.734
136.86 | 99.735 | 137.08 | 99.8 | 137.14 | 99.737 | 137.23 | 99.723 | 136.93 | 99.69 | 137.02 | 99.746 | 137.14 | 99.63 | 137.04 | 99.741 | 136.91 | 99.819 | 136.96 | 99.836 | 136.12 | 99.793 | 136.28 | 99.742 | 136.54 | 99.733
137.03 | 99.735 | 137.25 | 99.799 | 137.31 | 99.735 | 137.4 | 99.723 | 137.1 | 99.689 | 137.19 | 99.745 | 137.31 | 99.63 | 137.21 | 99.741 | 137.08 | 99.819 | 137.13 | 99.835 | 136.29 | 99.793 | 136.46 | 99.742 | 136.71 | 99.732
137.2 | 99.734 | 137.42 | 99.799 | 137.48 | 99.733 | 137.57 | 99.722 | 137.28 | 99.688 | 137.36 | 99.745 | 137.48 | 99.63 | 137.38 | 99.74 | 137.25 | 99.818 | 137.3 | 99.835 | 136.46 | 99.792 | 136.63 | 99.741 | 136.88 | 99.731
137.37 | 99.733 | 137.59 | 99.798 | 137.65 | 99.731 | 137.74 | 99.722 | 137.45 | 99.687 | 137.53 | 99.745 | 137.65 | 99.629 | 137.55 | 99.739 | 137.42 | 99.818 | 137.47 | 99.834 | 136.63 | 99.791 | 136.8 | 99.741 | 137.05 | 99.731
137.55 | 99.733 | 137.76 | 99.797 | 137.82 | 99.73 | 137.91 | 99.721 | 137.62 | 99.686 | 137.71 | 99.744 | 137.82 | 99.629 | 137.72 | 99.737 | 137.59 | 99.818 | 137.64 | 99.834 | 136.8 | 99.791 | 136.97 | 99.739 | 137.22 | 99.73
137.72 | 99.732 | 137.92 | 99.796 | 137.99 | 99.729 | 138.08 | 99.721 | 137.79 | 99.685 | 137.88 | 99.743 | 137.99 | 99.628 | 137.89 | 99.736 | 137.76 | 99.818 | 137.81 | 99.834 | 136.97 | 99.791 | 137.14 | 99.739 | 137.39 | 99.729
137.89 | 99.732 | 138.09 | 99.795 | 138.16 | 99.729 | 138.25 | 99.72 | 137.96 | 99.685 | 138.05 | 99.742 | 138.16 | 99.628 | 138.06 | 99.735 | 137.93 | 99.817 | 137.98 | 99.833 | 137.14 | 99.789 | 137.31 | 99.738 | 137.56 | 99.729
138.06 | 99.731 | 138.26 | 99.794 | 138.33 | 99.729 | 138.42 | 99.72 | 138.13 | 99.684 | 138.22 | 99.741 | 138.33 | 99.627 | 138.23 | 99.734 | 138.11 | 99.816 | 138.16 | 99.833 | 137.31 | 99.788 | 137.48 | 99.738 | 137.73 | 99.728
138.23 | 99.731 | 138.43 | 99.793 | 138.5 | 99.728 | 138.59 | 99.719 | 138.3 | 99.684 | 138.39 | 99.741 | 138.5 | 99.627 | 138.4 | 99.733 | 138.28 | 99.816 | 138.33 | 99.832 | 137.48 | 99.787 | 137.65 | 99.737 | 137.9 | 99.728
138.4 | 99.731 | 138.6 | 99.791 | 138.67 | 99.728 | 138.76 | 99.718 | 138.47 | 99.683 | 138.56 | 99.74 | 138.67 | 99.626 | 138.57 | 99.733 | 138.45 | 99.816 | 138.5 | 99.831 | 137.65 | 99.786 | 137.82 | 99.737 | 138.07 | 99.728
138.57 | 99.73 | 138.77 | 99.791 | 138.84 | 99.728 | 138.94 | 99.717 | 138.64 | 99.682 | 138.73 | 99.739 | 138.84 | 99.626 | 138.74 | 99.732 | 138.62 | 99.815 | 138.67 | 99.831 | 137.82 | 99.784 | 137.99 | 99.736 | 138.23 | 99.727
138.74 | 99.729 | 138.94 | 99.789 | 139.01 | 99.727 | 139.11 | 99.717 | 138.81 | 99.681 | 138.9 | 99.738 | 139.01 | 99.625 | 138.91 | 99.732 | 138.79 | 99.815 | 138.84 | 99.83 | 137.99 | 99.783 | 138.16 | 99.736 | 138.4 | 99.726
138.91 | 99.727 | 139.11 | 99.788 | 139.18 | 99.727 | 139.28 | 99.716 | 138.98 | 99.68 | 139.07 | 99.738 | 139.18 | 99.625 | 139.08 | 99.731 | 138.96 | 99.815 | 139.01 | 99.83 | 138.16 | 99.781 | 138.33 | 99.735 | 138.57 | 99.726
139.08 | 99.727 | 139.28 | 99.788 | 139.35 | 99.727 | 139.45 | 99.715 | 139.15 | 99.679 | 139.24 | 99.738 | 139.35 | 99.624 | 139.24 | 99.73 | 139.13 | 99.814 | 139.18 | 99.829 | 138.33 | 99.781 | 138.51 | 99.734 | 138.74 | 99.725
139.25 | 99.726 | 139.45 | 99.788 | 139.52 | 99.727 | 139.62 | 99.715 | 139.32 | 99.679 | 139.41 | 99.737 | 139.52 | 99.624 | 139.41 | 99.73 | 139.3 | 99.814 | 139.35 | 99.828 | 138.5 | 99.78 | 138.68 | 99.734 | 138.91 | 99.724
139.42 | 99.725 | 139.62 | 99.788 | 139.69 | 99.727 | 139.79 | 99.714 | 139.49 | 99.678 | 139.58 | 99.736 | 139.69 | 99.624 | 139.58 | 99.729 | 139.47 | 99.813 | 139.52 | 99.827 | 138.67 | 99.779 | 138.85 | 99.733 | 139.08 | 99.724
139.59 | 99.724 | 139.79 | 99.787 | 139.86 | 99.727 | 139.96 | 99.714 | 139.66 | 99.676 | 139.75 | 99.736 | 139.86 | 99.623 | 139.75 | 99.728 | 139.64 | 99.813 | 139.69 | 99.827 | 138.84 | 99.778 | 139.02 | 99.733 | 139.25 | 99.722
139.76 | 99.723 | 139.95 | 99.787 | 140.03 | 99.726 | 140.13 | 99.713 | 139.83 | 99.675 | 139.92 | 99.735 | 140.03 | 99.623 | 139.92 | 99.727 | 139.81 | 99.812 | 139.86 | 99.826 | 139.01 | 99.777 | 139.19 | 99.732 | 139.42 | 99.721
139.93 | 99.722 | 140.12 | 99.787 | 140.2 | 99.726 | 140.3 | 99.712 | 140 | 99.673 | 140.09 | 99.735 | 140.2 | 99.622 | 140.09 | 99.727 | 139.98 | 99.812 | 140.03 | 99.825 | 139.18 | 99.776 | 139.36 | 99.731 | 139.59 | 99.721
140.11 | 99.72 | 140.29 | 99.786 | 140.37 | 99.726 | 140.47 | 99.712 | 140.17 | 99.672 | 140.26 | 99.734 | 140.37 | 99.622 | 140.26 | 99.725 | 140.15 | 99.811 | 140.2 | 99.824 | 139.35 | 99.776 | 139.53 | 99.731 | 139.75 | 99.718
140.28 | 99.719 | 140.46 | 99.786 | 140.54 | 99.725 | 140.64 | 99.711 | 140.34 | 99.671 | 140.43 | 99.733 | 140.54 | 99.621 | 140.43 | 99.724 | 140.32 | 99.81 | 140.37 | 99.824 | 139.53 | 99.776 | 139.7 | 99.73 | 139.92 | 99.717
140.45 | 99.719 | 140.63 | 99.786 | 140.71 | 99.724 | 140.81 | 99.711 | 140.51 | 99.67 | 140.6 | 99.732 | 140.71 | 99.621 | 140.6 | 99.723 | 140.49 | 99.81 | 140.54 | 99.824 | 139.7 | 99.775 | 139.87 | 99.729 | 140.09 | 99.716
140.62 | 99.718 | 140.8 | 99.786 | 140.88 | 99.724 | 140.98 | 99.711 | 140.68 | 99.67 | 140.77 | 99.731 | 140.88 | 99.62 | 140.77 | 99.722 | 140.66 | 99.809 | 140.71 | 99.822 | 139.87 | 99.774 | 140.04 | 99.729 | 140.26 | 99.715
140.79 | 99.717 | 140.97 | 99.785 | 141.04 | 99.723 | 141.15 | 99.71 | 140.85 | 99.669 | 140.94 | 99.73 | 141.05 | 99.619 | 140.94 | 99.721 | 140.83 | 99.808 | 140.88 | 99.821 | 140.04 | 99.774 | 140.21 | 99.728 | 140.43 | 99.715
140.96 | 99.716 | 141.13 | 99.785 | 141.21 | 99.723 | 141.32 | 99.709 | 141.02 | 99.668 | 141.11 | 99.729 | 141.22 | 99.618 | 141.11 | 99.72 | 141 | 99.807 | 141.05 | 99.82 | 140.21 | 99.773 | 140.38 | 99.728 | 140.6 | 99.714
141.13 | 99.715 | 141.3 | 99.784 | 141.38 | 99.722 | 141.49 | 99.709 | 141.19 | 99.668 | 141.28 | 99.728 | 141.38 | 99.616 | 141.28 | 99.719 | 141.17 | 99.806 | 141.22 | 99.82 | 140.38 | 99.772 | 140.55 | 99.728 | 140.77 | 99.713
141.3 | 99.714 | 141.47 | 99.783 | 141.55 | 99.721 | 141.66 | 99.708 | 141.36 | 99.667 | 141.45 | 99.728 | 141.55 | 99.615 | 141.44 | 99.719 | 141.34 | 99.804 | 141.39 | 99.819 | 140.55 | 99.772 | 140.72 | 99.727 | 140.93 | 99.712
141.47 | 99.713 | 141.64 | 99.783 | 141.72 | 99.72 | 141.83 | 99.708 | 141.53 | 99.666 | 141.62 | 99.727 | 141.72 | 99.614 | 141.61 | 99.718 | 141.51 | 99.803 | 141.56 | 99.819 | 140.72 | 99.772 | 140.89 | 99.726 | 141.1 | 99.712
141.64 | 99.713 | 141.81 | 99.782 | 141.89 | 99.719 | 142 | 99.707 | 141.7 | 99.666 | 141.79 | 99.726 | 141.89 | 99.613 | 141.78 | 99.717 | 141.68 | 99.802 | 141.73 | 99.819 | 140.89 | 99.771 | 141.06 | 99.725 | 141.27 | 99.71
141.81 | 99.711 | 141.98 | 99.781 | 142.06 | 99.718 | 142.17 | 99.706 | 141.87 | 99.665 | 141.96 | 99.725 | 142.06 | 99.613 | 141.95 | 99.717 | 141.85 | 99.801 | 141.9 | 99.818 | 141.06 | 99.771 | 141.23 | 99.725 | 141.44 | 99.709
141.98 | 99.711 | 142.15 | 99.78 | 142.23 | 99.717 | 142.34 | 99.706 | 142.04 | 99.665 | 142.13 | 99.725 | 142.23 | 99.612 | 142.12 | 99.716 | 142.02 | 99.8 | 142.07 | 99.817 | 141.23 | 99.77 | 141.4 | 99.724 | 141.61 | 99.707
142.15 | 99.71 | 142.31 | 99.779 | 142.4 | 99.715 | 142.51 | 99.705 | 142.21 | 99.664 | 142.3 | 99.724 | 142.4 | 99.611 | 142.29 | 99.715 | 142.19 | 99.8 | 142.24 | 99.816 | 141.4 | 99.769 | 141.57 | 99.723 | 141.78 | 99.705
142.32 | 99.709 | 142.48 | 99.778 | 142.57 | 99.713 | 142.68 | 99.705 | 142.38 | 99.663 | 142.46 | 99.724 | 142.57 | 99.61 | 142.46 | 99.714 | 142.36 | 99.798 | 142.4 | 99.815 | 141.56 | 99.768 | 141.74 | 99.723 | 141.94 | 99.704
142.49 | 99.708 | 142.65 | 99.777 | 142.74 | 99.711 | 142.85 | 99.703 | 142.55 | 99.662 | 142.63 | 99.724 | 142.74 | 99.609 | 142.63 | 99.714 | 142.53 | 99.798 | 142.57 | 99.814 | 141.73 | 99.766 | 141.91 | 99.721 | 142.11 | 99.702
142.66 | 99.708 | 142.82 | 99.777 | 142.9 | 99.709 | 143.02 | 99.702 | 142.72 | 99.661 | 142.8 | 99.724 | 142.91 | 99.608 | 142.8 | 99.713 | 142.69 | 99.797 | 142.74 | 99.814 | 141.9 | 99.766 | 142.08 | 99.72 | 142.28 | 99.702
142.83 | 99.707 | 142.99 | 99.776 | 143.07 | 99.708 | 143.19 | 99.701 | 142.89 | 99.66 | 142.97 | 99.724 | 143.07 | 99.607 | 142.96 | 99.712 | 142.86 | 99.796 | 142.91 | 99.813 | 142.07 | 99.765 | 142.24 | 99.719 | 142.45 | 99.7
143 | 99.707 | 143.15 | 99.776 | 143.24 | 99.706 | 143.36 | 99.701 | 143.06 | 99.66 | 143.14 | 99.724 | 143.24 | 99.607 | 143.13 | 99.711 | 143.03 | 99.795 | 143.08 | 99.812 | 142.24 | 99.764 | 142.41 | 99.717 | 142.62 | 99.699
143.17 | 99.707 | 143.32 | 99.775 | 143.41 | 99.704 | 143.53 | 99.699 | 143.23 | 99.658 | 143.31 | 99.723 | 143.41 | 99.606 | 143.3 | 99.71 | 143.2 | 99.795 | 143.25 | 99.812 | 142.41 | 99.763 | 142.58 | 99.717 | 142.78 | 99.698
143.33 | 99.707 | 143.49 | 99.775 | 143.58 | 99.704 | 143.7 | 99.698 | 143.4 | 99.657 | 143.48 | 99.722 | 143.58 | 99.605 | 143.47 | 99.709 | 143.37 | 99.794 | 143.42 | 99.812 | 142.58 | 99.762 | 142.75 | 99.717 | 142.95 | 99.698
143.5 | 99.706 | 143.66 | 99.774 | 143.75 | 99.704 | 143.86 | 99.698 | 143.57 | 99.656 | 143.65 | 99.721 | 143.75 | 99.604 | 143.64 | 99.708 | 143.54 | 99.793 | 143.59 | 99.811 | 142.75 | 99.761 | 142.92 | 99.717 | 143.12 | 99.697
143.67 | 99.706 | 143.83 | 99.774 | 143.92 | 99.704 | 144.03 | 99.697 | 143.74 | 99.655 | 143.82 | 99.72 | 143.92 | 99.602 | 143.81 | 99.707 | 143.71 | 99.792 | 143.76 | 99.811 | 142.92 | 99.76 | 143.09 | 99.716 | 143.29 | 99.695
143.84 | 99.706 | 144 | 99.774 | 144.09 | 99.704 | 144.2 | 99.697 | 143.91 | 99.654 | 143.99 | 99.72 | 144.09 | 99.6 | 143.98 | 99.706 | 143.88 | 99.792 | 143.93 | 99.811 | 143.09 | 99.76 | 143.26 | 99.715 | 143.45 | 99.694
144.01 | 99.705 | 144.16 | 99.773 | 144.25 | 99.704 | 144.37 | 99.696 | 144.08 | 99.653 | 144.16 | 99.719 | 144.25 | 99.599 | 144.15 | 99.705 | 144.05 | 99.791 | 144.1 | 99.81 | 143.26 | 99.759 | 143.43 | 99.715 | 143.62 | 99.693
144.18 | 99.704 | 144.33 | 99.773 | 144.42 | 99.704 | 144.54 | 99.696 | 144.25 | 99.653 | 144.33 | 99.716 | 144.42 | 99.598 | 144.31 | 99.704 | 144.22 | 99.789 | 144.27 | 99.81 | 143.43 | 99.758 | 143.6 | 99.715 | 143.79 | 99.692
144.35 | 99.704 | 144.5 | 99.772 | 144.59 | 99.704 | 144.71 | 99.695 | 144.41 | 99.652 | 144.5 | 99.715 | 144.59 | 99.597 | 144.48 | 99.703 | 144.39 | 99.787 | 144.44 | 99.81 | 143.6 | 99.758 | 143.77 | 99.715 | 143.96 | 99.691
144.52 | 99.703 | 144.67 | 99.771 | 144.76 | 99.704 | 144.88 | 99.695 | 144.58 | 99.651 | 144.67 | 99.714 | 144.76 | 99.595 | 144.65 | 99.702 | 144.56 | 99.785 | 144.61 | 99.81 | 143.77 | 99.757 | 143.94 | 99.715 | 144.13 | 99.691
144.69 | 99.702 | 144.83 | 99.771 | 144.93 | 99.704 | 145.05 | 99.694 | 144.75 | 99.651 | 144.84 | 99.713 | 144.93 | 99.593 | 144.82 | 99.701 | 144.73 | 99.784 | 144.77 | 99.809 | 143.94 | 99.756 | 144.11 | 99.714 | 144.29 | 99.69
144.86 | 99.701 | 145 | 99.771 | 145.1 | 99.704 | 145.22 | 99.693 | 144.92 | 99.65 | 145.01 | 99.712 | 145.1 | 99.591 | 144.99 | 99.701 | 144.9 | 99.783 | 144.94 | 99.809 | 144.11 | 99.756 | 144.28 | 99.713 | 144.46 | 99.69
145.03 | 99.7 | 145.17 | 99.769 | 145.27 | 99.704 | 145.39 | 99.692 | 145.09 | 99.649 | 145.17 | 99.71 | 145.26 | 99.59 | 145.16 | 99.7 | 145.07 | 99.783 | 145.11 | 99.808 | 144.28 | 99.755 | 144.44 | 99.712 | 144.63 | 99.689
145.2 | 99.698 | 145.34 | 99.768 | 145.43 | 99.703 | 145.56 | 99.692 | 145.26 | 99.648 | 145.34 | 99.708 | 145.43 | 99.589 | 145.32 | 99.7 | 145.24 | 99.783 | 145.28 | 99.807 | 144.45 | 99.754 | 144.61 | 99.712 | 144.8 | 99.688
145.37 | 99.697 | 145.51 | 99.767 | 145.6 | 99.703 | 145.73 | 99.691 | 145.43 | 99.647 | 145.51 | 99.707 | 145.6 | 99.589 | 145.49 | 99.699 | 145.41 | 99.782 | 145.45 | 99.806 | 144.62 | 99.754 | 144.78 | 99.711 | 144.96 | 99.688
145.54 | 99.695 | 145.67 | 99.765 | 145.77 | 99.702 | 145.9 | 99.691 | 145.6 | 99.646 | 145.68 | 99.707 | 145.77 | 99.589 | 145.66 | 99.698 | 145.57 | 99.781 | 145.62 | 99.805 | 144.79 | 99.753 | 144.95 | 99.709 | 145.13 | 99.687
145.71 | 99.695 | 145.84 | 99.764 | 145.94 | 99.701 | 146.06 | 99.69 | 145.77 | 99.646 | 145.85 | 99.706 | 145.94 | 99.588 | 145.83 | 99.697 | 145.74 | 99.781 | 145.79 | 99.804 | 144.95 | 99.752 | 145.12 | 99.708 | 145.3 | 99.686
145.87 | 99.694 | 146.01 | 99.763 | 146.11 | 99.699 | 146.23 | 99.69 | 145.94 | 99.646 | 146.02 | 99.706 | 146.11 | 99.587 | 146 | 99.697 | 145.91 | 99.781 | 145.96 | 99.804 | 145.12 | 99.751 | 145.29 | 99.707 | 145.46 | 99.686
146.04 | 99.694 | 146.18 | 99.762 | 146.28 | 99.697 | 146.4 | 99.69 | 146.11 | 99.645 | 146.19 | 99.705 | 146.27 | 99.586 | 146.17 | 99.696 | 146.08 | 99.781 | 146.13 | 99.803 | 145.29 | 99.751 | 145.46 | 99.706 | 145.63 | 99.685
146.21 | 99.693 | 146.34 | 99.762 | 146.44 | 99.695 | 146.57 | 99.689 | 146.28 | 99.645 | 146.36 | 99.704 | 146.44 | 99.586 | 146.34 | 99.696 | 146.25 | 99.781 | 146.3 | 99.802 | 145.46 | 99.75 | 145.63 | 99.704 | 145.8 | 99.683
146.38 | 99.692 | 146.51 | 99.762 | 146.61 | 99.694 | 146.74 | 99.689 | 146.44 | 99.644 | 146.53 | 99.703 | 146.61 | 99.585 | 146.5 | 99.695 | 146.42 | 99.78 | 146.46 | 99.801 | 145.63 | 99.749 | 145.8 | 99.704 | 145.97 | 99.682
146.55 | 99.692 | 146.68 | 99.761 | 146.78 | 99.693 | 146.91 | 99.688 | 146.61 | 99.642 | 146.69 | 99.702 | 146.78 | 99.585 | 146.67 | 99.694 | 146.59 | 99.78 | 146.63 | 99.8 | 145.8 | 99.747 | 145.96 | 99.703 | 146.13 | 99.681
146.72 | 99.691 | 146.85 | 99.761 | 146.95 | 99.692 | 147.08 | 99.688 | 146.78 | 99.642 | 146.86 | 99.701 | 146.95 | 99.588 | 146.84 | 99.693 | 146.76 | 99.78 | 146.8 | 99.8 | 145.97 | 99.746 | 146.13 | 99.703 | 146.3 | 99.679
146.89 | 99.69 | 147.01 | 99.76 | 147.12 | 99.69 | 147.25 | 99.687 | 146.95 | 99.641 | 147.03 | 99.701 | 147.11 | 99.589 | 147.01 | 99.693 | 146.92 | 99.779 | 146.97 | 99.8 | 146.14 | 99.745 | 146.3 | 99.702 | 146.47 | 99.679
147.06 | 99.69 | 147.18 | 99.76 | 147.28 | 99.689 | 147.41 | 99.687 | 147.12 | 99.641 | 147.2 | 99.7 | 147.28 | 99.59 | 147.18 | 99.692 | 147.09 | 99.778 | 147.14 | 99.8 | 146.31 | 99.745 | 146.47 | 99.701 | 146.63 | 99.679
147.23 | 99.69 | 147.35 | 99.759 | 147.45 | 99.689 | 147.58 | 99.687 | 147.29 | 99.641 | 147.37 | 99.699 | 147.45 | 99.59 | 147.34 | 99.691 | 147.26 | 99.778 | 147.31 | 99.799 | 146.48 | 99.743 | 146.64 | 99.701 | 146.8 | 99.678
147.39 | 99.689 | 147.52 | 99.759 | 147.62 | 99.688 | 147.75 | 99.686 | 147.46 | 99.64 | 147.54 | 99.699 | 147.62 | 99.591 | 147.51 | 99.69 | 147.43 | 99.777 | 147.48 | 99.798 | 146.65 | 99.743 | 146.81 | 99.7 | 146.97 | 99.677
147.56 | 99.688 | 147.68 | 99.759 | 147.79 | 99.688 | 147.92 | 99.685 | 147.62 | 99.639 | 147.71 | 99.698 | 147.79 | 99.594 | 147.68 | 99.689 | 147.6 | 99.777 | 147.65 | 99.797 | 146.82 | 99.742 | 146.98 | 99.7 | 147.14 | 99.676
147.73 | 99.687 | 147.85 | 99.759 | 147.96 | 99.687 | 148.09 | 99.683 | 147.79 | 99.638 | 147.87 | 99.697 | 147.95 | 99.595 | 147.85 | 99.688 | 147.77 | 99.776 | 147.81 | 99.796 | 146.99 | 99.741 | 147.14 | 99.699 | 147.3 | 99.676
147.9 | 99.686 | 148.02 | 99.758 | 148.12 | 99.686 | 148.26 | 99.683 | 147.96 | 99.637 | 148.04 | 99.695 | 148.12 | 99.593 | 148.02 | 99.687 | 147.94 | 99.775 | 147.98 | 99.796 | 147.15 | 99.741 | 147.31 | 99.698 | 147.47 | 99.674
148.07 | 99.686 | 148.19 | 99.757 | 148.29 | 99.686 | 148.42 | 99.682 | 148.13 | 99.636 | 148.21 | 99.695 | 148.29 | 99.592 | 148.18 | 99.686 | 148.1 | 99.774 | 148.15 | 99.795 | 147.32 | 99.74 | 147.48 | 99.698 | 147.64 | 99.673
148.24 | 99.684 | 148.35 | 99.757 | 148.46 | 99.686 | 148.59 | 99.681 | 148.3 | 99.635 | 148.38 | 99.693 | 148.46 | 99.595 | 148.35 | 99.685 | 148.27 | 99.773 | 148.32 | 99.794 | 147.49 | 99.739 | 147.65 | 99.697 | 147.8 | 99.673
148.41 | 99.683 | 148.52 | 99.756 | 148.63 | 99.685 | 148.76 | 99.68 | 148.47 | 99.634 | 148.55 | 99.692 | 148.62 | 99.589 | 148.52 | 99.684 | 148.44 | 99.771 | 148.49 | 99.794 | 147.66 | 99.739 | 147.82 | 99.696 | 147.97 | 99.671
148.57 | 99.682 | 148.69 | 99.755 | 148.79 | 99.685 | 148.93 | 99.679 | 148.64 | 99.633 | 148.71 | 99.691 | 148.79 | 99.586 | 148.69 | 99.683 | 148.61 | 99.771 | 148.66 | 99.793 | 147.83 | 99.737 | 147.99 | 99.695 | 148.14 | 99.67
148.74 | 99.682 | 148.85 | 99.755 | 148.96 | 99.685 | 149.1 | 99.678 | 148.81 | 99.632 | 148.88 | 99.689 | 148.96 | 99.583 | 148.86 | 99.682 | 148.78 | 99.77 | 148.82 | 99.793 | 148 | 99.737 | 148.15 | 99.694 | 148.3 | 99.669
148.91 | 99.681 | 149.02 | 99.754 | 149.13 | 99.684 | 149.27 | 99.678 | 148.97 | 99.631 | 149.05 | 99.689 | 149.13 | 99.583 | 149.02 | 99.682 | 148.95 | 99.769 | 148.99 | 99.793 | 148.17 | 99.735 | 148.32 | 99.693 | 148.47 | 99.668
149.08 | 99.68 | 149.19 | 99.753 | 149.3 | 99.684 | 149.43 | 99.677 | 149.14 | 99.63 | 149.22 | 99.687 | 149.29 | 99.581 | 149.19 | 99.681 | 149.12 | 99.767 | 149.16 | 99.792 | 148.34 | 99.735 | 148.49 | 99.693 | 148.64 | 99.667
149.25 | 99.679 | 149.36 | 99.751 | 149.47 | 99.683 | 149.6 | 99.676 | 149.31 | 99.629 | 149.39 | 99.686 | 149.46 | 99.579 | 149.36 | 99.68 | 149.28 | 99.766 | 149.33 | 99.791 | 148.51 | 99.735 | 148.66 | 99.692 | 148.8 | 99.666
149.41 | 99.678 | 149.52 | 99.75 | 149.63 | 99.682 | 149.77 | 99.675 | 149.48 | 99.628 | 149.56 | 99.686 | 149.63 | 99.577 | 149.53 | 99.679 | 149.45 | 99.765 | 149.5 | 99.791 | 148.68 | 99.733 | 148.83 | 99.69 | 148.97 | 99.666
149.58 | 99.678 | 149.69 | 99.749 | 149.8 | 99.682 | 149.94 | 99.675 | 149.65 | 99.626 | 149.72 | 99.685 | 149.8 | 99.575 | 149.69 | 99.677 | 149.62 | 99.764 | 149.67 | 99.79 | 148.84 | 99.733 | 148.99 | 99.69 | 149.14 | 99.664
149.75 | 99.677 | 149.86 | 99.748 | 149.97 | 99.682 | 150.11 | 99.675 | 149.82 | 99.623 | 149.89 | 99.684 | 149.96 | 99.575 | 149.86 | 99.677 | 149.79 | 99.764 | 149.83 | 99.79 | 149.01 | 99.733 | 149.16 | 99.689 | 149.3 | 99.664
149.92 | 99.676 | 150.02 | 99.748 | 150.14 | 99.681 | 150.27 | 99.674 | 149.98 | 99.622 | 150.06 | 99.684 | 150.13 | 99.574 | 150.03 | 99.676 | 149.96 | 99.763 | 150 | 99.789 | 149.18 | 99.731 | 149.33 | 99.688 | 149.47 | 99.663
150.09 | 99.674 | 150.19 | 99.747 | 150.3 | 99.68 | 150.44 | 99.673 | 150.15 | 99.62 | 150.23 | 99.683 | 150.3 | 99.573 | 150.2 | 99.676 | 150.12 | 99.763 | 150.17 | 99.788 | 149.35 | 99.731 | 149.5 | 99.688 | 149.64 | 99.662
150.25 | 99.674 | 150.36 | 99.745 | 150.47 | 99.679 | 150.61 | 99.672 | 150.32 | 99.618 | 150.39 | 99.683 | 150.47 | 99.572 | 150.36 | 99.674 | 150.29 | 99.762 | 150.34 | 99.787 | 149.52 | 99.731 | 149.67 | 99.687 | 149.8 | 99.661
150.42 | 99.672 | 150.52 | 99.745 | 150.64 | 99.678 | 150.78 | 99.67 | 150.49 | 99.616 | 150.56 | 99.682 | 150.63 | 99.571 | 150.53 | 99.673 | 150.46 | 99.761 | 150.51 | 99.787 | 149.69 | 99.73 | 149.83 | 99.686 | 149.97 | 99.661
150.59 | 99.671 | 150.69 | 99.744 | 150.81 | 99.676 | 150.95 | 99.67 | 150.66 | 99.614 | 150.73 | 99.682 | 150.8 | 99.57 | 150.7 | 99.672 | 150.63 | 99.761 | 150.67 | 99.786 | 149.86 | 99.729 | 150 | 99.685 | 150.13 | 99.659
150.76 | 99.67 | 150.86 | 99.743 | 150.97 | 99.674 | 151.11 | 99.669 | 150.82 | 99.613 | 150.9 | 99.681 | 150.97 | 99.569 | 150.87 | 99.67 | 150.8 | 99.761 | 150.84 | 99.786 | 150.02 | 99.728 | 150.17 | 99.685 | 150.3 | 99.659
150.93 | 99.67 | 151.02 | 99.742 | 151.14 | 99.674 | 151.28 | 99.668 | 150.99 | 99.612 | 151.07 | 99.681 | 151.13 | 99.569 | 151.03 | 99.669 | 150.96 | 99.76 | 151.01 | 99.785 | 150.19 | 99.728 | 150.34 | 99.684 | 150.47 | 99.658
151.09 | 99.67 | 151.19 | 99.742 | 151.31 | 99.674 | 151.45 | 99.666 | 151.16 | 99.611 | 151.23 | 99.681 | 151.3 | 99.569 | 151.2 | 99.668 | 151.13 | 99.76 | 151.18 | 99.784 | 150.36 | 99.726 | 150.5 | 99.683 | 150.63 | 99.657
151.26 | 99.669 | 151.36 | 99.742 | 151.47 | 99.673 | 151.62 | 99.666 | 151.33 | 99.61 | 151.4 | 99.681 | 151.47 | 99.568 | 151.37 | 99.667 | 151.3 | 99.759 | 151.34 | 99.784 | 150.53 | 99.726 | 150.67 | 99.683 | 150.8 | 99.655
151.43 | 99.668 | 151.52 | 99.74 | 151.64 | 99.672 | 151.78 | 99.665 | 151.5 | 99.608 | 151.57 | 99.68 | 151.64 | 99.567 | 151.54 | 99.666 | 151.47 | 99.759 | 151.51 | 99.783 | 150.7 | 99.726 | 150.84 | 99.682 | 150.96 | 99.654
151.6 | 99.667 | 151.69 | 99.74 | 151.81 | 99.671 | 151.95 | 99.664 | 151.66 | 99.608 | 151.74 | 99.68 | 151.8 | 99.567 | 151.7 | 99.665 | 151.63 | 99.758 | 151.68 | 99.783 | 150.87 | 99.726 | 151.01 | 99.682 | 151.13 | 99.653
151.76 | 99.667 | 151.86 | 99.739 | 151.98 | 99.67 | 152.12 | 99.664 | 151.83 | 99.606 | 151.9 | 99.68 | 151.97 | 99.567 | 151.87 | 99.664 | 151.8 | 99.758 | 151.85 | 99.782 | 151.04 | 99.725 | 151.18 | 99.682 | 151.3 | 99.652
151.93 | 99.667 | 152.02 | 99.738 | 152.14 | 99.669 | 152.29 | 99.664 | 152 | 99.606 | 152.07 | 99.68 | 152.14 | 99.566 | 152.04 | 99.662 | 151.97 | 99.757 | 152.02 | 99.781 | 151.2 | 99.724 | 151.34 | 99.682 | 151.46 | 99.652
152.1 | 99.666 | 152.19 | 99.737 | 152.31 | 99.668 | 152.45 | 99.663 | 152.17 | 99.605 | 152.24 | 99.679 | 152.3 | 99.566 | 152.2 | 99.661 | 152.14 | 99.756 | 152.18 | 99.78 | 151.37 | 99.724 | 151.51 | 99.681 | 151.63 | 99.65
152.26 | 99.666 | 152.36 | 99.737 | 152.48 | 99.668 | 152.62 | 99.663 | 152.34 | 99.604 | 152.41 | 99.679 | 152.47 | 99.565 | 152.37 | 99.66 | 152.31 | 99.756 | 152.35 | 99.78 | 151.54 | 99.724 | 151.68 | 99.68 | 151.79 | 99.649
152.43 | 99.666 | 152.52 | 99.736 | 152.64 | 99.667 | 152.79 | 99.662 | 152.5 | 99.604 | 152.57 | 99.679 | 152.64 | 99.564 | 152.54 | 99.66 | 152.47 | 99.756 | 152.52 | 99.78 | 151.71 | 99.722 | 151.84 | 99.679 | 151.96 | 99.649
152.6 | 99.665 | 152.69 | 99.736 | 152.81 | 99.666 | 152.95 | 99.661 | 152.67 | 99.603 | 152.74 | 99.678 | 152.8 | 99.564 | 152.71 | 99.659 | 152.64 | 99.755 | 152.69 | 99.779 | 151.88 | 99.722 | 152.01 | 99.679 | 152.13 | 99.648
152.77 | 99.665 | 152.86 | 99.735 | 152.98 | 99.665 | 153.12 | 99.661 | 152.84 | 99.603 | 152.91 | 99.678 | 152.97 | 99.563 | 152.87 | 99.658 | 152.81 | 99.754 | 152.85 | 99.778 | 152.05 | 99.722 | 152.18 | 99.679 | 152.29 | 99.647
152.93 | 99.664 | 153.02 | 99.734 | 153.15 | 99.663 | 153.29 | 99.661 | 153.01 | 99.602 | 153.07 | 99.678 | 153.14 | 99.563 | 153.04 | 99.658 | 152.97 | 99.754 | 153.02 | 99.777 | 152.21 | 99.721 | 152.35 | 99.678 | 152.46 | 99.646
153.1 | 99.663 | 153.19 | 99.734 | 153.31 | 99.662 | 153.46 | 99.66 | 153.17 | 99.602 | 153.24 | 99.677 | 153.3 | 99.562 | 153.21 | 99.657 | 153.14 | 99.753 | 153.19 | 99.776 | 152.38 | 99.72 | 152.51 | 99.677 | 152.62 | 99.645
153.27 | 99.662 | 153.35 | 99.733 | 153.48 | 99.661 | 153.62 | 99.66 | 153.34 | 99.602 | 153.41 | 99.676 | 153.47 | 99.56 | 153.37 | 99.657 | 153.31 | 99.753 | 153.35 | 99.775 | 152.55 | 99.718 | 152.68 | 99.676 | 152.79 | 99.644
153.43 | 99.662 | 153.52 | 99.733 | 153.65 | 99.659 | 153.79 | 99.66 | 153.51 | 99.602 | 153.58 | 99.675 | 153.64 | 99.558 | 153.54 | 99.656 | 153.48 | 99.752 | 153.52 | 99.773 | 152.72 | 99.718 | 152.85 | 99.675 | 152.95 | 99.643
153.6 | 99.662 | 153.69 | 99.731 | 153.81 | 99.658 | 153.96 | 99.66 | 153.68 | 99.602 | 153.74 | 99.674 | 153.8 | 99.556 | 153.71 | 99.656 | 153.64 | 99.751 | 153.69 | 99.773 | 152.89 | 99.716 | 153.01 | 99.674 | 153.12 | 99.642
153.77 | 99.66 | 153.85 | 99.731 | 153.98 | 99.658 | 154.12 | 99.659 | 153.84 | 99.601 | 153.91 | 99.672 | 153.97 | 99.554 | 153.87 | 99.655 | 153.81 | 99.751 | 153.86 | 99.772 | 153.06 | 99.716 | 153.18 | 99.674 | 153.28 | 99.64
153.94 | 99.659 | 154.02 | 99.73 | 154.15 | 99.657 | 154.29 | 99.658 | 154.01 | 99.6 | 154.08 | 99.671 | 154.14 | 99.553 | 154.04 | 99.654 | 153.98 | 99.75 | 154.02 | 99.771 | 153.22 | 99.715 | 153.35 | 99.673 | 153.45 | 99.64
154.1 | 99.659 | 154.18 | 99.729 | 154.31 | 99.657 | 154.46 | 99.657 | 154.18 | 99.6 | 154.24 | 99.67 | 154.3 | 99.553 | 154.21 | 99.654 | 154.14 | 99.75 | 154.19 | 99.77 | 153.39 | 99.714 | 153.51 | 99.672 | 153.61 | 99.638
154.27 | 99.658 | 154.35 | 99.728 | 154.48 | 99.656 | 154.62 | 99.656 | 154.35 | 99.599 | 154.41 | 99.668 | 154.47 | 99.552 | 154.38 | 99.653 | 154.31 | 99.749 | 154.36 | 99.769 | 153.56 | 99.714 | 153.68 | 99.671 | 153.78 | 99.638
154.44 | 99.657 | 154.52 | 99.726 | 154.65 | 99.656 | 154.79 | 99.656 | 154.51 | 99.598 | 154.58 | 99.666 | 154.64 | 99.552 | 154.54 | 99.652 | 154.48 | 99.748 | 154.52 | 99.767 | 153.73 | 99.713 | 153.85 | 99.671 | 153.94 | 99.636
154.6 | 99.657 | 154.68 | 99.725 | 154.81 | 99.656 | 154.96 | 99.656 | 154.68 | 99.597 | 154.74 | 99.663 | 154.8 | 99.551 | 154.71 | 99.651 | 154.65 | 99.748 | 154.69 | 99.766 | 153.9 | 99.712 | 154.01 | 99.67 | 154.11 | 99.635
154.77 | 99.655 | 154.85 | 99.724 | 154.98 | 99.655 | 155.12 | 99.655 | 154.85 | 99.596 | 154.91 | 99.661 | 154.97 | 99.55 | 154.88 | 99.65 | 154.81 | 99.748 | 154.86 | 99.766 | 154.06 | 99.712 | 154.18 | 99.67 | 154.27 | 99.633
154.94 | 99.654 | 155.01 | 99.722 | 155.15 | 99.654 | 155.29 | 99.655 | 155.02 | 99.595 | 155.08 | 99.659 | 155.13 | 99.549 | 155.04 | 99.648 | 154.98 | 99.747 | 155.02 | 99.765 | 154.23 | 99.711 | 154.35 | 99.669 | 154.44 | 99.631
155.1 | 99.653 | 155.18 | 99.722 | 155.31 | 99.654 | 155.46 | 99.654 | 155.18 | 99.594 | 155.24 | 99.658 | 155.3 | 99.548 | 155.21 | 99.646 | 155.15 | 99.746 | 155.19 | 99.764 | 154.4 | 99.71 | 154.51 | 99.669 | 154.6 | 99.629
155.27 | 99.653 | 155.35 | 99.72 | 155.48 | 99.653 | 155.62 | 99.654 | 155.35 | 99.593 | 155.41 | 99.657 | 155.47 | 99.547 | 155.38 | 99.645 | 155.31 | 99.746 | 155.36 | 99.763 | 154.57 | 99.71 | 154.68 | 99.668 | 154.77 | 99.628
155.44 | 99.652 | 155.51 | 99.718 | 155.64 | 99.653 | 155.79 | 99.654 | 155.52 | 99.592 | 155.58 | 99.656 | 155.63 | 99.547 | 155.54 | 99.644 | 155.48 | 99.745 | 155.52 | 99.762 | 154.74 | 99.709 | 154.85 | 99.668 | 154.93 | 99.626
155.6 | 99.651 | 155.68 | 99.717 | 155.81 | 99.652 | 155.96 | 99.653 | 155.68 | 99.591 | 155.74 | 99.655 | 155.8 | 99.545 | 155.71 | 99.643 | 155.65 | 99.744 | 155.69 | 99.762 | 154.91 | 99.708 | 155.01 | 99.667 | 155.1 | 99.624
155.77 | 99.651 | 155.84 | 99.717 | 155.98 | 99.651 | 156.12 | 99.652 | 155.85 | 99.59 | 155.91 | 99.654 | 155.97 | 99.543 | 155.88 | 99.642 | 155.81 | 99.744 | 155.86 | 99.761 | 155.07 | 99.708 | 155.18 | 99.666 | 155.26 | 99.623
155.93 | 99.65 | 156.01 | 99.716 | 156.14 | 99.65 | 156.29 | 99.651 | 156.02 | 99.589 | 156.08 | 99.654 | 156.13 | 99.542 | 156.04 | 99.642 | 155.98 | 99.743 | 156.02 | 99.76 | 155.24 | 99.706 | 155.35 | 99.666 | 155.43 | 99.621
156.1 | 99.649 | 156.17 | 99.715 | 156.31 | 99.65 | 156.46 | 99.651 | 156.19 | 99.588 | 156.24 | 99.653 | 156.3 | 99.54 | 156.21 | 99.641 | 156.15 | 99.741 | 156.19 | 99.759 | 155.41 | 99.706 | 155.51 | 99.665 | 155.59 | 99.62
156.27 | 99.649 | 156.34 | 99.714 | 156.48 | 99.648 | 156.62 | 99.651 | 156.35 | 99.587 | 156.41 | 99.652 | 156.46 | 99.539 | 156.38 | 99.64 | 156.31 | 99.74 | 156.36 | 99.758 | 155.58 | 99.705 | 155.68 | 99.664 | 155.76 | 99.619
156.43 | 99.648 | 156.51 | 99.714 | 156.64 | 99.647 | 156.79 | 99.651 | 156.52 | 99.587 | 156.58 | 99.652 | 156.63 | 99.538 | 156.54 | 99.639 | 156.48 | 99.739 | 156.52 | 99.758 | 155.75 | 99.704 | 155.85 | 99.664 | 155.92 | 99.618
156.6 | 99.648 | 156.67 | 99.713 | 156.81 | 99.647 | 156.96 | 99.65 | 156.69 | 99.587 | 156.74 | 99.651 | 156.8 | 99.537 | 156.71 | 99.639 | 156.65 | 99.738 | 156.69 | 99.757 | 155.91 | 99.704 | 156.01 | 99.663 | 156.09 | 99.617
156.77 | 99.647 | 156.84 | 99.712 | 156.98 | 99.646 | 157.12 | 99.649 | 156.85 | 99.586 | 156.91 | 99.65 | 156.96 | 99.536 | 156.88 | 99.638 | 156.81 | 99.737 | 156.86 | 99.757 | 156.08 | 99.703 | 156.18 | 99.663 | 156.25 | 99.616
156.93 | 99.646 | 157 | 99.712 | 157.14 | 99.645 | 157.29 | 99.648 | 157.02 | 99.585 | 157.08 | 99.65 | 157.13 | 99.534 | 157.04 | 99.638 | 156.98 | 99.736 | 157.02 | 99.756 | 156.25 | 99.701 | 156.34 | 99.662 | 156.42 | 99.615
157.1 | 99.645 | 157.17 | 99.711 | 157.31 | 99.644 | 157.46 | 99.648 | 157.19 | 99.584 | 157.24 | 99.649 | 157.29 | 99.533 | 157.21 | 99.637 | 157.15 | 99.735 | 157.19 | 99.755 | 156.42 | 99.701 | 156.51 | 99.662 | 156.58 | 99.614
157.26 | 99.645 | 157.33 | 99.711 | 157.47 | 99.643 | 157.62 | 99.647 | 157.35 | 99.584 | 157.41 | 99.648 | 157.46 | 99.533 | 157.38 | 99.636 | 157.31 | 99.735 | 157.36 | 99.753 | 156.59 | 99.7 | 156.68 | 99.661 | 156.75 | 99.612
157.43 | 99.643 | 157.5 | 99.709 | 157.64 | 99.642 | 157.79 | 99.646 | 157.52 | 99.583 | 157.58 | 99.647 | 157.63 | 99.531 | 157.54 | 99.635 | 157.48 | 99.733 | 157.52 | 99.753 | 156.75 | 99.699 | 156.84 | 99.66 | 156.91 | 99.609
157.6 | 99.642 | 157.66 | 99.708 | 157.81 | 99.641 | 157.95 | 99.645 | 157.69 | 99.582 | 157.74 | 99.646 | 157.79 | 99.529 | 157.71 | 99.634 | 157.65 | 99.732 | 157.69 | 99.753 | 156.92 | 99.699 | 157.01 | 99.659 | 157.08 | 99.608
157.76 | 99.641 | 157.83 | 99.708 | 157.97 | 99.639 | 158.12 | 99.645 | 157.85 | 99.581 | 157.91 | 99.645 | 157.96 | 99.527 | 157.88 | 99.633 | 157.81 | 99.732 | 157.86 | 99.753 | 157.09 | 99.698 | 157.17 | 99.658 | 157.24 | 99.606
157.93 | 99.64 | 157.99 | 99.708 | 158.14 | 99.638 | 158.29 | 99.644 | 158.02 | 99.581 | 158.08 | 99.643 | 158.12 | 99.525 | 158.04 | 99.632 | 157.98 | 99.731 | 158.02 | 99.752 | 157.26 | 99.697 | 157.34 | 99.658 | 157.4 | 99.605
158.09 | 99.639 | 158.16 | 99.707 | 158.3 | 99.638 | 158.45 | 99.643 | 158.19 | 99.58 | 158.24 | 99.642 | 158.29 | 99.524 | 158.21 | 99.631 | 158.15 | 99.731 | 158.19 | 99.752 | 157.42 | 99.697 | 157.5 | 99.656 | 157.57 | 99.604
158.26 | 99.639 | 158.33 | 99.706 | 158.47 | 99.637 | 158.62 | 99.641 | 158.36 | 99.578 | 158.41 | 99.642 | 158.45 | 99.522 | 158.38 | 99.63 | 158.31 | 99.731 | 158.36 | 99.751 | 157.59 | 99.697 | 157.67 | 99.655 | 157.73 | 99.602
158.43 | 99.638 | 158.49 | 99.705 | 158.63 | 99.635 | 158.79 | 99.64 | 158.52 | 99.577 | 158.58 | 99.642 | 158.62 | 99.522 | 158.54 | 99.628 | 158.48 | 99.73 | 158.52 | 99.751 | 157.76 | 99.696 | 157.84 | 99.653 | 157.9 | 99.602
158.59 | 99.637 | 158.66 | 99.705 | 158.8 | 99.633 | 158.95 | 99.638 | 158.69 | 99.576 | 158.74 | 99.641 | 158.79 | 99.521 | 158.71 | 99.627 | 158.65 | 99.729 | 158.69 | 99.751 | 157.93 | 99.695 | 158 | 99.652 | 158.06 | 99.6
158.76 | 99.637 | 158.82 | 99.704 | 158.97 | 99.632 | 159.12 | 99.636 | 158.86 | 99.576 | 158.91 | 99.641 | 158.95 | 99.52 | 158.88 | 99.624 | 158.81 | 99.728 | 158.86 | 99.75 | 158.1 | 99.695 | 158.17 | 99.652 | 158.23 | 99.599
158.92 | 99.637 | 158.99 | 99.703 | 159.13 | 99.631 | 159.28 | 99.635 | 159.02 | 99.576 | 159.08 | 99.641 | 159.12 | 99.519 | 159.04 | 99.622 | 158.98 | 99.727 | 159.02 | 99.75 | 158.26 | 99.695 | 158.33 | 99.651 | 158.39 | 99.599
159.09 | 99.636 | 159.15 | 99.703 | 159.3 | 99.631 | 159.45 | 99.633 | 159.19 | 99.575 | 159.24 | 99.64 | 159.28 | 99.519 | 159.21 | 99.621 | 159.15 | 99.726 | 159.19 | 99.75 | 158.43 | 99.694 | 158.5 | 99.65 | 158.56 | 99.598
159.26 | 99.635 | 159.32 | 99.702 | 159.46 | 99.63 | 159.62 | 99.633 | 159.36 | 99.575 | 159.41 | 99.639 | 159.45 | 99.518 | 159.38 | 99.62 | 159.31 | 99.725 | 159.36 | 99.749 | 158.6 | 99.694 | 158.66 | 99.65 | 158.72 | 99.597
159.42 | 99.634 | 159.48 | 99.7 | 159.63 | 99.63 | 159.78 | 99.632 | 159.52 | 99.574 | 159.58 | 99.639 | 159.62 | 99.517 | 159.54 | 99.619 | 159.48 | 99.723 | 159.52 | 99.749 | 158.77 | 99.693 | 158.83 | 99.65 | 158.88 | 99.596
159.59 | 99.634 | 159.65 | 99.7 | 159.8 | 99.629 | 159.95 | 99.632 | 159.69 | 99.574 | 159.74 | 99.638 | 159.78 | 99.516 | 159.71 | 99.618 | 159.65 | 99.721 | 159.69 | 99.748 | 158.93 | 99.692 | 158.99 | 99.649 | 159.05 | 99.595
159.75 | 99.633 | 159.81 | 99.699 | 159.96 | 99.628 | 160.12 | 99.631 | 159.86 | 99.573 | 159.91 | 99.638 | 159.95 | 99.515 | 159.87 | 99.617 | 159.81 | 99.72 | 159.86 | 99.747 | 159.1 | 99.691 | 159.16 | 99.649 | 159.21 | 99.594
159.92 | 99.63 | 159.98 | 99.697 | 160.13 | 99.627 | 160.28 | 99.631 | 160.02 | 99.573 | 160.08 | 99.636 | 160.11 | 99.514 | 160.04 | 99.616 | 159.98 | 99.719 | 160.03 | 99.746 | 159.27 | 99.691 | 159.33 | 99.649 | 159.38 | 99.592
160.08 | 99.629 | 160.14 | 99.697 | 160.29 | 99.625 | 160.45 | 99.63 | 160.19 | 99.572 | 160.24 | 99.635 | 160.28 | 99.514 | 160.21 | 99.615 | 160.15 | 99.719 | 160.19 | 99.746 | 159.44 | 99.69 | 159.49 | 99.648 | 159.54 | 99.591
160.25 | 99.627 | 160.31 | 99.696 | 160.46 | 99.623 | 160.61 | 99.63 | 160.36 | 99.572 | 160.41 | 99.633 | 160.44 | 99.513 | 160.37 | 99.614 | 160.31 | 99.718 | 160.36 | 99.745 | 159.61 | 99.689 | 159.66 | 99.647 | 159.71 | 99.588
160.42 | 99.626 | 160.47 | 99.694 | 160.63 | 99.623 | 160.78 | 99.63 | 160.53 | 99.571 | 160.58 | 99.632 | 160.61 | 99.513 | 160.54 | 99.614 | 160.48 | 99.717 | 160.53 | 99.743 | 159.77 | 99.688 | 159.82 | 99.646 | 159.87 | 99.587
160.58 | 99.625 | 160.64 | 99.694 | 160.79 | 99.622 | 160.95 | 99.629 | 160.69 | 99.571 | 160.74 | 99.631 | 160.78 | 99.511 | 160.71 | 99.613 | 160.65 | 99.716 | 160.69 | 99.742 | 159.94 | 99.687 | 159.99 | 99.645 | 160.04 | 99.587
160.75 | 99.624 | 160.81 | 99.692 | 160.96 | 99.62 | 161.11 | 99.629 | 160.86 | 99.57 | 160.91 | 99.631 | 160.94 | 99.51 | 160.87 | 99.612 | 160.81 | 99.715 | 160.86 | 99.741 | 160.11 | 99.686 | 160.15 | 99.644 | 160.2 | 99.586
160.91 | 99.625 | 160.97 | 99.691 | 161.12 | 99.618 | 161.28 | 99.628 | 161.03 | 99.57 | 161.08 | 99.63 | 161.11 | 99.509 | 161.04 | 99.612 | 160.98 | 99.715 | 161.03 | 99.739 | 160.28 | 99.685 | 160.32 | 99.643 | 160.37 | 99.585
161.08 | 99.624 | 161.14 | 99.69 | 161.29 | 99.617 | 161.45 | 99.627 | 161.2 | 99.569 | 161.24 | 99.629 | 161.27 | 99.508 | 161.21 | 99.611 | 161.15 | 99.715 | 161.2 | 99.739 | 160.44 | 99.685 | 160.48 | 99.642 | 160.53 | 99.583
161.24 | 99.623 | 161.3 | 99.689 | 161.46 | 99.617 | 161.61 | 99.626 | 161.36 | 99.568 | 161.41 | 99.629 | 161.44 | 99.507 | 161.37 | 99.61 | 161.32 | 99.714 | 161.37 | 99.738 | 160.61 | 99.685 | 160.65 | 99.639 | 160.69 | 99.582
161.41 | 99.623 | 161.47 | 99.688 | 161.62 | 99.616 | 161.78 | 99.625 | 161.53 | 99.566 | 161.58 | 99.628 | 161.61 | 99.506 | 161.54 | 99.609 | 161.48 | 99.714 | 161.53 | 99.737 | 160.78 | 99.684 | 160.81 | 99.637 | 160.86 | 99.58
161.58 | 99.622 | 161.63 | 99.688 | 161.79 | 99.614 | 161.95 | 99.625 | 161.7 | 99.566 | 161.74 | 99.628 | 161.77 | 99.506 | 161.71 | 99.609 | 161.65 | 99.713 | 161.7 | 99.735 | 160.95 | 99.683 | 160.98 | 99.636 | 161.02 | 99.578
161.74 | 99.621 | 161.8 | 99.687 | 161.96 | 99.613 | 162.11 | 99.623 | 161.86 | 99.565 | 161.91 | 99.627 | 161.94 | 99.505 | 161.87 | 99.608 | 161.82 | 99.713 | 161.87 | 99.735 | 161.12 | 99.683 | 161.14 | 99.636 | 161.19 | 99.576
161.91 | 99.621 | 161.96 | 99.686 | 162.12 | 99.612 | 162.28 | 99.622 | 162.03 | 99.564 | 162.08 | 99.627 | 162.1 | 99.504 | 162.04 | 99.608 | 161.98 | 99.713 | 162.04 | 99.733 | 161.28 | 99.683 | 161.31 | 99.636 | 161.35 | 99.575
162.07 | 99.62 | 162.13 | 99.685 | 162.29 | 99.612 | 162.45 | 99.621 | 162.2 | 99.562 | 162.25 | 99.627 | 162.27 | 99.502 | 162.21 | 99.607 | 162.15 | 99.713 | 162.21 | 99.732 | 161.45 | 99.683 | 161.47 | 99.634 | 161.52 | 99.574
162.24 | 99.62 | 162.29 | 99.685 | 162.45 | 99.611 | 162.61 | 99.619 | 162.37 | 99.561 | 162.41 | 99.627 | 162.44 | 99.502 | 162.37 | 99.606 | 162.32 | 99.712 | 162.37 | 99.732 | 161.62 | 99.683 | 161.64 | 99.633 | 161.68 | 99.573
162.41 | 99.62 | 162.46 | 99.684 | 162.62 | 99.61 | 162.78 | 99.619 | 162.53 | 99.561 | 162.58 | 99.626 | 162.6 | 99.501 | 162.54 | 99.605 | 162.49 | 99.712 | 162.54 | 99.732 | 161.79 | 99.682 | 161.81 | 99.633 | 161.85 | 99.571
162.57 | 99.618 | 162.63 | 99.683 | 162.79 | 99.609 | 162.95 | 99.617 | 162.7 | 99.56 | 162.75 | 99.626 | 162.77 | 99.501 | 162.71 | 99.605 | 162.65 | 99.712 | 162.71 | 99.732 | 161.96 | 99.682 | 161.97 | 99.632 | 162.01 | 99.571
162.74 | 99.616 | 162.79 | 99.68 | 162.95 | 99.608 | 163.12 | 99.616 | 162.87 | 99.559 | 162.91 | 99.626 | 162.93 | 99.5 | 162.87 | 99.604 | 162.82 | 99.711 | 162.88 | 99.731 | 162.13 | 99.681 | 162.14 | 99.632 | 162.18 | 99.569
162.9 | 99.615 | 162.96 | 99.679 | 163.12 | 99.607 | 163.28 | 99.615 | 163.04 | 99.558 | 163.08 | 99.625 | 163.1 | 99.499 | 163.04 | 99.604 | 162.99 | 99.71 | 163.05 | 99.73 | 162.29 | 99.681 | 162.3 | 99.631 | 162.34 | 99.568
163.07 | 99.614 | 163.12 | 99.677 | 163.29 | 99.607 | 163.45 | 99.614 | 163.2 | 99.557 | 163.25 | 99.624 | 163.27 | 99.497 | 163.21 | 99.604 | 163.16 | 99.709 | 163.22 | 99.729 | 162.46 | 99.68 | 162.47 | 99.63 | 162.51 | 99.566
163.24 | 99.613 | 163.29 | 99.674 | 163.45 | 99.606 | 163.62 | 99.613 | 163.37 | 99.557 | 163.42 | 99.623 | 163.43 | 99.497 | 163.37 | 99.604 | 163.33 | 99.708 | 163.38 | 99.728 | 162.63 | 99.679 | 162.63 | 99.628 | 162.67 | 99.564
163.4 | 99.612 | 163.45 | 99.673 | 163.62 | 99.605 | 163.78 | 99.611 | 163.54 | 99.557 | 163.58 | 99.622 | 163.6 | 99.495 | 163.54 | 99.603 | 163.49 | 99.708 | 163.55 | 99.727 | 162.8 | 99.679 | 162.8 | 99.628 | 162.84 | 99.563
163.57 | 99.612 | 163.62 | 99.672 | 163.79 | 99.604 | 163.95 | 99.61 | 163.71 | 99.556 | 163.75 | 99.622 | 163.77 | 99.494 | 163.71 | 99.602 | 163.66 | 99.707 | 163.72 | 99.727 | 162.97 | 99.678 | 162.96 | 99.626 | 163 | 99.561
163.73 | 99.612 | 163.78 | 99.671 | 163.95 | 99.603 | 164.12 | 99.609 | 163.88 | 99.556 | 163.92 | 99.621 | 163.93 | 99.493 | 163.87 | 99.601 | 163.83 | 99.706 | 163.89 | 99.726 | 163.13 | 99.676 | 163.13 | 99.625 | 163.17 | 99.56
163.9 | 99.611 | 163.95 | 99.67 | 164.12 | 99.602 | 164.29 | 99.608 | 164.04 | 99.556 | 164.09 | 99.62 | 164.1 | 99.493 | 164.04 | 99.6 | 164 | 99.705 | 164.06 | 99.726 | 163.3 | 99.676 | 163.3 | 99.625 | 163.33 | 99.559
164.07 | 99.61 | 164.12 | 99.668 | 164.29 | 99.601 | 164.45 | 99.608 | 164.21 | 99.555 | 164.25 | 99.617 | 164.27 | 99.492 | 164.21 | 99.598 | 164.17 | 99.703 | 164.23 | 99.725 | 163.47 | 99.675 | 163.46 | 99.625 | 163.49 | 99.557
164.23 | 99.609 | 164.28 | 99.667 | 164.46 | 99.6 | 164.62 | 99.607 | 164.38 | 99.554 | 164.42 | 99.616 | 164.43 | 99.491 | 164.38 | 99.598 | 164.33 | 99.701 | 164.4 | 99.725 | 163.64 | 99.674 | 163.63 | 99.624 | 163.66 | 99.556
164.4 | 99.608 | 164.45 | 99.666 | 164.62 | 99.599 | 164.79 | 99.607 | 164.55 | 99.553 | 164.59 | 99.614 | 164.6 | 99.49 | 164.54 | 99.597 | 164.5 | 99.699 | 164.57 | 99.724 | 163.81 | 99.673 | 163.79 | 99.623 | 163.82 | 99.556
164.57 | 99.608 | 164.61 | 99.666 | 164.79 | 99.599 | 164.96 | 99.606 | 164.71 | 99.552 | 164.76 | 99.613 | 164.77 | 99.488 | 164.71 | 99.596 | 164.67 | 99.698 | 164.73 | 99.723 | 163.97 | 99.673 | 163.96 | 99.623 | 163.99 | 99.554
164.73 | 99.608 | 164.78 | 99.666 | 164.96 | 99.599 | 165.12 | 99.605 | 164.88 | 99.552 | 164.93 | 99.613 | 164.93 | 99.487 | 164.88 | 99.595 | 164.84 | 99.698 | 164.9 | 99.722 | 164.14 | 99.672 | 164.12 | 99.622 | 164.16 | 99.553
164.9 | 99.607 | 164.94 | 99.665 | 165.12 | 99.598 | 165.29 | 99.605 | 165.05 | 99.551 | 165.09 | 99.612 | 165.1 | 99.487 | 165.04 | 99.593 | 165.01 | 99.697 | 165.07 | 99.721 | 164.31 | 99.672 | 164.29 | 99.622 | 164.32 | 99.552
165.07 | 99.605 | 165.11 | 99.663 | 165.29 | 99.598 | 165.46 | 99.604 | 165.22 | 99.55 | 165.26 | 99.611 | 165.27 | 99.486 | 165.21 | 99.592 | 165.18 | 99.697 | 165.24 | 99.721 | 164.48 | 99.672 | 164.46 | 99.621 | 164.49 | 99.552
165.23 | 99.604 | 165.28 | 99.663 | 165.46 | 99.597 | 165.63 | 99.604 | 165.39 | 99.55 | 165.43 | 99.611 | 165.44 | 99.485 | 165.38 | 99.591 | 165.34 | 99.696 | 165.41 | 99.72 | 164.65 | 99.671 | 164.62 | 99.62 | 164.65 | 99.551
165.4 | 99.603 | 165.44 | 99.662 | 165.63 | 99.597 | 165.8 | 99.603 | 165.55 | 99.549 | 165.6 | 99.61 | 165.6 | 99.484 | 165.55 | 99.59 | 165.51 | 99.696 | 165.58 | 99.719 | 164.81 | 99.67 | 164.79 | 99.62 | 164.82 | 99.55
165.57 | 99.602 | 165.61 | 99.662 | 165.79 | 99.596 | 165.96 | 99.603 | 165.72 | 99.548 | 165.76 | 99.61 | 165.77 | 99.483 | 165.71 | 99.589 | 165.68 | 99.695 | 165.75 | 99.719 | 164.98 | 99.67 | 164.96 | 99.62 | 164.98 | 99.549
165.73 | 99.601 | 165.77 | 99.66 | 165.96 | 99.596 | 166.13 | 99.602 | 165.89 | 99.546 | 165.93 | 99.61 | 165.94 | 99.482 | 165.88 | 99.588 | 165.85 | 99.695 | 165.92 | 99.718 | 165.15 | 99.669 | 165.12 | 99.619 | 165.15 | 99.548
165.9 | 99.6 | 165.94 | 99.659 | 166.13 | 99.596 | 166.3 | 99.601 | 166.06 | 99.545 | 166.1 | 99.609 | 166.1 | 99.482 | 166.05 | 99.586 | 166.02 | 99.695 | 166.09 | 99.717 | 165.32 | 99.668 | 165.29 | 99.619 | 165.31 | 99.547
166.07 | 99.599 | 166.11 | 99.657 | 166.3 | 99.595 | 166.47 | 99.601 | 166.23 | 99.544 | 166.27 | 99.609 | 166.27 | 99.481 | 166.22 | 99.584 | 166.19 | 99.695 | 166.26 | 99.716 | 165.49 | 99.668 | 165.46 | 99.618 | 165.48 | 99.545
166.24 | 99.598 | 166.27 | 99.657 | 166.46 | 99.595 | 166.64 | 99.6 | 166.4 | 99.544 | 166.44 | 99.609 | 166.44 | 99.479 | 166.38 | 99.583 | 166.36 | 99.695 | 166.43 | 99.716 | 165.66 | 99.668 | 165.62 | 99.617 | 165.64 | 99.544
166.4 | 99.597 | 166.44 | 99.656 | 166.63 | 99.594 | 166.81 | 99.599 | 166.56 | 99.543 | 166.61 | 99.608 | 166.61 | 99.478 | 166.55 | 99.583 | 166.53 | 99.695 | 166.59 | 99.715 | 165.82 | 99.667 | 165.79 | 99.617 | 165.81 | 99.543
166.57 | 99.596 | 166.6 | 99.654 | 166.8 | 99.593 | 166.97 | 99.598 | 166.73 | 99.542 | 166.77 | 99.608 | 166.78 | 99.478 | 166.72 | 99.582 | 166.69 | 99.696 | 166.76 | 99.715 | 165.99 | 99.666 | 165.96 | 99.617 | 165.98 | 99.541
166.74 | 99.596 | 166.77 | 99.654 | 166.97 | 99.592 | 167.14 | 99.597 | 166.9 | 99.542 | 166.94 | 99.607 | 166.94 | 99.476 | 166.89 | 99.581 | 166.86 | 99.696 | 166.93 | 99.714 | 166.16 | 99.664 | 166.12 | 99.616 | 166.14 | 99.539
166.9 | 99.596 | 166.94 | 99.653 | 167.14 | 99.59 | 167.31 | 99.597 | 167.07 | 99.541 | 167.11 | 99.606 | 167.11 | 99.475 | 167.05 | 99.58 | 167.03 | 99.696 | 167.1 | 99.713 | 166.33 | 99.662 | 166.29 | 99.615 | 166.31 | 99.539
167.07 | 99.594 | 167.1 | 99.652 | 167.3 | 99.587 | 167.48 | 99.596 | 167.24 | 99.539 | 167.28 | 99.606 | 167.28 | 99.474 | 167.22 | 99.579 | 167.2 | 99.696 | 167.27 | 99.712 | 166.5 | 99.661 | 166.46 | 99.615 | 166.47 | 99.537
167.24 | 99.593 | 167.27 | 99.651 | 167.47 | 99.586 | 167.65 | 99.595 | 167.41 | 99.538 | 167.45 | 99.605 | 167.45 | 99.471 | 167.39 | 99.578 | 167.37 | 99.696 | 167.44 | 99.712 | 166.66 | 99.66 | 166.62 | 99.615 | 166.64 | 99.535
167.41 | 99.592 | 167.44 | 99.65 | 167.64 | 99.585 | 167.82 | 99.594 | 167.57 | 99.537 | 167.62 | 99.605 | 167.62 | 99.469 | 167.56 | 99.577 | 167.54 | 99.696 | 167.61 | 99.712 | 166.83 | 99.659 | 166.79 | 99.615 | 166.81 | 99.534
167.58 | 99.591 | 167.6 | 99.648 | 167.81 | 99.585 | 167.98 | 99.593 | 167.74 | 99.536 | 167.78 | 99.603 | 167.78 | 99.466 | 167.73 | 99.577 | 167.71 | 99.696 | 167.78 | 99.712 | 167 | 99.658 | 166.96 | 99.614 | 166.97 | 99.533
167.74 | 99.591 | 167.77 | 99.647 | 167.98 | 99.583 | 168.15 | 99.592 | 167.91 | 99.536 | 167.95 | 99.603 | 167.95 | 99.465 | 167.89 | 99.576 | 167.88 | 99.696 | 167.95 | 99.711 | 167.17 | 99.657 | 167.13 | 99.612 | 167.14 | 99.53
167.91 | 99.591 | 167.94 | 99.646 | 168.14 | 99.583 | 168.32 | 99.59 | 168.08 | 99.535 | 168.12 | 99.601 | 168.12 | 99.464 | 168.06 | 99.575 | 168.05 | 99.696 | 168.12 | 99.71 | 167.34 | 99.656 | 167.29 | 99.612 | 167.31 | 99.529
168.08 | 99.591 | 168.1 | 99.646 | 168.31 | 99.583 | 168.49 | 99.59 | 168.25 | 99.534 | 168.29 | 99.6 | 168.29 | 99.463 | 168.23 | 99.574 | 168.22 | 99.695 | 168.29 | 99.709 | 167.51 | 99.656 | 167.46 | 99.611 | 167.47 | 99.528
168.25 | 99.591 | 168.27 | 99.646 | 168.48 | 99.583 | 168.66 | 99.589 | 168.42 | 99.533 | 168.46 | 99.598 | 168.46 | 99.463 | 168.4 | 99.573 | 168.39 | 99.695 | 168.46 | 99.708 | 167.67 | 99.656 | 167.63 | 99.61 | 167.64 | 99.526
168.42 | 99.59 | 168.44 | 99.645 | 168.65 | 99.583 | 168.83 | 99.589 | 168.59 | 99.533 | 168.63 | 99.597 | 168.63 | 99.462 | 168.56 | 99.572 | 168.56 | 99.693 | 168.63 | 99.708 | 167.84 | 99.655 | 167.8 | 99.609 | 167.81 | 99.525
168.58 | 99.589 | 168.61 | 99.643 | 168.82 | 99.583 | 169 | 99.588 | 168.75 | 99.532 | 168.8 | 99.597 | 168.79 | 99.461 | 168.73 | 99.571 | 168.73 | 99.692 | 168.8 | 99.707 | 168.01 | 99.655 | 167.96 | 99.609 | 167.97 | 99.524
168.75 | 99.589 | 168.77 | 99.642 | 168.99 | 99.582 | 169.17 | 99.587 | 168.92 | 99.531 | 168.96 | 99.596 | 168.96 | 99.461 | 168.9 | 99.571 | 168.9 | 99.691 | 168.97 | 99.707 | 168.18 | 99.654 | 168.13 | 99.608 | 168.14 | 99.523
168.92 | 99.589 | 168.94 | 99.642 | 169.16 | 99.582 | 169.34 | 99.586 | 169.09 | 99.53 | 169.13 | 99.596 | 169.13 | 99.461 | 169.07 | 99.57 | 169.06 | 99.69 | 169.14 | 99.706 | 168.35 | 99.654 | 168.3 | 99.607 | 168.31 | 99.523
169.09 | 99.589 | 169.11 | 99.64 | 169.32 | 99.582 | 169.51 | 99.585 | 169.26 | 99.53 | 169.3 | 99.596 | 169.3 | 99.46 | 169.24 | 99.569 | 169.23 | 99.689 | 169.31 | 99.706 | 168.52 | 99.654 | 168.47 | 99.606 | 168.47 | 99.521
169.26 | 99.589 | 169.27 | 99.639 | 169.49 | 99.582 | 169.67 | 99.584 | 169.43 | 99.53 | 169.47 | 99.595 | 169.47 | 99.459 | 169.41 | 99.568 | 169.4 | 99.689 | 169.48 | 99.706 | 168.69 | 99.653 | 168.63 | 99.606 | 168.64 | 99.52
169.43 | 99.589 | 169.44 | 99.637 | 169.66 | 99.581 | 169.84 | 99.584 | 169.6 | 99.529 | 169.64 | 99.595 | 169.64 | 99.459 | 169.57 | 99.567 | 169.57 | 99.688 | 169.65 | 99.706 | 168.85 | 99.652 | 168.8 | 99.604 | 168.81 | 99.518
169.6 | 99.589 | 169.61 | 99.635 | 169.83 | 99.581 | 170.01 | 99.584 | 169.77 | 99.529 | 169.81 | 99.595 | 169.81 | 99.458 | 169.74 | 99.567 | 169.74 | 99.687 | 169.82 | 99.705 | 169.02 | 99.652 | 168.97 | 99.604 | 168.98 | 99.518
169.76 | 99.588 | 169.78 | 99.634 | 170 | 99.581 | 170.18 | 99.584 | 169.93 | 99.529 | 169.98 | 99.595 | 169.98 | 99.457 | 169.91 | 99.566 | 169.91 | 99.686 | 169.99 | 99.705 | 169.19 | 99.651 | 169.14 | 99.604 | 169.14 | 99.516
169.93 | 99.588 | 169.94 | 99.633 | 170.17 | 99.58 | 170.35 | 99.583 | 170.1 | 99.528 | 170.15 | 99.596 | 170.15 | 99.456 | 170.08 | 99.565 | 170.08 | 99.685 | 170.16 | 99.705 | 169.36 | 99.651 | 169.31 | 99.603 | 169.31 | 99.515
170.1 | 99.588 | 170.11 | 99.631 | 170.34 | 99.579 | 170.52 | 99.582 | 170.27 | 99.528 | 170.32 | 99.596 | 170.31 | 99.456 | 170.25 | 99.564 | 170.25 | 99.684 | 170.33 | 99.705 | 169.53 | 99.651 | 169.48 | 99.602 | 169.48 | 99.514
170.27 | 99.587 | 170.28 | 99.63 | 170.51 | 99.578 | 170.69 | 99.581 | 170.44 | 99.527 | 170.48 | 99.596 | 170.48 | 99.455 | 170.42 | 99.564 | 170.42 | 99.683 | 170.5 | 99.705 | 169.7 | 99.65 | 169.64 | 99.601 | 169.65 | 99.513
170.44 | 99.586 | 170.45 | 99.629 | 170.68 | 99.577 | 170.86 | 99.58 | 170.61 | 99.527 | 170.65 | 99.595 | 170.65 | 99.454 | 170.59 | 99.562 | 170.59 | 99.682 | 170.67 | 99.705 | 169.86 | 99.65 | 169.81 | 99.601 | 169.81 | 99.511
170.61 | 99.585 | 170.61 | 99.629 | 170.84 | 99.577 | 171.03 | 99.579 | 170.78 | 99.526 | 170.82 | 99.595 | 170.82 | 99.453 | 170.75 | 99.561 | 170.76 | 99.681 | 170.84 | 99.704 | 170.03 | 99.649 | 169.98 | 99.601 | 169.98 | 99.509
170.78 | 99.585 | 170.78 | 99.628 | 171.01 | 99.576 | 171.2 | 99.579 | 170.95 | 99.525 | 170.99 | 99.594 | 170.99 | 99.452 | 170.92 | 99.561 | 170.93 | 99.68 | 171.01 | 99.703 | 170.2 | 99.649 | 170.15 | 99.6 | 170.15 | 99.508
170.95 | 99.584 | 170.95 | 99.627 | 171.18 | 99.576 | 171.37 | 99.579 | 171.12 | 99.525 | 171.16 | 99.594 | 171.16 | 99.452 | 171.09 | 99.56 | 171.1 | 99.679 | 171.18 | 99.702 | 170.37 | 99.649 | 170.32 | 99.6 | 170.32 | 99.508
171.12 | 99.584 | 171.12 | 99.626 | 171.35 | 99.575 | 171.54 | 99.578 | 171.29 | 99.524 | 171.33 | 99.593 | 171.33 | 99.451 | 171.26 | 99.559 | 171.27 | 99.679 | 171.35 | 99.702 | 170.54 | 99.648 | 170.49 | 99.599 | 170.48 | 99.506
171.28 | 99.584 | 171.29 | 99.626 | 171.52 | 99.574 | 171.71 | 99.578 | 171.46 | 99.523 | 171.5 | 99.592 | 171.5 | 99.45 | 171.43 | 99.558 | 171.44 | 99.678 | 171.52 | 99.7 | 170.71 | 99.647 | 170.65 | 99.598 | 170.65 | 99.505
171.45 | 99.583 | 171.45 | 99.625 | 171.69 | 99.574 | 171.88 | 99.577 | 171.62 | 99.523 | 171.67 | 99.592 | 171.67 | 99.45 | 171.6 | 99.557 | 171.61 | 99.677 | 171.69 | 99.699 | 170.87 | 99.647 | 170.82 | 99.598 | 170.82 | 99.504
171.62 | 99.581 | 171.62 | 99.624 | 171.86 | 99.573 | 172.05 | 99.577 | 171.79 | 99.521 | 171.84 | 99.591 | 171.84 | 99.449 | 171.77 | 99.555 | 171.78 | 99.677 | 171.86 | 99.698 | 171.04 | 99.647 | 170.99 | 99.598 | 170.99 | 99.502
171.79 | 99.58 | 171.79 | 99.623 | 172.03 | 99.572 | 172.22 | 99.576 | 171.96 | 99.519 | 172.01 | 99.589 | 172.01 | 99.449 | 171.94 | 99.554 | 171.95 | 99.677 | 172.03 | 99.698 | 171.21 | 99.647 | 171.16 | 99.597 | 171.15 | 99.502
171.96 | 99.579 | 171.96 | 99.623 | 172.2 | 99.571 | 172.39 | 99.575 | 172.13 | 99.517 | 172.18 | 99.588 | 172.18 | 99.449 | 172.11 | 99.553 | 172.12 | 99.676 | 172.2 | 99.698 | 171.38 | 99.646 | 171.33 | 99.596 | 171.32 | 99.501
172.13 | 99.579 | 172.13 | 99.622 | 172.37 | 99.57 | 172.56 | 99.574 | 172.3 | 99.516 | 172.35 | 99.587 | 172.35 | 99.449 | 172.28 | 99.553 | 172.29 | 99.676 | 172.37 | 99.697 | 171.55 | 99.645 | 171.5 | 99.596 | 171.49 | 99.499
172.3 | 99.579 | 172.3 | 99.622 | 172.54 | 99.569 | 172.73 | 99.575 | 172.47 | 99.514 | 172.51 | 99.587 | 172.52 | 99.449 | 172.44 | 99.552 | 172.46 | 99.675 | 172.54 | 99.697 | 171.72 | 99.645 | 171.67 | 99.595 | 171.66 | 99.498
172.47 | 99.577 | 172.46 | 99.621 | 172.71 | 99.567 | 172.89 | 99.574 | 172.64 | 99.513 | 172.68 | 99.587 | 172.69 | 99.448 | 172.61 | 99.551 | 172.63 | 99.675 | 172.71 | 99.696 | 171.89 | 99.644 | 171.83 | 99.594 | 171.83 | 99.497
172.64 | 99.576 | 172.63 | 99.62 | 172.88 | 99.566 | 173.06 | 99.573 | 172.81 | 99.512 | 172.85 | 99.586 | 172.86 | 99.448 | 172.78 | 99.551 | 172.8 | 99.674 | 172.88 | 99.695 | 172.06 | 99.643 | 172 | 99.593 | 172 | 99.496
172.81 | 99.575 | 172.8 | 99.62 | 173.05 | 99.565 | 173.23 | 99.573 | 172.98 | 99.512 | 173.02 | 99.585 | 173.03 | 99.447 | 172.95 | 99.55 | 172.97 | 99.673 | 173.05 | 99.694 | 172.22 | 99.643 | 172.17 | 99.593 | 172.16 | 99.495
172.98 | 99.575 | 172.97 | 99.619 | 173.21 | 99.564 | 173.4 | 99.572 | 173.15 | 99.511 | 173.19 | 99.584 | 173.2 | 99.447 | 173.12 | 99.549 | 173.14 | 99.673 | 173.22 | 99.694 | 172.39 | 99.642 | 172.34 | 99.592 | 172.33 | 99.494
173.15 | 99.575 | 173.14 | 99.618 | 173.38 | 99.563 | 173.57 | 99.572 | 173.31 | 99.51 | 173.36 | 99.584 | 173.37 | 99.446 | 173.29 | 99.548 | 173.31 | 99.672 | 173.39 | 99.693 | 172.56 | 99.642 | 172.51 | 99.591 | 172.5 | 99.492
173.32 | 99.574 | 173.31 | 99.617 | 173.55 | 99.561 | 173.74 | 99.571 | 173.48 | 99.51 | 173.53 | 99.583 | 173.54 | 99.445 | 173.46 | 99.548 | 173.48 | 99.671 | 173.56 | 99.693 | 172.73 | 99.642 | 172.68 | 99.591 | 172.67 | 99.49
173.49 | 99.574 | 173.48 | 99.617 | 173.72 | 99.56 | 173.91 | 99.57 | 173.65 | 99.509 | 173.7 | 99.582 | 173.71 | 99.445 | 173.63 | 99.547 | 173.65 | 99.671 | 173.73 | 99.692 | 172.9 | 99.642 | 172.85 | 99.59 | 172.84 | 99.489
173.66 | 99.573 | 173.65 | 99.616 | 173.89 | 99.559 | 174.08 | 99.569 | 173.82 | 99.509 | 173.87 | 99.582 | 173.88 | 99.444 | 173.8 | 99.546 | 173.82 | 99.669 | 173.9 | 99.692 | 173.07 | 99.642 | 173.02 | 99.59 | 173.01 | 99.488
173.83 | 99.572 | 173.82 | 99.615 | 174.06 | 99.559 | 174.25 | 99.569 | 173.99 | 99.508 | 174.04 | 99.582 | 174.05 | 99.444 | 173.97 | 99.546 | 173.99 | 99.668 | 174.07 | 99.692 | 173.24 | 99.642 | 173.19 | 99.589 | 173.17 | 99.487
174 | 99.572 | 173.99 | 99.614 | 174.23 | 99.557 | 174.42 | 99.569 | 174.16 | 99.508 | 174.21 | 99.582 | 174.21 | 99.443 | 174.14 | 99.545 | 174.16 | 99.668 | 174.24 | 99.69 | 173.4 | 99.641 | 173.36 | 99.588 | 173.34 | 99.486
174.17 | 99.571 | 174.16 | 99.614 | 174.4 | 99.557 | 174.59 | 99.569 | 174.33 | 99.508 | 174.38 | 99.581 | 174.39 | 99.441 | 174.31 | 99.543 | 174.33 | 99.667 | 174.41 | 99.688 | 173.57 | 99.641 | 173.52 | 99.588 | 173.51 | 99.485
174.34 | 99.571 | 174.32 | 99.613 | 174.57 | 99.557 | 174.76 | 99.568 | 174.5 | 99.507 | 174.55 | 99.581 | 174.55 | 99.441 | 174.48 | 99.542 | 174.5 | 99.667 | 174.58 | 99.688 | 173.74 | 99.641 | 173.69 | 99.587 | 173.68 | 99.484
174.51 | 99.571 | 174.49 | 99.612 | 174.74 | 99.557 | 174.93 | 99.568 | 174.67 | 99.507 | 174.72 | 99.579 | 174.72 | 99.44 | 174.65 | 99.542 | 174.67 | 99.667 | 174.75 | 99.687 | 173.91 | 99.641 | 173.86 | 99.586 | 173.85 | 99.484
174.68 | 99.571 | 174.66 | 99.612 | 174.91 | 99.556 | 175.1 | 99.567 | 174.84 | 99.507 | 174.89 | 99.578 | 174.89 | 99.439 | 174.82 | 99.541 | 174.84 | 99.666 | 174.92 | 99.686 | 174.08 | 99.641 | 174.03 | 99.585 | 174.02 | 99.483
174.85 | 99.571 | 174.83 | 99.611 | 175.08 | 99.555 | 175.27 | 99.567 | 175.01 | 99.507 | 175.06 | 99.577 | 175.06 | 99.439 | 174.99 | 99.54 | 175.01 | 99.667 | 175.09 | 99.685 | 174.25 | 99.642 | 174.2 | 99.585 | 174.19 | 99.482
175.02 | 99.57 | 175 | 99.611 | 175.25 | 99.555 | 175.44 | 99.566 | 175.18 | 99.506 | 175.23 | 99.576 | 175.23 | 99.438 | 175.16 | 99.539 | 175.18 | 99.667 | 175.26 | 99.685 | 174.42 | 99.642 | 174.37 | 99.584 | 174.36 | 99.481
175.19 | 99.57 | 175.17 | 99.611 | 175.42 | 99.555 | 175.61 | 99.566 | 175.35 | 99.506 | 175.39 | 99.576 | 175.4 | 99.437 | 175.33 | 99.539 | 175.35 | 99.667 | 175.43 | 99.684 | 174.59 | 99.642 | 174.54 | 99.583 | 174.52 | 99.48
175.36 | 99.569 | 175.34 | 99.611 | 175.59 | 99.555 | 175.78 | 99.565 | 175.52 | 99.506 | 175.56 | 99.575 | 175.57 | 99.437 | 175.5 | 99.537 | 175.52 | 99.666 | 175.6 | 99.683 | 174.75 | 99.641 | 174.71 | 99.582 | 174.69 | 99.479
175.53 | 99.569 | 175.51 | 99.611 | 175.76 | 99.555 | 175.96 | 99.565 | 175.68 | 99.506 | 175.73 | 99.575 | 175.74 | 99.436 | 175.67 | 99.537 | 175.69 | 99.666 | 175.77 | 99.682 | 174.92 | 99.641 | 174.88 | 99.582 | 174.86 | 99.478
175.7 | 99.568 | 175.68 | 99.61 | 175.93 | 99.555 | 176.13 | 99.565 | 175.85 | 99.505 | 175.9 | 99.575 | 175.91 | 99.435 | 175.83 | 99.536 | 175.86 | 99.665 | 175.94 | 99.682 | 175.09 | 99.641 | 175.05 | 99.581 | 175.03 | 99.477
175.87 | 99.568 | 175.85 | 99.609 | 176.1 | 99.555 | 176.3 | 99.564 | 176.02 | 99.505 | 176.07 | 99.573 | 176.08 | 99.433 | 176 | 99.535 | 176.03 | 99.665 | 176.11 | 99.681 | 175.26 | 99.64 | 175.22 | 99.581 | 175.2 | 99.476
176.04 | 99.568 | 176.02 | 99.609 | 176.27 | 99.555 | 176.47 | 99.563 | 176.19 | 99.504 | 176.24 | 99.573 | 176.25 | 99.432 | 176.17 | 99.535 | 176.2 | 99.664 | 176.28 | 99.68 | 175.43 | 99.639 | 175.39 | 99.58 | 175.37 | 99.474
176.21 | 99.567 | 176.19 | 99.609 | 176.44 | 99.555 | 176.64 | 99.562 | 176.36 | 99.504 | 176.41 | 99.572 | 176.43 | 99.432 | 176.34 | 99.534 | 176.37 | 99.663 | 176.45 | 99.679 | 175.6 | 99.639 | 175.56 | 99.579 | 175.54 | 99.473
176.38 | 99.567 | 176.36 | 99.608 | 176.61 | 99.554 | 176.81 | 99.562 | 176.53 | 99.503 | 176.58 | 99.571 | 176.6 | 99.431 | 176.51 | 99.533 | 176.54 | 99.662 | 176.62 | 99.678 | 175.77 | 99.639 | 175.73 | 99.579 | 175.71 | 99.471
176.55 | 99.566 | 176.53 | 99.606 | 176.78 | 99.554 | 176.98 | 99.561 | 176.7 | 99.503 | 176.75 | 99.57 | 176.77 | 99.431 | 176.68 | 99.532 | 176.72 | 99.661 | 176.79 | 99.678 | 175.93 | 99.638 | 175.9 | 99.579 | 175.88 | 99.471
176.72 | 99.565 | 176.7 | 99.606 | 176.95 | 99.552 | 177.15 | 99.561 | 176.87 | 99.502 | 176.92 | 99.57 | 176.94 | 99.43 | 176.85 | 99.532 | 176.89 | 99.661 | 176.97 | 99.677 | 176.1 | 99.637 | 176.07 | 99.578 | 176.05 | 99.47
176.89 | 99.565 | 176.87 | 99.604 | 177.12 | 99.552 | 177.32 | 99.56 | 177.04 | 99.502 | 177.09 | 99.57 | 177.11 | 99.429 | 177.02 | 99.531 | 177.06 | 99.659 | 177.14 | 99.677 | 176.27 | 99.637 | 176.24 | 99.578 | 176.22 | 99.47
177.06 | 99.563 | 177.04 | 99.603 | 177.29 | 99.552 | 177.49 | 99.56 | 177.21 | 99.501 | 177.26 | 99.569 | 177.28 | 99.429 | 177.19 | 99.531 | 177.23 | 99.658 | 177.31 | 99.677 | 176.44 | 99.637 | 176.41 | 99.577 | 176.38 | 99.469
177.23 | 99.563 | 177.21 | 99.602 | 177.46 | 99.551 | 177.66 | 99.559 | 177.38 | 99.5 | 177.43 | 99.569 | 177.45 | 99.428 | 177.36 | 99.529 | 177.4 | 99.657 | 177.48 | 99.677 | 176.61 | 99.636 | 176.58 | 99.577 | 176.55 | 99.468
177.4 | 99.562 | 177.38 | 99.601 | 177.63 | 99.55 | 177.83 | 99.558 | 177.55 | 99.499 | 177.6 | 99.568 | 177.62 | 99.428 | 177.53 | 99.528 | 177.57 | 99.656 | 177.65 | 99.677 | 176.78 | 99.635 | 176.75 | 99.576 | 176.72 | 99.467
177.57 | 99.56 | 177.55 | 99.6 | 177.8 | 99.549 | 178 | 99.557 | 177.72 | 99.499 | 177.77 | 99.567 | 177.79 | 99.428 | 177.7 | 99.527 | 177.74 | 99.655 | 177.82 | 99.676 | 176.95 | 99.635 | 176.92 | 99.575 | 176.89 | 99.467
177.74 | 99.559 | 177.72 | 99.599 | 177.97 | 99.548 | 178.17 | 99.557 | 177.89 | 99.499 | 177.94 | 99.566 | 177.96 | 99.428 | 177.87 | 99.526 | 177.91 | 99.655 | 177.99 | 99.676 | 177.12 | 99.635 | 177.09 | 99.575 | 177.06 | 99.466
177.91 | 99.559 | 177.89 | 99.598 | 178.14 | 99.546 | 178.34 | 99.557 | 178.06 | 99.498 | 178.11 | 99.565 | 178.13 | 99.427 | 178.04 | 99.525 | 178.08 | 99.654 | 178.16 | 99.675 | 177.29 | 99.634 | 177.26 | 99.574 | 177.23 | 99.466
178.08 | 99.558 | 178.06 | 99.597 | 178.31 | 99.546 | 178.51 | 99.557 | 178.23 | 99.498 | 178.28 | 99.564 | 178.3 | 99.427 | 178.21 | 99.524 | 178.25 | 99.653 | 178.33 | 99.675 | 177.46 | 99.634 | 177.43 | 99.574 | 177.4 | 99.465
178.25 | 99.557 | 178.23 | 99.596 | 178.48 | 99.545 | 178.68 | 99.557 | 178.4 | 99.497 | 178.45 | 99.564 | 178.47 | 99.427 | 178.38 | 99.523 | 178.42 | 99.651 | 178.5 | 99.675 | 177.62 | 99.634 | 177.6 | 99.574 | 177.57 | 99.463
178.42 | 99.556 | 178.4 | 99.596 | 178.65 | 99.545 | 178.85 | 99.557 | 178.56 | 99.496 | 178.62 | 99.563 | 178.64 | 99.426 | 178.55 | 99.523 | 178.59 | 99.651 | 178.67 | 99.675 | 177.79 | 99.634 | 177.76 | 99.574 | 177.74 | 99.462
178.59 | 99.555 | 178.57 | 99.594 | 178.82 | 99.544 | 179.02 | 99.556 | 178.73 | 99.495 | 178.79 | 99.563 | 178.81 | 99.425 | 178.72 | 99.523 | 178.76 | 99.649 | 178.84 | 99.674 | 177.96 | 99.633 | 177.94 | 99.574 | 177.91 | 99.461
178.76 | 99.555 | 178.74 | 99.594 | 178.99 | 99.543 | 179.19 | 99.555 | 178.9 | 99.494 | 178.96 | 99.563 | 178.98 | 99.424 | 178.89 | 99.522 | 178.93 | 99.648 | 179.01 | 99.674 | 178.13 | 99.633 | 178.11 | 99.574 | 178.08 | 99.46
178.93 | 99.555 | 178.91 | 99.594 | 179.16 | 99.543 | 179.36 | 99.555 | 179.07 | 99.494 | 179.12 | 99.563 | 179.15 | 99.424 | 179.06 | 99.521 | 179.1 | 99.648 | 179.18 | 99.673 | 178.3 | 99.633 | 178.28 | 99.573 | 178.25 | 99.459
179.1 | 99.555 | 179.08 | 99.593 | 179.33 | 99.542 | 179.53 | 99.555 | 179.24 | 99.493 | 179.29 | 99.563 | 179.32 | 99.423 | 179.23 | 99.52 | 179.27 | 99.647 | 179.35 | 99.672 | 178.47 | 99.633 | 178.45 | 99.573 | 178.42 | 99.458
179.27 | 99.554 | 179.25 | 99.592 | 179.5 | 99.541 | 179.7 | 99.554 | 179.41 | 99.491 | 179.46 | 99.563 | 179.49 | 99.421 | 179.4 | 99.519 | 179.44 | 99.647 | 179.52 | 99.671 | 178.64 | 99.633 | 178.62 | 99.573 | 178.59 | 99.458
179.44 | 99.554 | 179.42 | 99.592 | 179.67 | 99.541 | 179.87 | 99.554 | 179.58 | 99.491 | 179.63 | 99.563 | 179.66 | 99.421 | 179.57 | 99.519 | 179.61 | 99.647 | 179.69 | 99.671 | 178.81 | 99.633 | 178.79 | 99.573 | 178.76 | 99.457
179.61 | 99.553 | 179.59 | 99.591 | 179.84 | 99.541 | 180.04 | 99.554 | 179.75 | 99.49 | 179.8 | 99.563 | 179.83 | 99.42 | 179.74 | 99.518 | 179.78 | 99.646 | 179.86 | 99.67 | 178.98 | 99.632 | 178.96 | 99.572 | 178.93 | 99.456
179.78 | 99.553 | 179.77 | 99.591 | 180.01 | 99.54 | 180.21 | 99.554 | 179.92 | 99.489 | 179.97 | 99.564 | 180 | 99.419 | 179.91 | 99.518 | 179.95 | 99.645 | 180.03 | 99.669 | 179.14 | 99.632 | 179.13 | 99.571 | 179.1 | 99.456
179.95 | 99.552 | 179.94 | 99.59 | 180.18 | 99.54 | 180.38 | 99.553 | 180.09 | 99.489 | 180.14 | 99.564 | 180.17 | 99.419 | 180.08 | 99.518 | 180.12 | 99.645 | 180.2 | 99.668 | 179.31 | 99.632 | 179.3 | 99.571 | 179.27 | 99.455
180.12 | 99.551 | 180.11 | 99.589 | 180.35 | 99.539 | 180.55 | 99.551 | 180.26 | 99.488 | 180.31 | 99.564 | 180.34 | 99.418 | 180.25 | 99.517 | 180.29 | 99.644 | 180.38 | 99.666 | 179.48 | 99.631 | 179.47 | 99.571 | 179.44 | 99.454
180.29 | 99.551 | 180.28 | 99.589 | 180.52 | 99.539 | 180.72 | 99.55 | 180.43 | 99.487 | 180.48 | 99.564 | 180.51 | 99.416 | 180.43 | 99.517 | 180.46 | 99.644 | 180.55 | 99.665 | 179.65 | 99.631 | 179.64 | 99.57 | 179.61 | 99.454
180.46 | 99.551 | 180.45 | 99.589 | 180.69 | 99.538 | 180.9 | 99.547 | 180.6 | 99.487 | 180.65 | 99.564 | 180.68 | 99.415 | 180.6 | 99.516 | 180.63 | 99.644 | 180.72 | 99.664 | 179.82 | 99.631 | 179.81 | 99.57 | 179.78 | 99.454
180.63 | 99.55 | 180.62 | 99.589 | 180.86 | 99.537 | 181.07 | 99.545 | 180.77 | 99.486 | 180.82 | 99.564 | 180.85 | 99.414 | 180.77 | 99.515 | 180.8 | 99.643 | 180.89 | 99.663 | 179.99 | 99.63 | 179.98 | 99.57 | 179.95 | 99.453
180.8 | 99.548 | 180.79 | 99.587 | 181.03 | 99.537 | 181.24 | 99.544 | 180.94 | 99.486 | 180.99 | 99.564 | 181.02 | 99.414 | 180.94 | 99.515 | 180.97 | 99.643 | 181.06 | 99.662 | 180.16 | 99.629 | 180.15 | 99.569 | 180.12 | 99.452
180.97 | 99.548 | 180.96 | 99.586 | 181.2 | 99.537 | 181.41 | 99.543 | 181.11 | 99.485 | 181.16 | 99.564 | 181.19 | 99.413 | 181.11 | 99.515 | 181.14 | 99.642 | 181.23 | 99.662 | 180.33 | 99.629 | 180.32 | 99.569 | 180.29 | 99.451
181.14 | 99.547 | 181.13 | 99.586 | 181.37 | 99.536 | 181.58 | 99.543 | 181.28 | 99.484 | 181.33 | 99.564 | 181.36 | 99.411 | 181.28 | 99.515 | 181.31 | 99.641 | 181.4 | 99.661 | 180.5 | 99.629 | 180.49 | 99.569 | 180.46 | 99.449
181.31 | 99.546 | 181.3 | 99.586 | 181.54 | 99.536 | 181.75 | 99.542 | 181.45 | 99.484 | 181.5 | 99.564 | 181.53 | 99.41 | 181.45 | 99.515 | 181.48 | 99.64 | 181.57 | 99.661 | 180.67 | 99.628 | 180.66 | 99.568 | 180.63 | 99.449
181.48 | 99.546 | 181.47 | 99.586 | 181.71 | 99.536 | 181.92 | 99.542 | 181.62 | 99.483 | 181.67 | 99.563 | 181.7 | 99.409 | 181.62 | 99.514 | 181.65 | 99.639 | 181.74 | 99.66 | 180.84 | 99.627 | 180.83 | 99.567 | 180.8 | 99.447
181.66 | 99.545 | 181.64 | 99.585 | 181.88 | 99.536 | 182.09 | 99.541 | 181.79 | 99.482 | 181.84 | 99.563 | 181.87 | 99.409 | 181.79 | 99.514 | 181.82 | 99.639 | 181.91 | 99.66 | 181.01 | 99.627 | 181 | 99.567 | 180.97 | 99.447
181.83 | 99.544 | 181.81 | 99.585 | 182.05 | 99.535 | 182.26 | 99.541 | 181.96 | 99.482 | 182.01 | 99.563 | 182.05 | 99.408 | 181.96 | 99.513 | 182 | 99.638 | 182.08 | 99.66 | 181.17 | 99.627 | 181.17 | 99.567 | 181.14 | 99.446
182 | 99.543 | 181.98 | 99.584 | 182.22 | 99.535 | 182.43 | 99.541 | 182.13 | 99.482 | 182.18 | 99.563 | 182.22 | 99.407 | 182.13 | 99.512 | 182.17 | 99.638 | 182.25 | 99.66 | 181.34 | 99.626 | 181.34 | 99.566 | 181.31 | 99.444
182.17 | 99.543 | 182.15 | 99.583 | 182.39 | 99.535 | 182.6 | 99.541 | 182.3 | 99.481 | 182.35 | 99.563 | 182.39 | 99.406 | 182.3 | 99.512 | 182.34 | 99.637 | 182.42 | 99.659 | 181.51 | 99.625 | 181.51 | 99.566 | 181.48 | 99.443
182.34 | 99.543 | 182.33 | 99.583 | 182.56 | 99.535 | 182.77 | 99.541 | 182.47 | 99.481 | 182.52 | 99.562 | 182.56 | 99.406 | 182.47 | 99.511 | 182.51 | 99.636 | 182.59 | 99.659 | 181.68 | 99.625 | 181.68 | 99.566 | 181.65 | 99.442
182.51 | 99.543 | 182.5 | 99.583 | 182.73 | 99.534 | 182.94 | 99.54 | 182.63 | 99.48 | 182.69 | 99.561 | 182.73 | 99.405 | 182.64 | 99.511 | 182.68 | 99.636 | 182.76 | 99.659 | 181.85 | 99.624 | 181.85 | 99.566 | 181.82 | 99.441
182.68 | 99.542 | 182.67 | 99.582 | 182.9 | 99.534 | 183.11 | 99.54 | 182.8 | 99.48 | 182.86 | 99.561 | 182.9 | 99.405 | 182.81 | 99.511 | 182.85 | 99.635 | 182.93 | 99.658 | 182.02 | 99.624 | 182.02 | 99.564 | 181.99 | 99.441
182.85 | 99.542 | 182.84 | 99.582 | 183.07 | 99.533 | 183.28 | 99.54 | 182.97 | 99.479 | 183.03 | 99.561 | 183.07 | 99.405 | 182.98 | 99.51 | 183.02 | 99.636 | 183.1 | 99.658 | 182.19 | 99.624 | 182.19 | 99.563 | 182.16 | 99.441
183.02 | 99.542 | 183.01 | 99.582 | 183.24 | 99.532 | 183.45 | 99.54 | 183.14 | 99.479 | 183.2 | 99.561 | 183.24 | 99.404 | 183.15 | 99.509 | 183.19 | 99.636 | 183.27 | 99.658 | 182.36 | 99.623 | 182.36 | 99.563 | 182.33 | 99.44
183.19 | 99.541 | 183.18 | 99.581 | 183.41 | 99.531 | 183.62 | 99.539 | 183.31 | 99.478 | 183.37 | 99.56 | 183.41 | 99.404 | 183.32 | 99.508 | 183.36 | 99.636 | 183.44 | 99.658 | 182.53 | 99.623 | 182.53 | 99.563 | 182.5 | 99.439
183.36 | 99.541 | 183.35 | 99.58 | 183.58 | 99.53 | 183.79 | 99.539 | 183.48 | 99.478 | 183.54 | 99.56 | 183.58 | 99.404 | 183.49 | 99.507 | 183.53 | 99.635 | 183.61 | 99.656 | 182.7 | 99.623 | 182.7 | 99.562 | 182.67 | 99.438
183.53 | 99.541 | 183.52 | 99.58 | 183.75 | 99.53 | 183.97 | 99.539 | 183.65 | 99.478 | 183.71 | 99.56 | 183.75 | 99.403 | 183.66 | 99.507 | 183.7 | 99.634 | 183.78 | 99.656 | 182.87 | 99.623 | 182.87 | 99.561 | 182.84 | 99.437
183.7 | 99.54 | 183.69 | 99.579 | 183.92 | 99.529 | 184.14 | 99.538 | 183.82 | 99.477 | 183.88 | 99.559 | 183.92 | 99.403 | 183.83 | 99.507 | 183.87 | 99.633 | 183.96 | 99.654 | 183.04 | 99.622 | 183.04 | 99.56 | 183.01 | 99.437
183.87 | 99.54 | 183.86 | 99.579 | 184.09 | 99.529 | 184.31 | 99.537 | 183.99 | 99.476 | 184.05 | 99.559 | 184.09 | 99.403 | 184 | 99.506 | 184.04 | 99.632 | 184.13 | 99.653 | 183.21 | 99.622 | 183.21 | 99.559 | 183.18 | 99.437
184.04 | 99.54 | 184.03 | 99.578 | 184.26 | 99.528 | 184.48 | 99.536 | 184.16 | 99.475 | 184.22 | 99.558 | 184.26 | 99.403 | 184.17 | 99.506 | 184.21 | 99.632 | 184.3 | 99.652 | 183.38 | 99.622 | 183.38 | 99.558 | 183.35 | 99.436
184.21 | 99.539 | 184.2 | 99.577 | 184.43 | 99.527 | 184.65 | 99.535 | 184.33 | 99.475 | 184.39 | 99.558 | 184.43 | 99.403 | 184.34 | 99.505 | 184.38 | 99.631 | 184.47 | 99.651 | 183.54 | 99.622 | 183.55 | 99.557 | 183.52 | 99.435
184.38 | 99.538 | 184.38 | 99.576 | 184.61 | 99.527 | 184.82 | 99.535 | 184.5 | 99.474 | 184.56 | 99.558 | 184.6 | 99.403 | 184.51 | 99.505 | 184.55 | 99.63 | 184.64 | 99.651 | 183.71 | 99.622 | 183.73 | 99.557 | 183.69 | 99.434
184.55 | 99.538 | 184.55 | 99.575 | 184.78 | 99.526 | 184.99 | 99.534 | 184.67 | 99.474 | 184.73 | 99.558 | 184.77 | 99.402 | 184.68 | 99.505 | 184.72 | 99.629 | 184.81 | 99.652 | 183.88 | 99.621 | 183.9 | 99.557 | 183.86 | 99.432
184.73 | 99.538 | 184.72 | 99.574 | 184.95 | 99.526 | 185.16 | 99.534 | 184.84 | 99.474 | 184.9 | 99.558 | 184.94 | 99.402 | 184.85 | 99.505 | 184.89 | 99.628 | 184.98 | 99.652 | 184.05 | 99.621 | 184.07 | 99.557 | 184.03 | 99.43
184.9 | 99.537 | 184.89 | 99.574 | 185.12 | 99.525 | 185.33 | 99.533 | 185.01 | 99.473 | 185.07 | 99.558 | 185.11 | 99.402 | 185.02 | 99.505 | 185.06 | 99.627 | 185.15 | 99.651 | 184.22 | 99.621 | 184.24 | 99.557 | 184.2 | 99.43
185.07 | 99.537 | 185.06 | 99.574 | 185.29 | 99.524 | 185.5 | 99.532 | 185.18 | 99.472 | 185.24 | 99.558 | 185.29 | 99.401 | 185.2 | 99.504 | 185.23 | 99.627 | 185.32 | 99.651 | 184.39 | 99.62 | 184.41 | 99.557 | 184.37 | 99.429
185.24 | 99.537 | 185.23 | 99.573 | 185.46 | 99.524 | 185.67 | 99.532 | 185.35 | 99.471 | 185.41 | 99.558 | 185.46 | 99.401 | 185.37 | 99.504 | 185.4 | 99.627 | 185.49 | 99.651 | 184.56 | 99.62 | 184.58 | 99.557 | 184.54 | 99.429
185.41 | 99.536 | 185.4 | 99.572 | 185.63 | 99.524 | 185.84 | 99.531 | 185.52 | 99.471 | 185.58 | 99.558 | 185.63 | 99.4 | 185.54 | 99.504 | 185.57 | 99.627 | 185.66 | 99.651 | 184.73 | 99.619 | 184.75 | 99.557 | 184.71 | 99.429
185.58 | 99.536 | 185.57 | 99.572 | 185.8 | 99.523 | 186.01 | 99.531 | 185.69 | 99.47 | 185.75 | 99.559 | 185.8 | 99.4 | 185.71 | 99.504 | 185.74 | 99.627 | 185.83 | 99.651 | 184.9 | 99.618 | 184.92 | 99.557 | 184.88 | 99.427
185.75 | 99.535 | 185.74 | 99.572 | 185.97 | 99.522 | 186.18 | 99.53 | 185.86 | 99.47 | 185.92 | 99.559 | 185.97 | 99.398 | 185.88 | 99.503 | 185.92 | 99.627 | 186 | 99.65 | 185.07 | 99.618 | 185.09 | 99.557 | 185.05 | 99.426
185.92 | 99.534 | 185.91 | 99.571 | 186.14 | 99.522 | 186.35 | 99.53 | 186.03 | 99.47 | 186.09 | 99.559 | 186.14 | 99.396 | 186.05 | 99.502 | 186.09 | 99.627 | 186.17 | 99.65 | 185.24 | 99.617 | 185.26 | 99.558 | 185.22 | 99.425
186.09 | 99.534 | 186.09 | 99.57 | 186.31 | 99.522 | 186.53 | 99.529 | 186.2 | 99.47 | 186.26 | 99.559 | 186.31 | 99.396 | 186.22 | 99.501 | 186.26 | 99.627 | 186.35 | 99.65 | 185.41 | 99.616 | 185.43 | 99.558 | 185.39 | 99.424
186.26 | 99.534 | 186.26 | 99.569 | 186.48 | 99.521 | 186.7 | 99.529 | 186.37 | 99.47 | 186.43 | 99.559 | 186.48 | 99.395 | 186.39 | 99.501 | 186.43 | 99.627 | 186.52 | 99.65 | 185.58 | 99.616 | 185.6 | 99.558 | 185.56 | 99.423
186.43 | 99.534 | 186.43 | 99.569 | 186.65 | 99.521 | 186.87 | 99.528 | 186.54 | 99.47 | 186.6 | 99.559 | 186.65 | 99.395 | 186.56 | 99.499 | 186.6 | 99.627 | 186.69 | 99.649 | 185.75 | 99.616 | 185.77 | 99.557 | 185.73 | 99.422
186.6 | 99.534 | 186.6 | 99.568 | 186.82 | 99.521 | 187.04 | 99.528 | 186.71 | 99.47 | 186.77 | 99.559 | 186.82 | 99.394 | 186.73 | 99.498 | 186.77 | 99.627 | 186.86 | 99.648 | 185.92 | 99.616 | 185.94 | 99.556 | 185.9 | 99.422
186.77 | 99.533 | 186.77 | 99.567 | 186.99 | 99.521 | 187.21 | 99.527 | 186.88 | 99.47 | 186.94 | 99.558 | 186.99 | 99.393 | 186.9 | 99.497 | 186.94 | 99.627 | 187.03 | 99.648 | 186.09 | 99.616 | 186.11 | 99.555 | 186.07 | 99.422
186.94 | 99.533 | 186.94 | 99.566 | 187.16 | 99.521 | 187.38 | 99.527 | 187.05 | 99.469 | 187.11 | 99.558 | 187.16 | 99.393 | 187.07 | 99.496 | 187.11 | 99.627 | 187.2 | 99.648 | 186.25 | 99.615 | 186.28 | 99.555 | 186.24 | 99.42
187.11 | 99.532 | 187.11 | 99.566 | 187.33 | 99.522 | 187.55 | 99.527 | 187.22 | 99.469 | 187.28 | 99.557 | 187.33 | 99.392 | 187.24 | 99.495 | 187.28 | 99.627 | 187.37 | 99.647 | 186.42 | 99.615 | 186.45 | 99.555 | 186.41 | 99.42
187.29 | 99.531 | 187.28 | 99.565 | 187.5 | 99.523 | 187.72 | 99.526 | 187.39 | 99.468 | 187.45 | 99.556 | 187.5 | 99.392 | 187.41 | 99.495 | 187.45 | 99.627 | 187.54 | 99.646 | 186.59 | 99.614 | 186.63 | 99.553 | 186.58 | 99.418
187.46 | 99.53 | 187.45 | 99.565 | 187.67 | 99.522 | 187.89 | 99.526 | 187.56 | 99.468 | 187.62 | 99.556 | 187.67 | 99.392 | 187.58 | 99.495 | 187.62 | 99.627 | 187.71 | 99.645 | 186.76 | 99.614 | 186.8 | 99.552 | 186.75 | 99.418
187.63 | 99.53 | 187.62 | 99.564 | 187.85 | 99.522 | 188.06 | 99.526 | 187.73 | 99.467 | 187.79 | 99.555 | 187.84 | 99.391 | 187.75 | 99.494 | 187.79 | 99.626 | 187.88 | 99.645 | 186.93 | 99.614 | 186.97 | 99.552 | 186.92 | 99.418
187.8 | 99.53 | 187.8 | 99.563 | 188.02 | 99.522 | 188.23 | 99.526 | 187.9 | 99.466 | 187.96 | 99.554 | 188.01 | 99.391 | 187.93 | 99.494 | 187.96 | 99.626 | 188.05 | 99.645 | 187.1 | 99.614 | 187.14 | 99.551 | 187.1 | 99.416
187.97 | 99.529 | 187.97 | 99.563 | 188.19 | 99.521 | 188.4 | 99.525 | 188.07 | 99.465 | 188.13 | 99.553 | 188.19 | 99.391 | 188.1 | 99.494 | 188.13 | 99.625 | 188.22 | 99.644 | 187.27 | 99.614 | 187.31 | 99.55 | 187.27 | 99.415
188.14 | 99.528 | 188.14 | 99.563 | 188.36 | 99.52 | 188.57 | 99.525 | 188.24 | 99.463 | 188.3 | 99.552 | 188.36 | 99.39 | 188.27 | 99.493 | 188.3 | 99.624 | 188.39 | 99.644 | 187.44 | 99.614 | 187.48 | 99.55 | 187.44 | 99.415
188.31 | 99.527 | 188.31 | 99.563 | 188.53 | 99.52 | 188.75 | 99.525 | 188.41 | 99.462 | 188.47 | 99.551 | 188.53 | 99.39 | 188.44 | 99.493 | 188.48 | 99.622 | 188.56 | 99.644 | 187.61 | 99.614 | 187.65 | 99.549 | 187.61 | 99.413
188.48 | 99.526 | 188.48 | 99.563 | 188.7 | 99.52 | 188.92 | 99.524 | 188.58 | 99.461 | 188.65 | 99.55 | 188.7 | 99.389 | 188.61 | 99.493 | 188.65 | 99.621 | 188.74 | 99.643 | 187.78 | 99.612 | 187.82 | 99.549 | 187.78 | 99.413
188.65 | 99.525 | 188.65 | 99.563 | 188.87 | 99.519 | 189.09 | 99.524 | 188.75 | 99.461 | 188.82 | 99.549 | 188.87 | 99.389 | 188.78 | 99.494 | 188.82 | 99.62 | 188.91 | 99.643 | 187.95 | 99.612 | 187.99 | 99.548 | 187.95 | 99.411
188.82 | 99.524 | 188.82 | 99.563 | 189.04 | 99.518 | 189.26 | 99.524 | 188.92 | 99.461 | 188.99 | 99.548 | 189.04 | 99.388 | 188.95 | 99.494 | 188.99 | 99.62 | 189.08 | 99.641 | 188.12 | 99.612 | 188.16 | 99.547 | 188.12 | 99.411
188.99 | 99.523 | 188.99 | 99.562 | 189.21 | 99.515 | 189.43 | 99.524 | 189.09 | 99.461 | 189.16 | 99.547 | 189.21 | 99.388 | 189.12 | 99.494 | 189.16 | 99.618 | 189.25 | 99.641 | 188.29 | 99.612 | 188.33 | 99.547 | 188.29 | 99.41
189.16 | 99.523 | 189.16 | 99.562 | 189.38 | 99.513 | 189.6 | 99.524 | 189.26 | 99.46 | 189.33 | 99.547 | 189.38 | 99.387 | 189.29 | 99.494 | 189.33 | 99.617 | 189.42 | 99.64 | 188.46 | 99.611 | 188.5 | 99.547 | 188.46 | 99.408
189.34 | 99.523 | 189.34 | 99.562 | 189.55 | 99.512 | 189.77 | 99.523 | 189.43 | 99.46 | 189.5 | 99.546 | 189.55 | 99.386 | 189.46 | 99.494 | 189.5 | 99.617 | 189.59 | 99.639 | 188.63 | 99.611 | 188.68 | 99.547 | 188.63 | 99.408
189.51 | 99.522 | 189.51 | 99.562 | 189.72 | 99.512 | 189.94 | 99.523 | 189.6 | 99.46 | 189.67 | 99.546 | 189.72 | 99.386 | 189.63 | 99.493 | 189.67 | 99.616 | 189.76 | 99.638 | 188.8 | 99.61 | 188.85 | 99.546 | 188.8 | 99.407
189.68 | 99.522 | 189.68 | 99.562 | 189.89 | 99.512 | 190.11 | 99.523 | 189.77 | 99.46 | 189.84 | 99.545 | 189.89 | 99.385 | 189.8 | 99.493 | 189.84 | 99.615 | 189.93 | 99.638 | 188.97 | 99.61 | 189.02 | 99.546 | 188.97 | 99.408
189.85 | 99.522 | 189.85 | 99.562 | 190.06 | 99.512 | 190.28 | 99.522 | 189.94 | 99.46 | 190.01 | 99.545 | 190.06 | 99.384 | 189.97 | 99.493 | 190.01 | 99.614 | 190.1 | 99.637 | 189.14 | 99.61 | 189.19 | 99.545 | 189.14 | 99.407
190.02 | 99.521 | 190.02 | 99.561 | 190.23 | 99.511 | 190.46 | 99.522 | 190.11 | 99.46 | 190.18 | 99.545 | 190.23 | 99.383 | 190.14 | 99.492 | 190.18 | 99.614 | 190.27 | 99.637 | 189.31 | 99.61 | 189.36 | 99.545 | 189.31 | 99.406
190.19 | 99.521 | 190.19 | 99.56 | 190.41 | 99.511 | 190.63 | 99.522 | 190.28 | 99.46 | 190.35 | 99.544 | 190.41 | 99.382 | 190.31 | 99.492 | 190.36 | 99.613 | 190.44 | 99.637 | 189.48 | 99.609 | 189.53 | 99.544 | 189.48 | 99.406
190.36 | 99.521 | 190.36 | 99.56 | 190.58 | 99.51 | 190.8 | 99.522 | 190.45 | 99.461 | 190.52 | 99.544 | 190.58 | 99.381 | 190.48 | 99.491 | 190.53 | 99.613 | 190.62 | 99.636 | 189.65 | 99.608 | 189.7 | 99.544 | 189.65 | 99.406
190.53 | 99.521 | 190.53 | 99.56 | 190.75 | 99.509 | 190.97 | 99.521 | 190.62 | 99.461 | 190.69 | 99.543 | 190.75 | 99.381 | 190.65 | 99.491 | 190.7 | 99.612 | 190.79 | 99.636 | 189.82 | 99.608 | 189.87 | 99.544 | 189.82 | 99.405
190.7 | 99.521 | 190.7 | 99.559 | 190.92 | 99.509 | 191.14 | 99.521 | 190.79 | 99.461 | 190.86 | 99.543 | 190.92 | 99.38 | 190.83 | 99.49 | 190.87 | 99.612 | 190.96 | 99.635 | 189.99 | 99.608 | 190.04 | 99.543 | 189.99 | 99.405
190.87 | 99.521 | 190.88 | 99.559 | 191.09 | 99.508 | 191.31 | 99.521 | 190.96 | 99.46 | 191.03 | 99.543 | 191.09 | 99.38 | 191 | 99.49 | 191.04 | 99.611 | 191.13 | 99.634 | 190.16 | 99.608 | 190.21 | 99.543 | 190.16 | 99.405
191.04 | 99.521 | 191.05 | 99.558 | 191.26 | 99.508 | 191.48 | 99.52 | 191.14 | 99.459 | 191.2 | 99.543 | 191.26 | 99.38 | 191.17 | 99.489 | 191.21 | 99.611 | 191.3 | 99.633 | 190.33 | 99.607 | 190.38 | 99.542 | 190.33 | 99.405
191.22 | 99.521 | 191.22 | 99.558 | 191.43 | 99.507 | 191.65 | 99.52 | 191.31 | 99.459 | 191.37 | 99.542 | 191.43 | 99.38 | 191.34 | 99.488 | 191.38 | 99.611 | 191.47 | 99.633 | 190.5 | 99.607 | 190.55 | 99.542 | 190.51 | 99.404
191.39 | 99.52 | 191.39 | 99.557 | 191.6 | 99.505 | 191.82 | 99.519 | 191.48 | 99.459 | 191.54 | 99.542 | 191.6 | 99.38 | 191.51 | 99.487 | 191.55 | 99.61 | 191.64 | 99.632 | 190.67 | 99.607 | 190.73 | 99.542 | 190.68 | 99.403
191.56 | 99.52 | 191.56 | 99.557 | 191.77 | 99.505 | 191.99 | 99.519 | 191.65 | 99.458 | 191.71 | 99.541 | 191.77 | 99.38 | 191.68 | 99.487 | 191.72 | 99.61 | 191.81 | 99.631 | 190.84 | 99.607 | 190.9 | 99.542 | 190.85 | 99.403
191.73 | 99.52 | 191.73 | 99.557 | 191.94 | 99.505 | 192.17 | 99.519 | 191.82 | 99.457 | 191.88 | 99.54 | 191.94 | 99.38 | 191.85 | 99.486 | 191.89 | 99.61 | 191.98 | 99.631 | 191.01 | 99.607 | 191.07 | 99.542 | 191.02 | 99.402
191.9 | 99.519 | 191.9 | 99.556 | 192.11 | 99.505 | 192.34 | 99.518 | 191.99 | 99.457 | 192.05 | 99.54 | 192.11 | 99.38 | 192.02 | 99.484 | 192.06 | 99.61 | 192.15 | 99.63 | 191.18 | 99.606 | 191.24 | 99.542 | 191.19 | 99.402
192.07 | 99.519 | 192.07 | 99.556 | 192.28 | 99.505 | 192.51 | 99.517 | 192.16 | 99.456 | 192.22 | 99.54 | 192.28 | 99.38 | 192.19 | 99.483 | 192.24 | 99.609 | 192.32 | 99.63 | 191.35 | 99.606 | 191.41 | 99.542 | 191.36 | 99.401
192.24 | 99.519 | 192.25 | 99.556 | 192.45 | 99.504 | 192.68 | 99.516 | 192.33 | 99.455 | 192.39 | 99.54 | 192.45 | 99.38 | 192.36 | 99.483 | 192.41 | 99.609 | 192.5 | 99.629 | 191.52 | 99.606 | 191.58 | 99.542 | 191.53 | 99.4
192.41 | 99.518 | 192.42 | 99.557 | 192.62 | 99.503 | 192.85 | 99.515 | 192.5 | 99.453 | 192.57 | 99.539 | 192.62 | 99.38 | 192.53 | 99.481 | 192.58 | 99.609 | 192.67 | 99.628 | 191.69 | 99.606 | 191.75 | 99.542 | 191.7 | 99.399
192.58 | 99.518 | 192.59 | 99.557 | 192.79 | 99.503 | 193.02 | 99.515 | 192.67 | 99.452 | 192.74 | 99.539 | 192.8 | 99.38 | 192.7 | 99.479 | 192.75 | 99.608 | 192.84 | 99.627 | 191.86 | 99.606 | 191.92 | 99.541 | 191.87 | 99.399
192.75 | 99.518 | 192.76 | 99.557 | 192.97 | 99.503 | 193.19 | 99.513 | 192.84 | 99.451 | 192.91 | 99.539 | 192.97 | 99.38 | 192.87 | 99.479 | 192.92 | 99.608 | 193.01 | 99.626 | 192.03 | 99.606 | 192.09 | 99.541 | 192.04 | 99.399
192.92 | 99.517 | 192.93 | 99.557 | 193.14 | 99.503 | 193.36 | 99.512 | 193.01 | 99.45 | 193.08 | 99.538 | 193.14 | 99.38 | 193.04 | 99.479 | 193.09 | 99.607 | 193.18 | 99.625 | 192.2 | 99.606 | 192.27 | 99.541 | 192.21 | 99.398
193.1 | 99.515 | 193.1 | 99.556 | 193.31 | 99.502 | 193.53 | 99.51 | 193.18 | 99.449 | 193.25 | 99.538 | 193.31 | 99.379 | 193.21 | 99.479 | 193.26 | 99.606 | 193.35 | 99.625 | 192.37 | 99.606 | 192.44 | 99.541 | 192.38 | 99.398
193.27 | 99.515 | 193.27 | 99.556 | 193.48 | 99.502 | 193.71 | 99.51 | 193.35 | 99.448 | 193.42 | 99.537 | 193.48 | 99.379 | 193.39 | 99.479 | 193.43 | 99.606 | 193.52 | 99.624 | 192.54 | 99.606 | 192.61 | 99.541 | 192.56 | 99.396
193.44 | 99.514 | 193.44 | 99.555 | 193.65 | 99.502 | 193.88 | 99.509 | 193.52 | 99.448 | 193.59 | 99.536 | 193.65 | 99.378 | 193.56 | 99.479 | 193.6 | 99.605 | 193.69 | 99.624 | 192.71 | 99.606 | 192.78 | 99.541 | 192.73 | 99.396
193.61 | 99.514 | 193.62 | 99.555 | 193.82 | 99.502 | 194.05 | 99.509 | 193.69 | 99.447 | 193.76 | 99.536 | 193.82 | 99.377 | 193.73 | 99.479 | 193.77 | 99.605 | 193.86 | 99.624 | 192.88 | 99.606 | 192.95 | 99.54 | 192.9 | 99.395
193.78 | 99.513 | 193.79 | 99.555 | 193.99 | 99.501 | 194.22 | 99.508 | 193.86 | 99.447 | 193.93 | 99.536 | 193.99 | 99.376 | 193.9 | 99.479 | 193.94 | 99.604 | 194.04 | 99.624 | 193.05 | 99.605 | 193.12 | 99.54 | 193.07 | 99.394
193.95 | 99.513 | 193.96 | 99.555 | 194.16 | 99.5 | 194.39 | 99.507 | 194.03 | 99.446 | 194.1 | 99.534 | 194.16 | 99.375 | 194.07 | 99.479 | 194.12 | 99.603 | 194.21 | 99.624 | 193.22 | 99.605 | 193.29 | 99.54 | 193.24 | 99.393
194.12 | 99.511 | 194.13 | 99.555 | 194.33 | 99.5 | 194.56 | 99.507 | 194.2 | 99.445 | 194.27 | 99.533 | 194.33 | 99.374 | 194.24 | 99.48 | 194.29 | 99.603 | 194.38 | 99.624 | 193.39 | 99.604 | 193.46 | 99.539 | 193.41 | 99.392
194.29 | 99.511 | 194.3 | 99.553 | 194.5 | 99.499 | 194.73 | 99.506 | 194.37 | 99.445 | 194.44 | 99.531 | 194.5 | 99.373 | 194.41 | 99.48 | 194.46 | 99.602 | 194.55 | 99.624 | 193.56 | 99.604 | 193.63 | 99.539 | 193.58 | 99.392
194.46 | 99.51 | 194.47 | 99.552 | 194.67 | 99.499 | 194.9 | 99.506 | 194.54 | 99.444 | 194.61 | 99.529 | 194.67 | 99.371 | 194.58 | 99.48 | 194.63 | 99.601 | 194.72 | 99.623 | 193.73 | 99.604 | 193.81 | 99.539 | 193.75 | 99.391
194.64 | 99.51 | 194.64 | 99.552 | 194.84 | 99.499 | 195.07 | 99.505 | 194.71 | 99.443 | 194.78 | 99.528 | 194.85 | 99.37 | 194.75 | 99.48 | 194.8 | 99.6 | 194.89 | 99.623 | 193.9 | 99.604 | 193.98 | 99.539 | 193.92 | 99.391
194.81 | 99.509 | 194.81 | 99.551 | 195.01 | 99.499 | 195.25 | 99.505 | 194.88 | 99.442 | 194.95 | 99.527 | 195.02 | 99.369 | 194.92 | 99.48 | 194.97 | 99.599 | 195.06 | 99.623 | 194.07 | 99.603 | 194.15 | 99.539 | 194.09 | 99.39
194.98 | 99.508 | 194.99 | 99.55 | 195.19 | 99.498 | 195.42 | 99.504 | 195.06 | 99.441 | 195.12 | 99.526 | 195.19 | 99.367 | 195.09 | 99.48 | 195.14 | 99.599 | 195.23 | 99.622 | 194.24 | 99.603 | 194.32 | 99.538 | 194.26 | 99.389
195.15 | 99.507 | 195.16 | 99.549 | 195.36 | 99.498 | 195.59 | 99.503 | 195.23 | 99.441 | 195.3 | 99.525 | 195.36 | 99.366 | 195.26 | 99.479 | 195.31 | 99.598 | 195.41 | 99.623 | 194.41 | 99.602 | 194.49 | 99.538 | 194.44 | 99.389
195.32 | 99.506 | 195.33 | 99.549 | 195.53 | 99.498 | 195.76 | 99.502 | 195.4 | 99.441 | 195.47 | 99.525 | 195.53 | 99.365 | 195.43 | 99.479 | 195.48 | 99.597 | 195.58 | 99.623 | 194.58 | 99.602 | 194.66 | 99.537 | 194.61 | 99.389
195.49 | 99.505 | 195.5 | 99.548 | 195.7 | 99.498 | 195.93 | 99.501 | 195.57 | 99.441 | 195.64 | 99.524 | 195.7 | 99.364 | 195.61 | 99.479 | 195.66 | 99.596 | 195.75 | 99.622 | 194.75 | 99.602 | 194.83 | 99.537 | 194.78 | 99.388
195.66 | 99.504 | 195.67 | 99.547 | 195.87 | 99.497 | 196.1 | 99.501 | 195.74 | 99.44 | 195.81 | 99.524 | 195.87 | 99.364 | 195.78 | 99.479 | 195.83 | 99.596 | 195.92 | 99.622 | 194.92 | 99.601 | 195 | 99.536 | 194.95 | 99.388
195.83 | 99.503 | 195.84 | 99.546 | 196.04 | 99.497 | 196.27 | 99.501 | 195.91 | 99.439 | 195.98 | 99.524 | 196.04 | 99.363 | 195.95 | 99.479 | 196 | 99.595 | 196.09 | 99.621 | 195.09 | 99.601 | 195.18 | 99.536 | 195.12 | 99.387
196.01 | 99.503 | 196.01 | 99.546 | 196.21 | 99.497 | 196.44 | 99.501 | 196.08 | 99.439 | 196.15 | 99.524 | 196.21 | 99.363 | 196.12 | 99.479 | 196.17 | 99.594 | 196.26 | 99.62 | 195.26 | 99.6 | 195.35 | 99.536 | 195.29 | 99.387
196.18 | 99.502 | 196.19 | 99.545 | 196.38 | 99.497 | 196.61 | 99.5 | 196.25 | 99.438 | 196.32 | 99.524 | 196.38 | 99.362 | 196.29 | 99.48 | 196.34 | 99.594 | 196.43 | 99.619 | 195.43 | 99.6 | 195.52 | 99.536 | 195.46 | 99.387
196.35 | 99.501 | 196.36 | 99.545 | 196.55 | 99.498 | 196.79 | 99.5 | 196.42 | 99.437 | 196.49 | 99.524 | 196.56 | 99.361 | 196.46 | 99.48 | 196.51 | 99.594 | 196.6 | 99.618 | 195.6 | 99.599 | 195.69 | 99.536 | 195.63 | 99.386
196.52 | 99.501 | 196.53 | 99.544 | 196.72 | 99.498 | 196.96 | 99.5 | 196.59 | 99.437 | 196.66 | 99.524 | 196.73 | 99.361 | 196.63 | 99.48 | 196.68 | 99.594 | 196.78 | 99.618 | 195.77 | 99.599 | 195.86 | 99.536 | 195.8 | 99.386
196.69 | 99.501 | 196.7 | 99.543 | 196.9 | 99.498 | 197.13 | 99.499 | 196.76 | 99.436 | 196.83 | 99.523 | 196.9 | 99.36 | 196.8 | 99.48 | 196.85 | 99.594 | 196.95 | 99.617 | 195.94 | 99.599 | 196.03 | 99.536 | 195.97 | 99.385
196.86 | 99.501 | 196.87 | 99.543 | 197.07 | 99.498 | 197.3 | 99.498 | 196.93 | 99.436 | 197 | 99.523 | 197.07 | 99.36 | 196.97 | 99.479 | 197.02 | 99.593 | 197.12 | 99.617 | 196.11 | 99.599 | 196.2 | 99.535 | 196.15 | 99.385
197.03 | 99.501 | 197.04 | 99.542 | 197.24 | 99.498 | 197.47 | 99.498 | 197.1 | 99.435 | 197.17 | 99.523 | 197.24 | 99.36 | 197.14 | 99.479 | 197.2 | 99.593 | 197.29 | 99.617 | 196.28 | 99.599 | 196.37 | 99.535 | 196.32 | 99.384
197.2 | 99.501 | 197.21 | 99.541 | 197.41 | 99.498 | 197.64 | 99.497 | 197.27 | 99.435 | 197.35 | 99.523 | 197.41 | 99.36 | 197.32 | 99.478 | 197.37 | 99.593 | 197.46 | 99.617 | 196.45 | 99.598 | 196.55 | 99.535 | 196.49 | 99.383
197.38 | 99.501 | 197.39 | 99.54 | 197.58 | 99.498 | 197.81 | 99.497 | 197.44 | 99.434 | 197.52 | 99.522 | 197.58 | 99.36 | 197.49 | 99.478 | 197.54 | 99.593 | 197.63 | 99.617 | 196.62 | 99.598 | 196.72 | 99.534 | 196.66 | 99.382
197.55 | 99.501 | 197.56 | 99.54 | 197.75 | 99.499 | 197.98 | 99.497 | 197.61 | 99.434 | 197.69 | 99.522 | 197.75 | 99.36 | 197.66 | 99.476 | 197.71 | 99.593 | 197.8 | 99.616 | 196.79 | 99.598 | 196.89 | 99.534 | 196.83 | 99.382
197.72 | 99.501 | 197.73 | 99.54 | 197.92 | 99.499 | 198.16 | 99.497 | 197.78 | 99.433 | 197.86 | 99.522 | 197.93 | 99.359 | 197.83 | 99.475 | 197.88 | 99.593 | 197.98 | 99.615 | 196.97 | 99.598 | 197.06 | 99.533 | 197 | 99.382
197.89 | 99.501 | 197.9 | 99.54 | 198.09 | 99.498 | 198.33 | 99.497 | 197.96 | 99.433 | 198.03 | 99.522 | 198.1 | 99.359 | 198 | 99.474 | 198.05 | 99.592 | 198.15 | 99.615 | 197.14 | 99.598 | 197.23 | 99.533 | 197.17 | 99.382
198.06 | 99.501 | 198.07 | 99.539 | 198.26 | 99.498 | 198.5 | 99.496 | 198.13 | 99.433 | 198.2 | 99.522 | 198.27 | 99.359 | 198.17 | 99.474 | 198.22 | 99.592 | 198.32 | 99.614 | 197.31 | 99.598 | 197.4 | 99.533 | 197.34 | 99.381
198.23 | 99.501 | 198.24 | 99.538 | 198.44 | 99.498 | 198.67 | 99.495 | 198.3 | 99.433 | 198.37 | 99.521 | 198.44 | 99.359 | 198.34 | 99.473 | 198.4 | 99.592 | 198.49 | 99.614 | 197.48 | 99.598 | 197.57 | 99.533 | 197.52 | 99.38
198.4 | 99.5 | 198.41 | 99.537 | 198.61 | 99.497 | 198.84 | 99.495 | 198.47 | 99.432 | 198.54 | 99.522 | 198.61 | 99.359 | 198.51 | 99.472 | 198.57 | 99.592 | 198.66 | 99.613 | 197.65 | 99.598 | 197.75 | 99.533 | 197.69 | 99.38
198.58 | 99.5 | 198.59 | 99.537 | 198.78 | 99.496 | 199.01 | 99.495 | 198.64 | 99.432 | 198.71 | 99.521 | 198.78 | 99.359 | 198.68 | 99.472 | 198.74 | 99.592 | 198.83 | 99.613 | 197.82 | 99.597 | 197.92 | 99.532 | 197.86 | 99.38
198.75 | 99.499 | 198.76 | 99.536 | 198.95 | 99.495 | 199.18 | 99.495 | 198.81 | 99.431 | 198.88 | 99.521 | 198.95 | 99.36 | 198.85 | 99.471 | 198.91 | 99.592 | 199 | 99.612 | 197.99 | 99.597 | 198.09 | 99.532 | 198.03 | 99.38
198.92 | 99.498 | 198.93 | 99.535 | 199.12 | 99.495 | 199.36 | 99.495 | 198.98 | 99.431 | 199.05 | 99.521 | 199.12 | 99.36 | 199.03 | 99.472 | 199.08 | 99.592 | 199.18 | 99.613 | 198.16 | 99.597 | 198.26 | 99.531 | 198.2 | 99.379
199.09 | 99.497 | 199.1 | 99.535 | 199.29 | 99.494 | 199.53 | 99.495 | 199.15 | 99.43 | 199.22 | 99.521 | 199.3 | 99.36 | 199.2 | 99.472 | 199.25 | 99.592 | 199.35 | 99.612 | 198.33 | 99.597 | 198.43 | 99.531 | 198.37 | 99.379
199.26 | 99.497 | 199.27 | 99.534 | 199.46 | 99.492 | 199.7 | 99.495 | 199.32 | 99.43 | 199.4 | 99.52 | 199.47 | 99.36 | 199.37 | 99.471 | 199.42 | 99.592 | 199.52 | 99.612 | 198.5 | 99.597 | 198.6 | 99.531 | 198.54 | 99.379
199.43 | 99.496 | 199.45 | 99.533 | 199.63 | 99.491 | 199.87 | 99.494 | 199.49 | 99.43 | 199.57 | 99.52 | 199.64 | 99.359 | 199.54 | 99.471 | 199.59 | 99.591 | 199.69 | 99.612 | 198.67 | 99.598 | 198.78 | 99.531 | 198.71 | 99.379
199.6 | 99.495 | 199.62 | 99.532 | 199.8 | 99.49 | 200.04 | 99.494 | 199.66 | 99.429 | 199.74 | 99.52 | 199.81 | 99.359 | 199.71 | 99.471 | 199.77 | 99.59 | 199.86 | 99.611 | 198.84 | 99.598 | 198.95 | 99.531 | 198.89 | 99.378
199.78 | 99.494 | 199.79 | 99.532 | 199.98 | 99.489 | 200.21 | 99.494 | 199.83 | 99.428 | 199.91 | 99.519 | 199.98 | 99.358 | 199.88 | 99.471 | 199.94 | 99.59 | 200.03 | 99.61 | 199.01 | 99.598 | 199.12 | 99.531 | 199.06 | 99.377
199.95 | 99.493 | 199.96 | 99.531 | 200.15 | 99.489 | 200.39 | 99.494 | 200 | 99.428 | 200.08 | 99.518 | 200.15 | 99.358 | 200.05 | 99.47 | 200.11 | 99.589 | 200.2 | 99.61 | 199.18 | 99.597 | 199.29 | 99.531 | 199.23 | 99.377
200.12 | 99.493 | 200.13 | 99.529 | 200.32 | 99.488 | 200.56 | 99.494 | 200.18 | 99.427 | 200.25 | 99.518 | 200.32 | 99.357 | 200.22 | 99.47 | 200.28 | 99.589 | 200.38 | 99.61 | 199.35 | 99.597 | 199.46 | 99.531 | 199.4 | 99.377
200.29 | 99.492 | 200.3 | 99.529 | 200.49 | 99.487 | 200.73 | 99.493 | 200.35 | 99.427 | 200.42 | 99.517 | 200.49 | 99.356 | 200.4 | 99.469 | 200.45 | 99.589 | 200.55 | 99.61 | 199.52 | 99.597 | 199.63 | 99.53 | 199.57 | 99.376
200.46 | 99.492 | 200.48 | 99.528 | 200.66 | 99.486 | 200.9 | 99.492 | 200.52 | 99.426 | 200.59 | 99.516 | 200.67 | 99.355 | 200.57 | 99.469 | 200.62 | 99.588 | 200.72 | 99.61 | 199.69 | 99.597 | 199.81 | 99.53 | 199.74 | 99.376
200.63 | 99.492 | 200.65 | 99.527 | 200.83 | 99.486 | 201.07 | 99.49 | 200.69 | 99.426 | 200.76 | 99.515 | 200.84 | 99.354 | 200.74 | 99.469 | 200.79 | 99.587 | 200.89 | 99.608 | 199.87 | 99.597 | 199.98 | 99.53 | 199.91 | 99.376
200.8 | 99.491 | 200.82 | 99.526 | 201 | 99.485 | 201.24 | 99.488 | 200.86 | 99.426 | 200.94 | 99.515 | 201.01 | 99.354 | 200.91 | 99.469 | 200.97 | 99.586 | 201.06 | 99.608 | 200.04 | 99.597 | 200.15 | 99.529 | 200.09 | 99.375
200.98 | 99.49 | 200.99 | 99.524 | 201.17 | 99.486 | 201.41 | 99.487 | 201.03 | 99.426 | 201.11 | 99.515 | 201.18 | 99.353 | 201.08 | 99.468 | 201.14 | 99.585 | 201.23 | 99.607 | 200.21 | 99.597 | 200.32 | 99.529 | 200.26 | 99.375
201.15 | 99.489 | 201.16 | 99.522 | 201.35 | 99.486 | 201.59 | 99.486 | 201.2 | 99.426 | 201.28 | 99.514 | 201.35 | 99.352 | 201.25 | 99.468 | 201.31 | 99.584 | 201.41 | 99.607 | 200.38 | 99.597 | 200.49 | 99.528 | 200.43 | 99.375
201.32 | 99.489 | 201.33 | 99.52 | 201.52 | 99.485 | 201.76 | 99.485 | 201.37 | 99.425 | 201.45 | 99.514 | 201.52 | 99.351 | 201.42 | 99.467 | 201.48 | 99.584 | 201.58 | 99.606 | 200.55 | 99.596 | 200.66 | 99.528 | 200.6 | 99.375
201.49 | 99.489 | 201.5 | 99.519 | 201.69 | 99.485 | 201.93 | 99.485 | 201.54 | 99.425 | 201.62 | 99.513 | 201.69 | 99.351 | 201.59 | 99.467 | 201.65 | 99.584 | 201.75 | 99.605 | 200.72 | 99.595 | 200.84 | 99.528 | 200.77 | 99.375
201.66 | 99.488 | 201.68 | 99.519 | 201.86 | 99.485 | 202.1 | 99.485 | 201.71 | 99.424 | 201.79 | 99.513 | 201.87 | 99.351 | 201.77 | 99.466 | 201.82 | 99.583 | 201.92 | 99.605 | 200.89 | 99.595 | 201.01 | 99.528 | 200.94 | 99.375
201.83 | 99.487 | 201.85 | 99.518 | 202.03 | 99.485 | 202.27 | 99.484 | 201.88 | 99.424 | 201.96 | 99.513 | 202.04 | 99.35 | 201.94 | 99.465 | 201.99 | 99.583 | 202.09 | 99.605 | 201.06 | 99.594 | 201.18 | 99.527 | 201.11 | 99.375
202.01 | 99.486 | 202.02 | 99.518 | 202.2 | 99.484 | 202.45 | 99.484 | 202.06 | 99.423 | 202.13 | 99.513 | 202.21 | 99.35 | 202.11 | 99.464 | 202.17 | 99.582 | 202.26 | 99.604 | 201.23 | 99.593 | 201.35 | 99.527 | 201.29 | 99.375
202.18 | 99.486 | 202.19 | 99.518 | 202.37 | 99.484 | 202.62 | 99.484 | 202.23 | 99.423 | 202.3 | 99.513 | 202.38 | 99.35 | 202.28 | 99.464 | 202.34 | 99.582 | 202.44 | 99.604 | 201.4 | 99.592 | 201.52 | 99.526 | 201.46 | 99.375
202.35 | 99.485 | 202.36 | 99.517 | 202.55 | 99.484 | 202.79 | 99.484 | 202.4 | 99.422 | 202.48 | 99.513 | 202.55 | 99.349 | 202.45 | 99.463 | 202.51 | 99.581 | 202.61 | 99.604 | 201.57 | 99.592 | 201.69 | 99.526 | 201.63 | 99.375
202.52 | 99.485 | 202.54 | 99.516 | 202.72 | 99.484 | 202.96 | 99.483 | 202.57 | 99.422 | 202.65 | 99.513 | 202.72 | 99.349 | 202.62 | 99.462 | 202.68 | 99.581 | 202.78 | 99.604 | 201.74 | 99.591 | 201.87 | 99.525 | 201.8 | 99.375
202.69 | 99.485 | 202.71 | 99.516 | 202.89 | 99.483 | 203.13 | 99.483 | 202.74 | 99.422 | 202.82 | 99.513 | 202.89 | 99.349 | 202.79 | 99.46 | 202.85 | 99.581 | 202.95 | 99.603 | 201.92 | 99.59 | 202.04 | 99.525 | 201.97 | 99.374
202.86 | 99.484 | 202.88 | 99.516 | 203.06 | 99.484 | 203.3 | 99.482 | 202.91 | 99.422 | 202.99 | 99.512 | 203.07 | 99.348 | 202.97 | 99.459 | 203.02 | 99.58 | 203.12 | 99.603 | 202.09 | 99.589 | 202.21 | 99.525 | 202.14 | 99.374
203.04 | 99.484 | 203.05 | 99.515 | 203.23 | 99.483 | 203.48 | 99.481 | 203.08 | 99.421 | 203.16 | 99.512 | 203.24 | 99.348 | 203.14 | 99.458 | 203.2 | 99.579 | 203.3 | 99.603 | 202.26 | 99.589 | 202.38 | 99.525 | 202.32 | 99.374
203.21 | 99.483 | 203.22 | 99.515 | 203.4 | 99.482 | 203.65 | 99.481 | 203.25 | 99.42 | 203.33 | 99.512 | 203.41 | 99.348 | 203.31 | 99.458 | 203.37 | 99.578 | 203.47 | 99.602 | 202.43 | 99.589 | 202.55 | 99.525 | 202.49 | 99.374
203.38 | 99.482 | 203.39 | 99.515 | 203.57 | 99.48 | 203.82 | 99.48 | 203.43 | 99.42 | 203.5 | 99.511 | 203.58 | 99.347 | 203.48 | 99.458 | 203.54 | 99.577 | 203.64 | 99.602 | 202.6 | 99.588 | 202.73 | 99.525 | 202.66 | 99.373
203.55 | 99.482 | 203.57 | 99.515 | 203.75 | 99.48 | 203.99 | 99.479 | 203.6 | 99.42 | 203.67 | 99.511 | 203.75 | 99.346 | 203.65 | 99.458 | 203.71 | 99.576 | 203.81 | 99.602 | 202.77 | 99.588 | 202.9 | 99.525 | 202.83 | 99.372
203.72 | 99.481 | 203.74 | 99.514 | 203.92 | 99.479 | 204.16 | 99.479 | 203.77 | 99.42 | 203.85 | 99.51 | 203.92 | 99.345 | 203.82 | 99.458 | 203.88 | 99.575 | 203.98 | 99.602 | 202.94 | 99.588 | 203.07 | 99.525 | 203 | 99.372
203.89 | 99.481 | 203.91 | 99.513 | 204.09 | 99.479 | 204.33 | 99.478 | 203.94 | 99.419 | 204.02 | 99.509 | 204.1 | 99.344 | 204 | 99.458 | 204.06 | 99.575 | 204.15 | 99.602 | 203.11 | 99.587 | 203.24 | 99.524 | 203.17 | 99.371
204.07 | 99.481 | 204.08 | 99.513 | 204.26 | 99.478 | 204.51 | 99.477 | 204.11 | 99.419 | 204.19 | 99.509 | 204.27 | 99.343 | 204.17 | 99.458 | 204.23 | 99.575 | 204.33 | 99.602 | 203.28 | 99.587 | 203.41 | 99.524 | 203.35 | 99.37
204.24 | 99.481 | 204.25 | 99.512 | 204.43 | 99.478 | 204.68 | 99.477 | 204.28 | 99.419 | 204.36 | 99.508 | 204.44 | 99.342 | 204.34 | 99.458 | 204.4 | 99.574 | 204.5 | 99.602 | 203.46 | 99.587 | 203.59 | 99.524 | 203.52 | 99.37
204.41 | 99.481 | 204.43 | 99.512 | 204.6 | 99.477 | 204.85 | 99.476 | 204.45 | 99.419 | 204.53 | 99.507 | 204.61 | 99.341 | 204.51 | 99.458 | 204.57 | 99.574 | 204.67 | 99.602 | 203.63 | 99.587 | 203.76 | 99.524 | 203.69 | 99.369
204.58 | 99.481 | 204.6 | 99.512 | 204.78 | 99.477 | 205.02 | 99.475 | 204.62 | 99.419 | 204.7 | 99.506 | 204.78 | 99.34 | 204.68 | 99.458 | 204.74 | 99.574 | 204.84 | 99.602 | 203.8 | 99.587 | 203.93 | 99.524 | 203.86 | 99.368
204.75 | 99.481 | 204.77 | 99.512 | 204.95 | 99.476 | 205.19 | 99.475 | 204.8 | 99.419 | 204.88 | 99.506 | 204.95 | 99.339 | 204.85 | 99.457 | 204.92 | 99.574 | 205.01 | 99.602 | 203.97 | 99.587 | 204.1 | 99.524 | 204.03 | 99.367
204.92 | 99.481 | 204.94 | 99.512 | 205.12 | 99.475 | 205.37 | 99.475 | 204.97 | 99.418 | 205.05 | 99.505 | 205.13 | 99.339 | 205.02 | 99.457 | 205.09 | 99.574 | 205.18 | 99.602 | 204.14 | 99.587 | 204.27 | 99.524 | 204.21 | 99.367
205.1 | 99.48 | 205.11 | 99.511 | 205.29 | 99.475 | 205.54 | 99.475 | 205.14 | 99.417 | 205.22 | 99.505 | 205.3 | 99.338 | 205.2 | 99.456 | 205.26 | 99.574 | 205.36 | 99.601 | 204.31 | 99.586 | 204.45 | 99.524 | 204.38 | 99.367
205.27 | 99.48 | 205.28 | 99.51 | 205.46 | 99.474 | 205.71 | 99.475 | 205.31 | 99.416 | 205.39 | 99.505 | 205.47 | 99.337 | 205.37 | 99.455 | 205.43 | 99.574 | 205.53 | 99.601 | 204.48 | 99.585 | 204.62 | 99.524 | 204.55 | 99.365
205.44 | 99.48 | 205.46 | 99.509 | 205.63 | 99.474 | 205.88 | 99.475 | 205.48 | 99.415 | 205.56 | 99.504 | 205.64 | 99.336 | 205.54 | 99.454 | 205.6 | 99.574 | 205.7 | 99.6 | 204.65 | 99.585 | 204.79 | 99.524 | 204.72 | 99.365
205.61 | 99.48 | 205.63 | 99.509 | 205.8 | 99.474 | 206.05 | 99.475 | 205.65 | 99.414 | 205.73 | 99.503 | 205.81 | 99.336 | 205.71 | 99.454 | 205.77 | 99.574 | 205.87 | 99.6 | 204.82 | 99.585 | 204.96 | 99.524 | 204.89 | 99.364
205.78 | 99.48 | 205.8 | 99.509 | 205.98 | 99.475 | 206.23 | 99.476 | 205.82 | 99.412 | 205.9 | 99.503 | 205.98 | 99.336 | 205.88 | 99.453 | 205.95 | 99.574 | 206.04 | 99.598 | 205 | 99.584 | 205.13 | 99.524 | 205.07 | 99.363
205.96 | 99.48 | 205.97 | 99.509 | 206.15 | 99.474 | 206.4 | 99.476 | 205.99 | 99.411 | 206.08 | 99.502 | 206.16 | 99.336 | 206.05 | 99.452 | 206.12 | 99.574 | 206.22 | 99.597 | 205.17 | 99.584 | 205.3 | 99.524 | 205.24 | 99.363
206.13 | 99.48 | 206.14 | 99.509 | 206.32 | 99.474 | 206.57 | 99.476 | 206.17 | 99.411 | 206.25 | 99.501 | 206.33 | 99.336 | 206.23 | 99.451 | 206.29 | 99.574 | 206.39 | 99.597 | 205.34 | 99.583 | 205.48 | 99.524 | 205.41 | 99.361
206.3 | 99.48 | 206.32 | 99.508 | 206.49 | 99.474 | 206.74 | 99.476 | 206.34 | 99.411 | 206.42 | 99.501 | 206.5 | 99.335 | 206.4 | 99.45 | 206.46 | 99.573 | 206.56 | 99.597 | 205.51 | 99.583 | 205.65 | 99.524 | 205.58 | 99.361
206.47 | 99.479 | 206.49 | 99.507 | 206.66 | 99.473 | 206.91 | 99.475 | 206.51 | 99.41 | 206.59 | 99.5 | 206.67 | 99.335 | 206.57 | 99.45 | 206.63 | 99.572 | 206.73 | 99.596 | 205.68 | 99.583 | 205.82 | 99.524 | 205.75 | 99.361
206.64 | 99.478 | 206.66 | 99.507 | 206.84 | 99.473 | 207.08 | 99.474 | 206.68 | 99.409 | 206.76 | 99.499 | 206.84 | 99.335 | 206.74 | 99.449 | 206.8 | 99.572 | 206.9 | 99.595 | 205.85 | 99.583 | 205.99 | 99.524 | 205.93 | 99.361
206.82 | 99.477 | 206.83 | 99.507 | 207.01 | 99.473 | 207.26 | 99.473 | 206.85 | 99.409 | 206.94 | 99.499 | 207.02 | 99.335 | 206.91 | 99.449 | 206.98 | 99.571 | 207.08 | 99.594 | 206.02 | 99.583 | 206.16 | 99.523 | 206.1 | 99.36
206.99 | 99.477 | 207 | 99.507 | 207.18 | 99.472 | 207.43 | 99.473 | 207.02 | 99.409 | 207.11 | 99.499 | 207.19 | 99.335 | 207.08 | 99.448 | 207.15 | 99.57 | 207.25 | 99.593 | 206.19 | 99.583 | 206.34 | 99.523 | 206.27 | 99.36
207.16 | 99.476 | 207.18 | 99.507 | 207.35 | 99.472 | 207.6 | 99.472 | 207.2 | 99.408 | 207.28 | 99.498 | 207.36 | 99.334 | 207.26 | 99.448 | 207.32 | 99.569 | 207.42 | 99.593 | 206.37 | 99.582 | 206.51 | 99.523 | 206.44 | 99.36
207.33 | 99.476 | 207.35 | 99.507 | 207.52 | 99.471 | 207.77 | 99.47 | 207.37 | 99.409 | 207.45 | 99.498 | 207.53 | 99.334 | 207.43 | 99.448 | 207.49 | 99.568 | 207.59 | 99.592 | 206.54 | 99.582 | 206.68 | 99.523 | 206.61 | 99.36
207.5 | 99.474 | 207.52 | 99.507 | 207.69 | 99.47 | 207.94 | 99.468 | 207.54 | 99.409 | 207.62 | 99.498 | 207.7 | 99.333 | 207.6 | 99.447 | 207.66 | 99.567 | 207.76 | 99.591 | 206.71 | 99.582 | 206.85 | 99.523 | 206.79 | 99.36
207.68 | 99.473 | 207.69 | 99.507 | 207.87 | 99.47 | 208.12 | 99.467 | 207.71 | 99.409 | 207.79 | 99.498 | 207.87 | 99.333 | 207.77 | 99.447 | 207.84 | 99.566 | 207.94 | 99.59 | 206.88 | 99.583 | 207.02 | 99.523 | 206.96 | 99.36
207.85 | 99.471 | 207.86 | 99.507 | 208.04 | 99.47 | 208.29 | 99.466 | 207.88 | 99.409 | 207.96 | 99.498 | 208.05 | 99.333 | 207.94 | 99.447 | 208.01 | 99.565 | 208.11 | 99.59 | 207.05 | 99.583 | 207.2 | 99.523 | 207.13 | 99.36
208.02 | 99.47 | 208.04 | 99.506 | 208.21 | 99.469 | 208.46 | 99.465 | 208.05 | 99.409 | 208.14 | 99.498 | 208.22 | 99.333 | 208.12 | 99.448 | 208.18 | 99.564 | 208.28 | 99.59 | 207.22 | 99.582 | 207.37 | 99.523 | 207.3 | 99.36
208.19 | 99.469 | 208.21 | 99.506 | 208.38 | 99.469 | 208.63 | 99.464 | 208.22 | 99.408 | 208.31 | 99.498 | 208.39 | 99.333 | 208.29 | 99.448 | 208.35 | 99.563 | 208.45 | 99.589 | 207.39 | 99.582 | 207.54 | 99.522 | 207.47 | 99.36
208.36 | 99.469 | 208.38 | 99.506 | 208.55 | 99.468 | 208.81 | 99.463 | 208.4 | 99.408 | 208.48 | 99.498 | 208.56 | 99.333 | 208.46 | 99.448 | 208.52 | 99.563 | 208.62 | 99.588 | 207.57 | 99.582 | 207.71 | 99.521 | 207.65 | 99.359
208.54 | 99.468 | 208.55 | 99.506 | 208.72 | 99.468 | 208.98 | 99.463 | 208.57 | 99.407 | 208.65 | 99.498 | 208.73 | 99.334 | 208.63 | 99.448 | 208.7 | 99.562 | 208.8 | 99.587 | 207.74 | 99.582 | 207.88 | 99.521 | 207.82 | 99.358
208.71 | 99.468 | 208.72 | 99.506 | 208.9 | 99.468 | 209.15 | 99.463 | 208.74 | 99.407 | 208.82 | 99.497 | 208.91 | 99.334 | 208.8 | 99.448 | 208.87 | 99.562 | 208.97 | 99.587 | 207.91 | 99.581 | 208.06 | 99.521 | 207.99 | 99.358
208.88 | 99.467 | 208.9 | 99.506 | 209.07 | 99.468 | 209.32 | 99.462 | 208.91 | 99.407 | 209 | 99.497 | 209.08 | 99.334 | 208.97 | 99.448 | 209.04 | 99.561 | 209.14 | 99.586 | 208.08 | 99.581 | 208.23 | 99.521 | 208.16 | 99.357
209.05 | 99.467 | 209.07 | 99.505 | 209.24 | 99.468 | 209.49 | 99.462 | 209.08 | 99.406 | 209.17 | 99.497 | 209.25 | 99.334 | 209.15 | 99.448 | 209.21 | 99.561 | 209.31 | 99.586 | 208.25 | 99.581 | 208.4 | 99.52 | 208.33 | 99.356
209.22 | 99.467 | 209.24 | 99.504 | 209.41 | 99.468 | 209.67 | 99.462 | 209.25 | 99.406 | 209.34 | 99.496 | 209.42 | 99.335 | 209.32 | 99.448 | 209.38 | 99.561 | 209.48 | 99.586 | 208.42 | 99.581 | 208.57 | 99.52 | 208.51 | 99.356
209.4 | 99.467 | 209.41 | 99.504 | 209.58 | 99.468 | 209.84 | 99.461 | 209.43 | 99.406 | 209.51 | 99.495 | 209.59 | 99.334 | 209.49 | 99.448 | 209.56 | 99.561 | 209.66 | 99.586 | 208.6 | 99.581 | 208.74 | 99.52 | 208.68 | 99.355
209.57 | 99.466 | 209.59 | 99.503 | 209.76 | 99.468 | 210.01 | 99.461 | 209.6 | 99.405 | 209.68 | 99.495 | 209.77 | 99.334 | 209.66 | 99.447 | 209.73 | 99.56 | 209.83 | 99.586 | 208.77 | 99.581 | 208.92 | 99.52 | 208.85 | 99.353
209.74 | 99.466 | 209.76 | 99.503 | 209.93 | 99.467 | 210.18 | 99.461 | 209.77 | 99.404 | 209.85 | 99.494 | 209.94 | 99.334 | 209.83 | 99.446 | 209.9 | 99.56 | 210 | 99.585 | 208.94 | 99.58 | 209.09 | 99.52 | 209.02 | 99.353
209.91 | 99.466 | 209.93 | 99.502 | 210.1 | 99.467 | 210.36 | 99.46 | 209.94 | 99.403 | 210.03 | 99.494 | 210.11 | 99.334 | 210 | 99.446 | 210.07 | 99.56 | 210.17 | 99.584 | 209.11 | 99.58 | 209.26 | 99.52 | 209.19 | 99.352
210.08 | 99.466 | 210.1 | 99.502 | 210.27 | 99.466 | 210.53 | 99.46 | 210.11 | 99.403 | 210.2 | 99.493 | 210.28 | 99.333 | 210.18 | 99.444 | 210.24 | 99.56 | 210.34 | 99.584 | 209.28 | 99.58 | 209.43 | 99.52 | 209.37 | 99.352
210.26 | 99.465 | 210.27 | 99.501 | 210.44 | 99.467 | 210.7 | 99.459 | 210.29 | 99.402 | 210.37 | 99.493 | 210.45 | 99.333 | 210.35 | 99.443 | 210.42 | 99.56 | 210.52 | 99.584 | 209.45 | 99.579 | 209.61 | 99.519 | 209.54 | 99.351
210.43 | 99.465 | 210.45 | 99.5 | 210.62 | 99.466 | 210.87 | 99.459 | 210.46 | 99.401 | 210.54 | 99.493 | 210.63 | 99.332 | 210.52 | 99.443 | 210.59 | 99.559 | 210.69 | 99.584 | 209.63 | 99.579 | 209.78 | 99.519 | 209.71 | 99.351
210.6 | 99.465 | 210.62 | 99.5 | 210.79 | 99.466 | 211.05 | 99.46 | 210.63 | 99.4 | 210.71 | 99.493 | 210.8 | 99.331 | 210.69 | 99.442 | 210.76 | 99.559 | 210.86 | 99.583 | 209.8 | 99.579 | 209.95 | 99.519 | 209.88 | 99.351
210.77 | 99.465 | 210.79 | 99.499 | 210.96 | 99.466 | 211.22 | 99.46 | 210.8 | 99.399 | 210.89 | 99.493 | 210.97 | 99.33 | 210.86 | 99.441 | 210.93 | 99.559 | 211.03 | 99.583 | 209.97 | 99.579 | 210.12 | 99.518 | 210.06 | 99.35
210.95 | 99.464 | 210.96 | 99.498 | 211.13 | 99.465 | 211.39 | 99.459 | 210.97 | 99.398 | 211.06 | 99.493 | 211.14 | 99.329 | 211.04 | 99.441 | 211.11 | 99.558 | 211.21 | 99.582 | 210.14 | 99.579 | 210.3 | 99.517 | 210.23 | 99.35
211.12 | 99.464 | 211.14 | 99.498 | 211.3 | 99.464 | 211.56 | 99.459 | 211.14 | 99.397 | 211.23 | 99.493 | 211.31 | 99.328 | 211.21 | 99.44 | 211.28 | 99.557 | 211.38 | 99.581 | 210.31 | 99.579 | 210.47 | 99.517 | 210.4 | 99.349
211.29 | 99.463 | 211.31 | 99.498 | 211.48 | 99.463 | 211.73 | 99.459 | 211.32 | 99.397 | 211.4 | 99.493 | 211.49 | 99.327 | 211.38 | 99.44 | 211.45 | 99.557 | 211.55 | 99.579 | 210.48 | 99.578 | 210.64 | 99.517 | 210.57 | 99.349
211.46 | 99.462 | 211.48 | 99.497 | 211.65 | 99.463 | 211.91 | 99.458 | 211.49 | 99.396 | 211.57 | 99.492 | 211.66 | 99.326 | 211.55 | 99.44 | 211.62 | 99.557 | 211.72 | 99.579 | 210.66 | 99.578 | 210.81 | 99.517 | 210.75 | 99.35
211.63 | 99.461 | 211.65 | 99.496 | 211.82 | 99.462 | 212.08 | 99.457 | 211.66 | 99.396 | 211.74 | 99.492 | 211.83 | 99.326 | 211.72 | 99.439 | 211.79 | 99.556 | 211.9 | 99.578 | 210.83 | 99.577 | 210.98 | 99.517 | 210.92 | 99.349
211.81 | 99.461 | 211.82 | 99.495 | 211.99 | 99.462 | 212.25 | 99.457 | 211.83 | 99.395 | 211.92 | 99.492 | 212 | 99.325 | 211.9 | 99.439 | 211.97 | 99.555 | 212.07 | 99.578 | 211 | 99.577 | 211.16 | 99.516 | 211.09 | 99.349
211.98 | 99.46 | 212 | 99.495 | 212.16 | 99.462 | 212.42 | 99.456 | 212 | 99.394 | 212.09 | 99.491 | 212.17 | 99.323 | 212.07 | 99.439 | 212.14 | 99.554 | 212.24 | 99.578 | 211.17 | 99.576 | 211.33 | 99.515 | 211.26 | 99.349
212.15 | 99.46 | 212.17 | 99.494 | 212.34 | 99.462 | 212.6 | 99.456 | 212.18 | 99.394 | 212.26 | 99.49 | 212.35 | 99.321 | 212.24 | 99.439 | 212.31 | 99.553 | 212.41 | 99.577 | 211.34 | 99.575 | 211.5 | 99.515 | 211.43 | 99.349
212.32 | 99.46 | 212.34 | 99.493 | 212.51 | 99.461 | 212.77 | 99.455 | 212.35 | 99.393 | 212.43 | 99.489 | 212.52 | 99.32 | 212.41 | 99.439 | 212.48 | 99.552 | 212.58 | 99.577 | 211.52 | 99.574 | 211.67 | 99.515 | 211.61 | 99.349
212.5 | 99.459 | 212.51 | 99.492 | 212.68 | 99.461 | 212.94 | 99.454 | 212.52 | 99.393 | 212.6 | 99.489 | 212.69 | 99.319 | 212.58 | 99.438 | 212.65 | 99.552 | 212.76 | 99.576 | 211.69 | 99.574 | 211.85 | 99.515 | 211.78 | 99.348
212.67 | 99.458 | 212.69 | 99.492 | 212.85 | 99.46 | 213.11 | 99.454 | 212.69 | 99.393 | 212.78 | 99.489 | 212.86 | 99.319 | 212.76 | 99.437 | 212.83 | 99.551 | 212.93 | 99.576 | 211.86 | 99.573 | 212.02 | 99.514 | 211.95 | 99.348
212.84 | 99.458 | 212.86 | 99.492 | 213.02 | 99.46 | 213.29 | 99.453 | 212.86 | 99.393 | 212.95 | 99.488 | 213.04 | 99.319 | 212.93 | 99.437 | 213 | 99.551 | 213.1 | 99.576 | 212.03 | 99.573 | 212.19 | 99.514 | 212.12 | 99.348
213.01 | 99.458 | 213.03 | 99.492 | 213.2 | 99.46 | 213.46 | 99.453 | 213.04 | 99.392 | 213.12 | 99.488 | 213.21 | 99.319 | 213.1 | 99.436 | 213.17 | 99.551 | 213.27 | 99.576 | 212.2 | 99.572 | 212.36 | 99.514 | 212.3 | 99.348
213.18 | 99.457 | 213.2 | 99.491 | 213.37 | 99.459 | 213.63 | 99.452 | 213.21 | 99.392 | 213.29 | 99.488 | 213.38 | 99.317 | 213.27 | 99.435 | 213.34 | 99.551 | 213.45 | 99.576 | 212.38 | 99.572 | 212.54 | 99.514 | 212.47 | 99.347
213.36 | 99.457 | 213.38 | 99.49 | 213.54 | 99.458 | 213.8 | 99.452 | 213.38 | 99.392 | 213.47 | 99.487 | 213.55 | 99.317 | 213.44 | 99.434 | 213.52 | 99.551 | 213.62 | 99.576 | 212.55 | 99.571 | 212.71 | 99.514 | 212.64 | 99.346
213.53 | 99.456 | 213.55 | 99.49 | 213.71 | 99.458 | 213.97 | 99.451 | 213.55 | 99.391 | 213.64 | 99.487 | 213.72 | 99.316 | 213.62 | 99.434 | 213.69 | 99.551 | 213.79 | 99.576 | 212.72 | 99.57 | 212.88 | 99.513 | 212.81 | 99.346
213.7 | 99.456 | 213.72 | 99.49 | 213.88 | 99.457 | 214.15 | 99.45 | 213.72 | 99.39 | 213.81 | 99.487 | 213.9 | 99.315 | 213.79 | 99.433 | 213.86 | 99.551 | 213.96 | 99.576 | 212.89 | 99.57 | 213.05 | 99.512 | 212.99 | 99.345
213.87 | 99.455 | 213.89 | 99.49 | 214.06 | 99.457 | 214.32 | 99.45 | 213.89 | 99.39 | 213.98 | 99.486 | 214.07 | 99.315 | 213.96 | 99.432 | 214.03 | 99.551 | 214.13 | 99.575 | 213.06 | 99.57 | 213.23 | 99.512 | 213.16 | 99.344
214.05 | 99.454 | 214.07 | 99.489 | 214.23 | 99.456 | 214.49 | 99.45 | 214.07 | 99.389 | 214.15 | 99.486 | 214.24 | 99.315 | 214.13 | 99.431 | 214.21 | 99.55 | 214.31 | 99.575 | 213.24 | 99.57 | 213.4 | 99.511 | 213.33 | 99.343
214.22 | 99.454 | 214.24 | 99.489 | 214.4 | 99.456 | 214.66 | 99.449 | 214.24 | 99.389 | 214.33 | 99.486 | 214.41 | 99.316 | 214.3 | 99.43 | 214.38 | 99.55 | 214.48 | 99.574 | 213.41 | 99.57 | 213.57 | 99.51 | 213.5 | 99.343
214.39 | 99.453 | 214.41 | 99.489 | 214.57 | 99.455 | 214.84 | 99.449 | 214.41 | 99.388 | 214.5 | 99.486 | 214.58 | 99.315 | 214.48 | 99.429 | 214.55 | 99.549 | 214.65 | 99.572 | 213.58 | 99.57 | 213.74 | 99.509 | 213.68 | 99.342
214.56 | 99.452 | 214.58 | 99.488 | 214.74 | 99.455 | 215.01 | 99.448 | 214.58 | 99.388 | 214.67 | 99.484 | 214.76 | 99.314 | 214.65 | 99.428 | 214.72 | 99.549 | 214.82 | 99.571 | 213.75 | 99.57 | 213.92 | 99.509 | 213.85 | 99.341
214.74 | 99.45 | 214.76 | 99.488 | 214.92 | 99.454 | 215.18 | 99.447 | 214.75 | 99.387 | 214.84 | 99.484 | 214.93 | 99.313 | 214.82 | 99.428 | 214.89 | 99.548 | 215 | 99.57 | 213.92 | 99.57 | 214.09 | 99.509 | 214.02 | 99.341
214.91 | 99.448 | 214.93 | 99.487 | 215.09 | 99.454 | 215.35 | 99.446 | 214.93 | 99.387 | 215.01 | 99.482 | 215.1 | 99.312 | 214.99 | 99.428 | 215.07 | 99.547 | 215.17 | 99.569 | 214.1 | 99.57 | 214.26 | 99.508 | 214.19 | 99.341
215.08 | 99.448 | 215.1 | 99.486 | 215.26 | 99.454 | 215.53 | 99.445 | 215.1 | 99.386 | 215.19 | 99.481 | 215.27 | 99.311 | 215.16 | 99.428 | 215.24 | 99.546 | 215.34 | 99.569 | 214.27 | 99.57 | 214.43 | 99.507 | 214.37 | 99.34
215.25 | 99.446 | 215.27 | 99.486 | 215.43 | 99.454 | 215.7 | 99.444 | 215.27 | 99.386 | 215.36 | 99.481 | 215.45 | 99.311 | 215.34 | 99.428 | 215.41 | 99.545 | 215.51 | 99.569 | 214.44 | 99.57 | 214.61 | 99.506 | 214.54 | 99.339
215.42 | 99.447 | 215.45 | 99.485 | 215.61 | 99.454 | 215.87 | 99.443 | 215.44 | 99.385 | 215.53 | 99.481 | 215.62 | 99.311 | 215.51 | 99.428 | 215.58 | 99.545 | 215.69 | 99.569 | 214.61 | 99.57 | 214.78 | 99.506 | 214.71 | 99.339
215.6 | 99.446 | 215.62 | 99.485 | 215.78 | 99.454 | 216.04 | 99.443 | 215.61 | 99.385 | 215.7 | 99.48 | 215.79 | 99.31 | 215.68 | 99.428 | 215.76 | 99.544 | 215.86 | 99.568 | 214.78 | 99.57 | 214.95 | 99.506 | 214.88 | 99.339
215.77 | 99.446 | 215.79 | 99.485 | 215.95 | 99.453 | 216.21 | 99.443 | 215.79 | 99.385 | 215.88 | 99.48 | 215.96 | 99.31 | 215.85 | 99.427 | 215.93 | 99.544 | 216.03 | 99.568 | 214.96 | 99.57 | 215.12 | 99.506 | 215.06 | 99.338
215.94 | 99.445 | 215.96 | 99.484 | 216.12 | 99.453 | 216.39 | 99.443 | 215.96 | 99.384 | 216.05 | 99.48 | 216.13 | 99.309 | 216.03 | 99.427 | 216.1 | 99.543 | 216.2 | 99.568 | 215.13 | 99.569 | 215.3 | 99.506 | 215.23 | 99.338
216.11 | 99.445 | 216.14 | 99.483 | 216.29 | 99.452 | 216.56 | 99.443 | 216.13 | 99.384 | 216.22 | 99.48 | 216.31 | 99.309 | 216.2 | 99.427 | 216.27 | 99.542 | 216.38 | 99.568 | 215.3 | 99.569 | 215.47 | 99.506 | 215.4 | 99.337
216.29 | 99.444 | 216.31 | 99.483 | 216.47 | 99.451 | 216.73 | 99.442 | 216.3 | 99.383 | 216.39 | 99.48 | 216.48 | 99.308 | 216.37 | 99.427 | 216.45 | 99.541 | 216.55 | 99.568 | 215.47 | 99.569 | 215.64 | 99.506 | 215.58 | 99.336
216.46 | 99.444 | 216.48 | 99.483 | 216.64 | 99.45 | 216.9 | 99.442 | 216.47 | 99.383 | 216.56 | 99.48 | 216.65 | 99.307 | 216.54 | 99.426 | 216.62 | 99.541 | 216.72 | 99.568 | 215.65 | 99.569 | 215.82 | 99.506 | 215.75 | 99.336
216.63 | 99.444 | 216.65 | 99.483 | 216.81 | 99.45 | 217.08 | 99.441 | 216.65 | 99.382 | 216.74 | 99.48 | 216.82 | 99.306 | 216.71 | 99.426 | 216.79 | 99.541 | 216.89 | 99.567 | 215.82 | 99.569 | 215.99 | 99.506 | 215.92 | 99.336
216.8 | 99.444 | 216.83 | 99.482 | 216.98 | 99.449 | 217.25 | 99.44 | 216.82 | 99.382 | 216.91 | 99.48 | 217 | 99.306 | 216.89 | 99.426 | 216.96 | 99.54 | 217.07 | 99.567 | 215.99 | 99.568 | 216.16 | 99.506 | 216.09 | 99.336
216.98 | 99.444 | 217 | 99.481 | 217.16 | 99.448 | 217.42 | 99.44 | 216.99 | 99.381 | 217.08 | 99.48 | 217.17 | 99.306 | 217.06 | 99.425 | 217.14 | 99.54 | 217.24 | 99.566 | 216.16 | 99.568 | 216.33 | 99.506 | 216.27 | 99.335
217.15 | 99.444 | 217.17 | 99.481 | 217.33 | 99.448 | 217.59 | 99.44 | 217.16 | 99.379 | 217.25 | 99.48 | 217.34 | 99.306 | 217.23 | 99.424 | 217.31 | 99.54 | 217.41 | 99.566 | 216.33 | 99.568 | 216.51 | 99.506 | 216.44 | 99.334
217.32 | 99.444 | 217.34 | 99.481 | 217.5 | 99.448 | 217.77 | 99.44 | 217.33 | 99.377 | 217.43 | 99.48 | 217.51 | 99.305 | 217.4 | 99.424 | 217.48 | 99.54 | 217.58 | 99.565 | 216.51 | 99.568 | 216.68 | 99.506 | 216.61 | 99.334
217.49 | 99.444 | 217.52 | 99.48 | 217.67 | 99.447 | 217.94 | 99.439 | 217.51 | 99.376 | 217.6 | 99.479 | 217.69 | 99.304 | 217.58 | 99.423 | 217.65 | 99.539 | 217.76 | 99.565 | 216.68 | 99.568 | 216.85 | 99.506 | 216.79 | 99.334
217.67 | 99.443 | 217.69 | 99.478 | 217.84 | 99.447 | 218.11 | 99.439 | 217.68 | 99.375 | 217.77 | 99.479 | 217.86 | 99.303 | 217.75 | 99.422 | 217.83 | 99.539 | 217.93 | 99.564 | 216.85 | 99.567 | 217.02 | 99.506 | 216.96 | 99.333
217.84 | 99.443 | 217.86 | 99.478 | 218.02 | 99.445 | 218.28 | 99.438 | 217.85 | 99.374 | 217.94 | 99.479 | 218.03 | 99.302 | 217.92 | 99.421 | 218 | 99.538 | 218.1 | 99.563 | 217.02 | 99.567 | 217.2 | 99.506 | 217.13 | 99.333
218.01 | 99.443 | 218.03 | 99.477 | 218.19 | 99.445 | 218.46 | 99.437 | 218.02 | 99.373 | 218.11 | 99.478 | 218.2 | 99.302 | 218.09 | 99.42 | 218.17 | 99.538 | 218.28 | 99.563 | 217.2 | 99.567 | 217.37 | 99.506 | 217.3 | 99.332
218.18 | 99.442 | 218.21 | 99.476 | 218.36 | 99.445 | 218.63 | 99.436 | 218.19 | 99.372 | 218.29 | 99.478 | 218.38 | 99.301 | 218.27 | 99.419 | 218.34 | 99.538 | 218.45 | 99.562 | 217.37 | 99.567 | 217.54 | 99.506 | 217.48 | 99.332
218.36 | 99.442 | 218.38 | 99.476 | 218.53 | 99.445 | 218.8 | 99.435 | 218.37 | 99.371 | 218.46 | 99.477 | 218.55 | 99.3 | 218.44 | 99.418 | 218.52 | 99.538 | 218.62 | 99.561 | 217.54 | 99.566 | 217.72 | 99.505 | 217.65 | 99.332
218.53 | 99.441 | 218.55 | 99.475 | 218.71 | 99.445 | 218.97 | 99.434 | 218.54 | 99.37 | 218.63 | 99.476 | 218.72 | 99.3 | 218.61 | 99.417 | 218.69 | 99.538 | 218.79 | 99.56 | 217.71 | 99.566 | 217.89 | 99.505 | 217.82 | 99.331
218.7 | 99.44 | 218.72 | 99.475 | 218.88 | 99.445 | 219.15 | 99.434 | 218.71 | 99.37 | 218.8 | 99.476 | 218.89 | 99.299 | 218.78 | 99.417 | 218.86 | 99.537 | 218.97 | 99.56 | 217.89 | 99.566 | 218.06 | 99.505 | 217.99 | 99.331
218.87 | 99.44 | 218.9 | 99.475 | 219.05 | 99.444 | 219.32 | 99.434 | 218.88 | 99.37 | 218.98 | 99.475 | 219.06 | 99.299 | 218.95 | 99.416 | 219.04 | 99.536 | 219.14 | 99.56 | 218.06 | 99.566 | 218.23 | 99.504 | 218.17 | 99.329
219.05 | 99.439 | 219.07 | 99.474 | 219.22 | 99.444 | 219.49 | 99.434 | 219.05 | 99.37 | 219.15 | 99.475 | 219.24 | 99.299 | 219.13 | 99.415 | 219.21 | 99.536 | 219.31 | 99.56 | 218.23 | 99.566 | 218.41 | 99.504 | 218.34 | 99.329
219.22 | 99.439 | 219.24 | 99.473 | 219.4 | 99.444 | 219.66 | 99.433 | 219.23 | 99.37 | 219.32 | 99.475 | 219.41 | 99.299 | 219.3 | 99.414 | 219.38 | 99.536 | 219.48 | 99.559 | 218.4 | 99.565 | 218.58 | 99.504 | 218.51 | 99.329
219.39 | 99.438 | 219.41 | 99.472 | 219.57 | 99.443 | 219.84 | 99.433 | 219.4 | 99.37 | 219.49 | 99.475 | 219.58 | 99.299 | 219.47 | 99.414 | 219.55 | 99.536 | 219.66 | 99.558 | 218.58 | 99.565 | 218.75 | 99.504 | 218.69 | 99.328
219.56 | 99.438 | 219.59 | 99.472 | 219.74 | 99.443 | 220.01 | 99.433 | 219.57 | 99.37 | 219.67 | 99.475 | 219.75 | 99.299 | 219.64 | 99.413 | 219.73 | 99.536 | 219.83 | 99.558 | 218.75 | 99.564 | 218.92 | 99.503 | 218.86 | 99.328
219.74 | 99.437 | 219.76 | 99.472 | 219.91 | 99.443 | 220.18 | 99.432 | 219.74 | 99.37 | 219.84 | 99.474 | 219.93 | 99.299 | 219.82 | 99.413 | 219.9 | 99.536 | 220 | 99.558 | 218.92 | 99.564 | 219.1 | 99.503 | 219.03 | 99.327
219.91 | 99.436 | 219.93 | 99.471 | 220.08 | 99.442 | 220.35 | 99.432 | 219.91 | 99.37 | 220.01 | 99.474 | 220.1 | 99.299 | 219.99 | 99.412 | 220.07 | 99.536 | 220.17 | 99.557 | 219.09 | 99.564 | 219.27 | 99.502 | 219.2 | 99.327
220.08 | 99.436 | 220.1 | 99.47 | 220.26 | 99.442 | 220.53 | 99.432 | 220.09 | 99.37 | 220.18 | 99.473 | 220.27 | 99.299 | 220.16 | 99.411 | 220.24 | 99.535 | 220.35 | 99.557 | 219.26 | 99.563 | 219.44 | 99.501 | 219.38 | 99.326
220.25 | 99.435 | 220.28 | 99.469 | 220.43 | 99.442 | 220.7 | 99.431 | 220.26 | 99.37 | 220.35 | 99.472 | 220.44 | 99.299 | 220.33 | 99.411 | 220.42 | 99.534 | 220.52 | 99.556 | 219.44 | 99.563 | 219.62 | 99.501 | 219.55 | 99.326
220.43 | 99.434 | 220.45 | 99.469 | 220.6 | 99.442 | 220.87 | 99.43 | 220.43 | 99.37 | 220.53 | 99.472 | 220.62 | 99.299 | 220.5 | 99.411 | 220.59 | 99.533 | 220.69 | 99.556 | 219.61 | 99.563 | 219.79 | 99.501 | 219.72 | 99.325
220.6 | 99.433 | 220.62 | 99.468 | 220.77 | 99.441 | 221.04 | 99.429 | 220.6 | 99.371 | 220.7 | 99.472 | 220.79 | 99.299 | 220.68 | 99.41 | 220.76 | 99.532 | 220.86 | 99.556 | 219.78 | 99.563 | 219.96 | 99.5 | 219.9 | 99.325
220.77 | 99.432 | 220.79 | 99.468 | 220.95 | 99.441 | 221.22 | 99.429 | 220.77 | 99.371 | 220.87 | 99.472 | 220.96 | 99.299 | 220.85 | 99.41 | 220.93 | 99.531 | 221.04 | 99.556 | 219.95 | 99.562 | 220.13 | 99.5 | 220.07 | 99.325
220.94 | 99.432 | 220.97 | 99.467 | 221.12 | 99.44 | 221.39 | 99.429 | 220.95 | 99.37 | 221.04 | 99.471 | 221.13 | 99.299 | 221.02 | 99.41 | 221.11 | 99.531 | 221.21 | 99.556 | 220.13 | 99.562 | 220.31 | 99.499 | 220.24 | 99.325
221.12 | 99.431 | 221.14 | 99.467 | 221.29 | 99.44 | 221.56 | 99.428 | 221.12 | 99.37 | 221.22 | 99.47 | 221.31 | 99.299 | 221.19 | 99.409 | 221.28 | 99.53 | 221.38 | 99.555 | 220.3 | 99.562 | 220.48 | 99.499 | 220.41 | 99.325
221.29 | 99.429 | 221.31 | 99.466 | 221.46 | 99.44 | 221.73 | 99.427 | 221.29 | 99.369 | 221.39 | 99.47 | 221.48 | 99.299 | 221.37 | 99.409 | 221.45 | 99.529 | 221.55 | 99.555 | 220.47 | 99.562 | 220.65 | 99.499 | 220.59 | 99.324
221.46 | 99.428 | 221.48 | 99.466 | 221.64 | 99.439 | 221.91 | 99.426 | 221.46 | 99.368 | 221.56 | 99.469 | 221.65 | 99.298 | 221.54 | 99.408 | 221.62 | 99.529 | 221.73 | 99.555 | 220.65 | 99.562 | 220.83 | 99.498 | 220.76 | 99.324
221.63 | 99.428 | 221.66 | 99.466 | 221.81 | 99.438 | 222.08 | 99.425 | 221.64 | 99.368 | 221.73 | 99.468 | 221.82 | 99.298 | 221.71 | 99.408 | 221.8 | 99.529 | 221.9 | 99.554 | 220.82 | 99.562 | 221 | 99.498 | 220.93 | 99.324
221.81 | 99.428 | 221.83 | 99.465 | 221.98 | 99.438 | 222.25 | 99.424 | 221.81 | 99.366 | 221.91 | 99.468 | 222 | 99.297 | 221.88 | 99.408 | 221.97 | 99.528 | 222.07 | 99.554 | 220.99 | 99.562 | 221.17 | 99.498 | 221.1 | 99.323
221.98 | 99.427 | 222 | 99.465 | 222.16 | 99.437 | 222.42 | 99.423 | 221.98 | 99.364 | 222.08 | 99.468 | 222.17 | 99.297 | 222.05 | 99.408 | 222.14 | 99.526 | 222.24 | 99.553 | 221.16 | 99.562 | 221.34 | 99.498 | 221.28 | 99.322
222.15 | 99.426 | 222.18 | 99.464 | 222.33 | 99.437 | 222.6 | 99.422 | 222.15 | 99.363 | 222.25 | 99.467 | 222.34 | 99.296 | 222.23 | 99.408 | 222.32 | 99.525 | 222.42 | 99.553 | 221.34 | 99.562 | 221.52 | 99.498 | 221.45 | 99.322
222.32 | 99.426 | 222.35 | 99.464 | 222.5 | 99.437 | 222.77 | 99.421 | 222.32 | 99.363 | 222.42 | 99.467 | 222.51 | 99.295 | 222.4 | 99.408 | 222.49 | 99.525 | 222.59 | 99.553 | 221.51 | 99.562 | 221.69 | 99.498 | 221.62 | 99.322
222.5 | 99.425 | 222.52 | 99.463 | 222.67 | 99.436 | 222.94 | 99.42 | 222.5 | 99.362 | 222.6 | 99.467 | 222.69 | 99.294 | 222.57 | 99.406 | 222.66 | 99.524 | 222.76 | 99.552 | 221.68 | 99.561 | 221.86 | 99.498 | 221.8 | 99.321
222.67 | 99.425 | 222.69 | 99.463 | 222.85 | 99.436 | 223.11 | 99.419 | 222.67 | 99.362 | 222.77 | 99.466 | 222.86 | 99.292 | 222.74 | 99.406 | 222.83 | 99.524 | 222.94 | 99.551 | 221.85 | 99.56 | 222.04 | 99.498 | 221.97 | 99.32
222.84 | 99.424 | 222.87 | 99.462 | 223.02 | 99.435 | 223.29 | 99.418 | 222.84 | 99.361 | 222.94 | 99.466 | 223.03 | 99.291 | 222.92 | 99.405 | 223.01 | 99.523 | 223.11 | 99.55 | 222.03 | 99.56 | 222.21 | 99.497 | 222.14 | 99.319
223.01 | 99.424 | 223.04 | 99.462 | 223.19 | 99.435 | 223.46 | 99.418 | 223.01 | 99.361 | 223.11 | 99.465 | 223.2 | 99.29 | 223.09 | 99.405 | 223.18 | 99.522 | 223.28 | 99.55 | 222.2 | 99.56 | 222.38 | 99.497 | 222.31 | 99.319
223.19 | 99.424 | 223.21 | 99.461 | 223.36 | 99.435 | 223.63 | 99.417 | 223.19 | 99.362 | 223.29 | 99.465 | 223.38 | 99.288 | 223.26 | 99.404 | 223.35 | 99.522 | 223.45 | 99.55 | 222.37 | 99.558 | 222.55 | 99.496 | 222.49 | 99.319
223.36 | 99.424 | 223.38 | 99.461 | 223.54 | 99.434 | 223.8 | 99.416 | 223.36 | 99.362 | 223.46 | 99.465 | 223.55 | 99.287 | 223.43 | 99.404 | 223.53 | 99.521 | 223.63 | 99.549 | 222.54 | 99.558 | 222.73 | 99.496 | 222.66 | 99.319
223.53 | 99.424 | 223.56 | 99.461 | 223.71 | 99.435 | 223.98 | 99.415 | 223.53 | 99.362 | 223.63 | 99.464 | 223.72 | 99.286 | 223.61 | 99.401 | 223.7 | 99.52 | 223.8 | 99.549 | 222.72 | 99.558 | 222.9 | 99.496 | 222.83 | 99.318
223.7 | 99.424 | 223.73 | 99.461 | 223.88 | 99.435 | 224.15 | 99.414 | 223.7 | 99.362 | 223.8 | 99.464 | 223.89 | 99.285 | 223.78 | 99.399 | 223.87 | 99.519 | 223.97 | 99.549 | 222.89 | 99.557 | 223.07 | 99.495 | 223.01 | 99.318
223.88 | 99.424 | 223.9 | 99.46 | 224.05 | 99.434 | 224.32 | 99.413 | 223.88 | 99.362 | 223.98 | 99.464 | 224.07 | 99.284 | 223.95 | 99.397 | 224.04 | 99.519 | 224.15 | 99.548 | 223.06 | 99.557 | 223.25 | 99.495 | 223.18 | 99.317
224.05 | 99.423 | 224.08 | 99.46 | 224.23 | 99.433 | 224.5 | 99.412 | 224.05 | 99.362 | 224.15 | 99.464 | 224.24 | 99.283 | 224.12 | 99.395 | 224.22 | 99.519 | 224.32 | 99.548 | 223.23 | 99.556 | 223.42 | 99.494 | 223.35 | 99.317
224.22 | 99.423 | 224.25 | 99.46 | 224.4 | 99.432 | 224.67 | 99.411 | 224.22 | 99.362 | 224.32 | 99.465 | 224.41 | 99.282 | 224.3 | 99.394 | 224.39 | 99.518 | 224.49 | 99.547 | 223.41 | 99.556 | 223.59 | 99.494 | 223.53 | 99.317
224.4 | 99.422 | 224.42 | 99.46 | 224.57 | 99.431 | 224.84 | 99.411 | 224.39 | 99.362 | 224.49 | 99.465 | 224.58 | 99.282 | 224.47 | 99.393 | 224.56 | 99.518 | 224.66 | 99.546 | 223.58 | 99.556 | 223.76 | 99.493 | 223.7 | 99.317
224.57 | 99.422 | 224.59 | 99.459 | 224.74 | 99.431 | 225.01 | 99.409 | 224.56 | 99.361 | 224.67 | 99.465 | 224.76 | 99.281 | 224.64 | 99.392 | 224.74 | 99.519 | 224.84 | 99.546 | 223.75 | 99.556 | 223.94 | 99.493 | 223.87 | 99.317
224.74 | 99.422 | 224.77 | 99.458 | 224.92 | 99.43 | 225.19 | 99.407 | 224.74 | 99.361 | 224.84 | 99.465 | 224.93 | 99.281 | 224.81 | 99.392 | 224.91 | 99.519 | 225.01 | 99.546 | 223.92 | 99.556 | 224.11 | 99.493 | 224.04 | 99.317
224.91 | 99.421 | 224.94 | 99.458 | 225.09 | 99.43 | 225.36 | 99.406 | 224.91 | 99.36 | 225.01 | 99.465 | 225.1 | 99.281 | 224.99 | 99.391 | 225.08 | 99.519 | 225.18 | 99.545 | 224.1 | 99.556 | 224.28 | 99.493 | 224.22 | 99.317
225.09 | 99.42 | 225.11 | 99.457 | 225.26 | 99.43 | 225.53 | 99.405 | 225.08 | 99.359 | 225.18 | 99.464 | 225.27 | 99.28 | 225.16 | 99.391 | 225.25 | 99.518 | 225.36 | 99.545 | 224.27 | 99.556 | 224.46 | 99.493 | 224.39 | 99.316
225.26 | 99.419 | 225.28 | 99.456 | 225.43 | 99.429 | 225.7 | 99.404 | 225.25 | 99.357 | 225.36 | 99.464 | 225.45 | 99.28 | 225.33 | 99.391 | 225.43 | 99.518 | 225.53 | 99.544 | 224.44 | 99.556 | 224.63 | 99.492 | 224.56 | 99.315
225.43 | 99.419 | 225.46 | 99.455 | 225.61 | 99.429 | 225.88 | 99.404 | 225.43 | 99.356 | 225.53 | 99.463 | 225.62 | 99.28 | 225.5 | 99.391 | 225.6 | 99.518 | 225.7 | 99.543 | 224.61 | 99.555 | 224.8 | 99.492 | 224.74 | 99.315
225.6 | 99.419 | 225.63 | 99.454 | 225.78 | 99.428 | 226.05 | 99.403 | 225.6 | 99.355 | 225.7 | 99.463 | 225.79 | 99.279 | 225.68 | 99.39 | 225.77 | 99.517 | 225.87 | 99.543 | 224.79 | 99.555 | 224.97 | 99.492 | 224.91 | 99.314
225.78 | 99.418 | 225.8 | 99.452 | 225.95 | 99.427 | 226.22 | 99.403 | 225.77 | 99.354 | 225.87 | 99.462 | 225.96 | 99.279 | 225.85 | 99.39 | 225.95 | 99.517 | 226.05 | 99.543 | 224.96 | 99.554 | 225.15 | 99.491 | 225.08 | 99.313
225.95 | 99.418 | 225.98 | 99.452 | 226.12 | 99.427 | 226.39 | 99.403 | 225.94 | 99.353 | 226.05 | 99.462 | 226.14 | 99.279 | 226.02 | 99.39 | 226.12 | 99.516 | 226.22 | 99.542 | 225.13 | 99.554 | 225.32 | 99.491 | 225.26 | 99.313
226.12 | 99.418 | 226.15 | 99.451 | 226.3 | 99.427 | 226.57 | 99.402 | 226.12 | 99.352 | 226.22 | 99.461 | 226.31 | 99.278 | 226.19 | 99.39 | 226.29 | 99.515 | 226.39 | 99.543 | 225.31 | 99.554 | 225.49 | 99.49 | 225.43 | 99.313
226.29 | 99.417 | 226.32 | 99.451 | 226.47 | 99.427 | 226.74 | 99.403 | 226.29 | 99.351 | 226.39 | 99.46 | 226.48 | 99.278 | 226.36 | 99.39 | 226.46 | 99.513 | 226.57 | 99.542 | 225.48 | 99.554 | 225.67 | 99.49 | 225.6 | 99.312
226.47 | 99.417 | 226.5 | 99.45 | 226.64 | 99.427 | 226.91 | 99.403 | 226.46 | 99.35 | 226.56 | 99.459 | 226.65 | 99.278 | 226.54 | 99.39 | 226.64 | 99.511 | 226.74 | 99.542 | 225.65 | 99.553 | 225.84 | 99.49 | 225.78 | 99.312
226.64 | 99.416 | 226.67 | 99.449 | 226.81 | 99.427 | 227.09 | 99.403 | 226.63 | 99.349 | 226.74 | 99.457 | 226.83 | 99.278 | 226.71 | 99.389 | 226.81 | 99.51 | 226.91 | 99.541 | 225.82 | 99.552 | 226.01 | 99.489 | 225.95 | 99.311
226.81 | 99.416 | 226.84 | 99.449 | 226.99 | 99.427 | 227.26 | 99.403 | 226.81 | 99.348 | 226.91 | 99.456 | 227 | 99.277 | 226.88 | 99.389 | 226.98 | 99.509 | 227.08 | 99.54 | 226 | 99.552 | 226.18 | 99.488 | 226.12 | 99.31
226.99 | 99.416 | 227.01 | 99.449 | 227.16 | 99.426 | 227.43 | 99.403 | 226.98 | 99.346 | 227.08 | 99.456 | 227.17 | 99.276 | 227.05 | 99.388 | 227.16 | 99.508 | 227.26 | 99.539 | 226.17 | 99.552 | 226.36 | 99.488 | 226.29 | 99.31
227.16 | 99.415 | 227.19 | 99.449 | 227.33 | 99.426 | 227.6 | 99.402 | 227.15 | 99.345 | 227.25 | 99.455 | 227.34 | 99.275 | 227.23 | 99.388 | 227.33 | 99.507 | 227.43 | 99.538 | 226.34 | 99.552 | 226.53 | 99.487 | 226.47 | 99.309
227.33 | 99.415 | 227.36 | 99.448 | 227.51 | 99.425 | 227.78 | 99.402 | 227.32 | 99.345 | 227.43 | 99.454 | 227.52 | 99.275 | 227.4 | 99.386 | 227.5 | 99.506 | 227.6 | 99.538 | 226.51 | 99.552 | 226.7 | 99.487 | 226.64 | 99.309
227.5 | 99.415 | 227.53 | 99.448 | 227.68 | 99.425 | 227.95 | 99.402 | 227.5 | 99.344 | 227.6 | 99.454 | 227.69 | 99.274 | 227.57 | 99.386 | 227.67 | 99.505 | 227.78 | 99.536 | 226.69 | 99.552 | 226.88 | 99.487 | 226.81 | 99.308
227.68 | 99.414 | 227.7 | 99.447 | 227.85 | 99.424 | 228.12 | 99.401 | 227.67 | 99.343 | 227.77 | 99.454 | 227.86 | 99.274 | 227.75 | 99.385 | 227.85 | 99.505 | 227.95 | 99.535 | 226.86 | 99.551 | 227.05 | 99.487 | 226.99 | 99.308
227.85 | 99.413 | 227.88 | 99.446 | 228.02 | 99.424 | 228.29 | 99.401 | 227.84 | 99.343 | 227.95 | 99.454 | 228.04 | 99.273 | 227.92 | 99.385 | 228.02 | 99.504 | 228.12 | 99.534 | 227.03 | 99.551 | 227.22 | 99.486 | 227.16 | 99.307
228.02 | 99.412 | 228.05 | 99.446 | 228.2 | 99.423 | 228.47 | 99.401 | 228.01 | 99.342 | 228.12 | 99.453 | 228.21 | 99.272 | 228.09 | 99.385 | 228.19 | 99.504 | 228.29 | 99.532 | 227.21 | 99.551 | 227.4 | 99.486 | 227.33 | 99.306
228.2 | 99.411 | 228.22 | 99.446 | 228.37 | 99.423 | 228.64 | 99.4 | 228.19 | 99.342 | 228.29 | 99.453 | 228.38 | 99.272 | 228.26 | 99.385 | 228.37 | 99.503 | 228.47 | 99.531 | 227.38 | 99.55 | 227.57 | 99.485 | 227.51 | 99.306
228.37 | 99.411 | 228.4 | 99.446 | 228.54 | 99.422 | 228.81 | 99.4 | 228.36 | 99.341 | 228.46 | 99.453 | 228.55 | 99.271 | 228.44 | 99.384 | 228.54 | 99.502 | 228.64 | 99.53 | 227.55 | 99.55 | 227.74 | 99.485 | 227.68 | 99.305
228.54 | 99.411 | 228.57 | 99.445 | 228.71 | 99.422 | 228.99 | 99.399 | 228.53 | 99.341 | 228.64 | 99.453 | 228.73 | 99.271 | 228.61 | 99.383 | 228.71 | 99.502 | 228.81 | 99.529 | 227.72 | 99.55 | 227.91 | 99.485 | 227.85 | 99.305
228.71 | 99.411 | 228.74 | 99.444 | 228.89 | 99.421 | 229.16 | 99.398 | 228.7 | 99.341 | 228.81 | 99.453 | 228.9 | 99.271 | 228.78 | 99.383 | 228.89 | 99.501 | 228.99 | 99.527 | 227.9 | 99.55 | 228.09 | 99.485 | 228.03 | 99.305
228.89 | 99.41 | 228.92 | 99.444 | 229.06 | 99.42 | 229.33 | 99.398 | 228.88 | 99.34 | 228.98 | 99.453 | 229.07 | 99.27 | 228.95 | 99.383 | 229.06 | 99.5 | 229.16 | 99.526 | 228.07 | 99.55 | 228.26 | 99.484 | 228.2 | 99.304
229.06 | 99.41 | 229.09 | 99.443 | 229.23 | 99.42 | 229.5 | 99.397 | 229.05 | 99.34 | 229.16 | 99.453 | 229.24 | 99.269 | 229.13 | 99.382 | 229.23 | 99.5 | 229.33 | 99.526 | 228.24 | 99.55 | 228.43 | 99.484 | 228.37 | 99.303
229.23 | 99.409 | 229.26 | 99.443 | 229.41 | 99.419 | 229.68 | 99.396 | 229.22 | 99.34 | 229.33 | 99.453 | 229.42 | 99.269 | 229.3 | 99.382 | 229.4 | 99.5 | 229.51 | 99.526 | 228.42 | 99.549 | 228.61 | 99.484 | 228.55 | 99.303
229.41 | 99.409 | 229.43 | 99.442 | 229.58 | 99.419 | 229.85 | 99.395 | 229.39 | 99.339 | 229.5 | 99.453 | 229.59 | 99.267 | 229.47 | 99.381 | 229.58 | 99.499 | 229.68 | 99.526 | 228.59 | 99.549 | 228.78 | 99.483 | 228.72 | 99.302
229.58 | 99.408 | 229.61 | 99.441 | 229.75 | 99.418 | 230.02 | 99.395 | 229.57 | 99.339 | 229.67 | 99.452 | 229.76 | 99.267 | 229.65 | 99.381 | 229.75 | 99.499 | 229.85 | 99.525 | 228.76 | 99.549 | 228.95 | 99.483 | 228.89 | 99.302
229.75 | 99.408 | 229.78 | 99.441 | 229.92 | 99.417 | 230.19 | 99.394 | 229.74 | 99.339 | 229.85 | 99.451 | 229.93 | 99.266 | 229.82 | 99.381 | 229.92 | 99.499 | 230.02 | 99.525 | 228.93 | 99.548 | 229.13 | 99.482 | 229.07 | 99.301
229.92 | 99.407 | 229.95 | 99.441 | 230.1 | 99.417 | 230.37 | 99.393 | 229.91 | 99.338 | 230.02 | 99.45 | 230.11 | 99.264 | 229.99 | 99.38 | 230.1 | 99.498 | 230.2 | 99.524 | 229.11 | 99.548 | 229.3 | 99.482 | 229.24 | 99.301
230.1 | 99.407 | 230.13 | 99.44 | 230.27 | 99.416 | 230.54 | 99.393 | 230.08 | 99.338 | 230.19 | 99.45 | 230.28 | 99.263 | 230.16 | 99.379 | 230.27 | 99.498 | 230.37 | 99.524 | 229.28 | 99.548 | 229.47 | 99.482 | 229.41 | 99.3
230.27 | 99.407 | 230.3 | 99.439 | 230.44 | 99.415 | 230.71 | 99.392 | 230.25 | 99.337 | 230.36 | 99.45 | 230.45 | 99.262 | 230.34 | 99.379 | 230.44 | 99.498 | 230.54 | 99.524 | 229.45 | 99.548 | 229.65 | 99.481 | 229.59 | 99.3
230.44 | 99.406 | 230.47 | 99.439 | 230.62 | 99.415 | 230.89 | 99.39 | 230.43 | 99.337 | 230.54 | 99.449 | 230.62 | 99.261 | 230.51 | 99.378 | 230.62 | 99.498 | 230.72 | 99.523 | 229.62 | 99.548 | 229.82 | 99.481 | 229.76 | 99.3
230.62 | 99.405 | 230.65 | 99.438 | 230.79 | 99.414 | 231.06 | 99.389 | 230.6 | 99.336 | 230.71 | 99.449 | 230.8 | 99.26 | 230.68 | 99.377 | 230.79 | 99.498 | 230.89 | 99.523 | 229.8 | 99.548 | 229.99 | 99.481 | 229.93 | 99.299
230.79 | 99.404 | 230.82 | 99.438 | 230.96 | 99.414 | 231.23 | 99.388 | 230.77 | 99.336 | 230.88 | 99.448 | 230.97 | 99.258 | 230.85 | 99.376 | 230.96 | 99.497 | 231.06 | 99.523 | 229.97 | 99.548 | 230.16 | 99.481 | 230.1 | 99.298
230.96 | 99.403 | 230.99 | 99.438 | 231.13 | 99.413 | 231.4 | 99.388 | 230.94 | 99.336 | 231.06 | 99.448 | 231.14 | 99.258 | 231.03 | 99.375 | 231.14 | 99.497 | 231.24 | 99.523 | 230.14 | 99.548 | 230.34 | 99.481 | 230.28 | 99.298
231.13 | 99.402 | 231.16 | 99.437 | 231.31 | 99.413 | 231.58 | 99.388 | 231.12 | 99.336 | 231.23 | 99.448 | 231.32 | 99.258 | 231.2 | 99.374 | 231.31 | 99.497 | 231.41 | 99.522 | 230.32 | 99.548 | 230.51 | 99.481 | 230.45 | 99.297
231.31 | 99.401 | 231.34 | 99.436 | 231.48 | 99.413 | 231.75 | 99.387 | 231.29 | 99.335 | 231.4 | 99.447 | 231.49 | 99.257 | 231.37 | 99.374 | 231.48 | 99.497 | 231.58 | 99.522 | 230.49 | 99.548 | 230.68 | 99.481 | 230.62 | 99.296
231.48 | 99.399 | 231.51 | 99.435 | 231.65 | 99.413 | 231.92 | 99.386 | 231.46 | 99.334 | 231.57 | 99.447 | 231.66 | 99.256 | 231.54 | 99.373 | 231.66 | 99.497 | 231.75 | 99.521 | 230.66 | 99.548 | 230.86 | 99.48 | 230.8 | 99.296
231.65 | 99.399 | 231.68 | 99.435 | 231.83 | 99.413 | 232.1 | 99.386 | 231.63 | 99.334 | 231.75 | 99.447 | 231.83 | 99.255 | 231.72 | 99.371 | 231.83 | 99.496 | 231.93 | 99.52 | 230.83 | 99.547 | 231.03 | 99.48 | 230.97 | 99.295
231.83 | 99.399 | 231.86 | 99.433 | 232 | 99.412 | 232.27 | 99.386 | 231.81 | 99.333 | 231.92 | 99.447 | 232.01 | 99.255 | 231.89 | 99.37 | 232 | 99.496 | 232.1 | 99.519 | 231.01 | 99.547 | 231.2 | 99.48 | 231.14 | 99.295
232 | 99.398 | 232.03 | 99.432 | 232.17 | 99.412 | 232.44 | 99.385 | 231.98 | 99.332 | 232.09 | 99.446 | 232.18 | 99.254 | 232.06 | 99.369 | 232.17 | 99.495 | 232.27 | 99.518 | 231.18 | 99.547 | 231.38 | 99.48 | 231.32 | 99.294
232.17 | 99.397 | 232.2 | 99.432 | 232.34 | 99.412 | 232.62 | 99.384 | 232.15 | 99.332 | 232.27 | 99.445 | 232.35 | 99.253 | 232.24 | 99.368 | 232.35 | 99.495 | 232.45 | 99.517 | 231.35 | 99.547 | 231.55 | 99.479 | 231.49 | 99.294
232.35 | 99.397 | 232.38 | 99.431 | 232.52 | 99.412 | 232.79 | 99.383 | 232.33 | 99.331 | 232.44 | 99.445 | 232.52 | 99.252 | 232.41 | 99.367 | 232.52 | 99.495 | 232.62 | 99.517 | 231.52 | 99.547 | 231.72 | 99.479 | 231.66 | 99.294
232.52 | 99.396 | 232.55 | 99.429 | 232.69 | 99.411 | 232.96 | 99.383 | 232.5 | 99.331 | 232.61 | 99.444 | 232.7 | 99.252 | 232.58 | 99.366 | 232.69 | 99.494 | 232.79 | 99.516 | 231.7 | 99.546 | 231.9 | 99.479 | 231.84 | 99.294
232.69 | 99.396 | 232.72 | 99.429 | 232.86 | 99.412 | 233.13 | 99.382 | 232.67 | 99.331 | 232.78 | 99.444 | 232.87 | 99.251 | 232.75 | 99.366 | 232.87 | 99.493 | 232.97 | 99.515 | 231.87 | 99.546 | 232.07 | 99.479 | 232.01 | 99.293
232.87 | 99.396 | 232.9 | 99.429 | 233.03 | 99.411 | 233.31 | 99.382 | 232.84 | 99.33 | 232.96 | 99.443 | 233.04 | 99.251 | 232.93 | 99.365 | 233.04 | 99.493 | 233.14 | 99.515 | 232.04 | 99.545 | 232.24 | 99.479 | 232.18 | 99.293
233.04 | 99.396 | 233.07 | 99.428 | 233.21 | 99.411 | 233.48 | 99.382 | 233.02 | 99.329 | 233.13 | 99.442 | 233.22 | 99.25 | 233.1 | 99.363 | 233.21 | 99.492 | 233.31 | 99.514 | 232.22 | 99.545 | 232.42 | 99.479 | 232.36 | 99.291
233.21 | 99.396 | 233.24 | 99.427 | 233.38 | 99.409 | 233.65 | 99.382 | 233.19 | 99.329 | 233.3 | 99.441 | 233.39 | 99.25 | 233.27 | 99.363 | 233.39 | 99.492 | 233.49 | 99.514 | 232.39 | 99.544 | 232.59 | 99.478 | 232.53 | 99.291
233.39 | 99.395 | 233.42 | 99.426 | 233.55 | 99.409 | 233.83 | 99.382 | 233.36 | 99.328 | 233.48 | 99.439 | 233.56 | 99.25 | 233.45 | 99.362 | 233.56 | 99.491 | 233.66 | 99.513 | 232.56 | 99.543 | 232.76 | 99.477 | 232.7 | 99.291
233.56 | 99.395 | 233.59 | 99.426 | 233.73 | 99.409 | 234 | 99.382 | 233.53 | 99.328 | 233.65 | 99.438 | 233.73 | 99.249 | 233.62 | 99.361 | 233.73 | 99.49 | 233.83 | 99.513 | 232.74 | 99.543 | 232.94 | 99.477 | 232.88 | 99.29
233.73 | 99.395 | 233.76 | 99.426 | 233.9 | 99.409 | 234.17 | 99.381 | 233.71 | 99.327 | 233.82 | 99.437 | 233.91 | 99.248 | 233.79 | 99.361 | 233.91 | 99.49 | 234.01 | 99.512 | 232.91 | 99.543 | 233.11 | 99.478 | 233.05 | 99.288
233.9 | 99.395 | 233.94 | 99.425 | 234.07 | 99.409 | 234.35 | 99.381 | 233.88 | 99.327 | 233.99 | 99.437 | 234.08 | 99.247 | 233.96 | 99.36 | 234.08 | 99.489 | 234.18 | 99.512 | 233.08 | 99.542 | 233.28 | 99.478 | 233.22 | 99.286
234.08 | 99.395 | 234.11 | 99.424 | 234.24 | 99.409 | 234.52 | 99.381 | 234.05 | 99.326 | 234.17 | 99.436 | 234.25 | 99.246 | 234.14 | 99.359 | 234.25 | 99.488 | 234.35 | 99.511 | 233.26 | 99.542 | 233.46 | 99.477 | 233.4 | 99.285
234.25 | 99.395 | 234.28 | 99.424 | 234.42 | 99.409 | 234.69 | 99.381 | 234.22 | 99.326 | 234.34 | 99.435 | 234.43 | 99.245 | 234.31 | 99.358 | 234.43 | 99.488 | 234.53 | 99.511 | 233.43 | 99.542 | 233.63 | 99.477 | 233.57 | 99.284
234.42 | 99.394 | 234.45 | 99.423 | 234.59 | 99.408 | 234.86 | 99.381 | 234.4 | 99.326 | 234.51 | 99.435 | 234.6 | 99.245 | 234.48 | 99.358 | 234.6 | 99.487 | 234.7 | 99.51 | 233.6 | 99.542 | 233.8 | 99.477 | 233.74 | 99.284
234.6 | 99.393 | 234.63 | 99.422 | 234.76 | 99.408 | 235.04 | 99.382 | 234.57 | 99.325 | 234.69 | 99.434 | 234.77 | 99.244 | 234.66 | 99.357 | 234.77 | 99.486 | 234.87 | 99.509 | 233.77 | 99.542 | 233.98 | 99.477 | 233.92 | 99.283
234.77 | 99.393 | 234.8 | 99.421 | 234.94 | 99.408 | 235.21 | 99.382 | 234.74 | 99.324 | 234.86 | 99.434 | 234.94 | 99.243 | 234.83 | 99.357 | 234.95 | 99.485 | 235.04 | 99.509 | 233.95 | 99.542 | 234.15 | 99.477 | 234.09 | 99.283
234.94 | 99.392 | 234.97 | 99.421 | 235.11 | 99.407 | 235.38 | 99.382 | 234.92 | 99.323 | 235.03 | 99.433 | 235.12 | 99.241 | 235 | 99.356 | 235.12 | 99.483 | 235.22 | 99.508 | 234.12 | 99.541 | 234.32 | 99.477 | 234.26 | 99.282
235.12 | 99.391 | 235.15 | 99.42 | 235.28 | 99.407 | 235.56 | 99.382 | 235.09 | 99.322 | 235.21 | 99.433 | 235.29 | 99.24 | 235.17 | 99.356 | 235.29 | 99.482 | 235.39 | 99.508 | 234.29 | 99.541 | 234.5 | 99.477 | 234.44 | 99.281
235.29 | 99.391 | 235.32 | 99.418 | 235.45 | 99.407 | 235.73 | 99.382 | 235.26 | 99.321 | 235.38 | 99.433 | 235.46 | 99.239 | 235.35 | 99.355 | 235.46 | 99.48 | 235.56 | 99.508 | 234.47 | 99.541 | 234.67 | 99.477 | 234.61 | 99.281
235.46 | 99.39 | 235.49 | 99.418 | 235.63 | 99.406 | 235.9 | 99.382 | 235.43 | 99.321 | 235.55 | 99.432 | 235.63 | 99.239 | 235.52 | 99.355 | 235.64 | 99.479 | 235.74 | 99.507 | 234.64 | 99.541 | 234.84 | 99.477 | 234.78 | 99.281
235.64 | 99.39 | 235.67 | 99.417 | 235.8 | 99.405 | 236.07 | 99.381 | 235.61 | 99.32 | 235.72 | 99.431 | 235.81 | 99.238 | 235.69 | 99.354 | 235.81 | 99.478 | 235.91 | 99.506 | 234.81 | 99.541 | 235.02 | 99.477 | 234.96 | 99.281
235.81 | 99.389 | 235.84 | 99.416 | 235.97 | 99.404 | 236.25 | 99.381 | 235.78 | 99.319 | 235.9 | 99.43 | 235.98 | 99.238 | 235.86 | 99.354 | 235.98 | 99.477 | 236.08 | 99.505 | 234.99 | 99.541 | 235.19 | 99.476 | 235.13 | 99.28
235.98 | 99.388 | 236.01 | 99.415 | 236.15 | 99.403 | 236.42 | 99.38 | 235.95 | 99.318 | 236.07 | 99.43 | 236.15 | 99.238 | 236.04 | 99.354 | 236.16 | 99.476 | 236.26 | 99.505 | 235.16 | 99.541 | 235.36 | 99.475 | 235.3 | 99.279
236.15 | 99.387 | 236.19 | 99.415 | 236.32 | 99.402 | 236.59 | 99.38 | 236.12 | 99.316 | 236.24 | 99.429 | 236.33 | 99.238 | 236.21 | 99.353 | 236.33 | 99.475 | 236.43 | 99.504 | 235.33 | 99.541 | 235.54 | 99.475 | 235.48 | 99.279
236.33 | 99.386 | 236.36 | 99.414 | 236.49 | 99.402 | 236.77 | 99.379 | 236.3 | 99.315 | 236.42 | 99.428 | 236.5 | 99.238 | 236.38 | 99.353 | 236.5 | 99.475 | 236.6 | 99.504 | 235.51 | 99.54 | 235.71 | 99.474 | 235.65 | 99.278
236.5 | 99.386 | 236.53 | 99.412 | 236.66 | 99.4 | 236.94 | 99.377 | 236.47 | 99.313 | 236.59 | 99.426 | 236.67 | 99.238 | 236.56 | 99.353 | 236.68 | 99.474 | 236.78 | 99.504 | 235.68 | 99.539 | 235.88 | 99.474 | 235.82 | 99.277
236.67 | 99.385 | 236.7 | 99.412 | 236.84 | 99.4 | 237.11 | 99.376 | 236.64 | 99.311 | 236.76 | 99.425 | 236.84 | 99.238 | 236.73 | 99.353 | 236.85 | 99.473 | 236.95 | 99.503 | 235.85 | 99.539 | 236.06 | 99.473 | 236 | 99.277
236.85 | 99.384 | 236.88 | 99.411 | 237.01 | 99.399 | 237.28 | 99.375 | 236.81 | 99.31 | 236.93 | 99.424 | 237.02 | 99.238 | 236.9 | 99.352 | 237.02 | 99.472 | 237.12 | 99.503 | 236.02 | 99.538 | 236.23 | 99.472 | 236.17 | 99.276
237.02 | 99.383 | 237.05 | 99.409 | 237.18 | 99.399 | 237.46 | 99.374 | 236.99 | 99.31 | 237.11 | 99.424 | 237.19 | 99.238 | 237.07 | 99.352 | 237.19 | 99.471 | 237.29 | 99.503 | 236.2 | 99.537 | 236.4 | 99.472 | 236.34 | 99.276
237.19 | 99.383 | 237.22 | 99.409 | 237.35 | 99.398 | 237.63 | 99.373 | 237.16 | 99.31 | 237.28 | 99.423 | 237.36 | 99.238 | 237.25 | 99.352 | 237.37 | 99.471 | 237.47 | 99.502 | 236.37 | 99.537 | 236.57 | 99.471 | 236.51 | 99.275
237.37 | 99.383 | 237.4 | 99.409 | 237.53 | 99.397 | 237.8 | 99.373 | 237.33 | 99.309 | 237.45 | 99.423 | 237.53 | 99.238 | 237.42 | 99.351 | 237.54 | 99.47 | 237.64 | 99.502 | 236.54 | 99.536 | 236.75 | 99.471 | 236.69 | 99.274
237.54 | 99.382 | 237.57 | 99.409 | 237.7 | 99.396 | 237.97 | 99.372 | 237.5 | 99.309 | 237.62 | 99.422 | 237.7 | 99.237 | 237.59 | 99.35 | 237.71 | 99.47 | 237.81 | 99.502 | 236.71 | 99.535 | 236.92 | 99.47 | 236.86 | 99.274
237.71 | 99.381 | 237.74 | 99.407 | 237.87 | 99.395 | 238.15 | 99.37 | 237.67 | 99.309 | 237.79 | 99.422 | 237.88 | 99.237 | 237.76 | 99.35 | 237.89 | 99.469 | 237.98 | 99.501 | 236.89 | 99.535 | 237.09 | 99.468 | 237.03 | 99.273
237.88 | 99.38 | 237.91 | 99.407 | 238.04 | 99.395 | 238.32 | 99.369 | 237.85 | 99.309 | 237.97 | 99.423 | 238.05 | 99.236 | 237.93 | 99.349 | 238.06 | 99.469 | 238.16 | 99.5 | 237.06 | 99.533 | 237.27 | 99.468 | 237.21 | 99.272
238.06 | 99.379 | 238.09 | 99.407 | 238.21 | 99.394 | 238.49 | 99.368 | 238.02 | 99.308 | 238.14 | 99.423 | 238.22 | 99.235 | 238.1 | 99.347 | 238.23 | 99.468 | 238.33 | 99.5 | 237.23 | 99.532 | 237.44 | 99.466 | 237.38 | 99.272
238.23 | 99.379 | 238.26 | 99.406 | 238.39 | 99.394 | 238.66 | 99.368 | 238.19 | 99.308 | 238.31 | 99.424 | 238.39 | 99.234 | 238.28 | 99.346 | 238.4 | 99.467 | 238.5 | 99.498 | 237.4 | 99.53 | 237.61 | 99.466 | 237.55 | 99.272
238.4 | 99.378 | 238.43 | 99.405 | 238.56 | 99.393 | 238.83 | 99.367 | 238.36 | 99.308 | 238.48 | 99.424 | 238.56 | 99.233 | 238.45 | 99.345 | 238.57 | 99.466 | 238.67 | 99.497 | 237.58 | 99.529 | 237.78 | 99.466 | 237.72 | 99.272
238.57 | 99.378 | 238.6 | 99.404 | 238.73 | 99.393 | 239.01 | 99.366 | 238.53 | 99.308 | 238.65 | 99.424 | 238.74 | 99.232 | 238.62 | 99.344 | 238.75 | 99.466 | 238.84 | 99.495 | 237.75 | 99.529 | 237.96 | 99.465 | 237.9 | 99.271
238.74 | 99.376 | 238.77 | 99.404 | 238.9 | 99.392 | 239.18 | 99.365 | 238.7 | 99.307 | 238.83 | 99.424 | 238.91 | 99.23 | 238.79 | 99.343 | 238.92 | 99.465 | 239.02 | 99.494 | 237.92 | 99.528 | 238.13 | 99.463 | 238.07 | 99.271
238.92 | 99.376 | 238.95 | 99.402 | 239.07 | 99.392 | 239.35 | 99.364 | 238.88 | 99.307 | 239 | 99.423 | 239.08 | 99.229 | 238.96 | 99.342 | 239.09 | 99.464 | 239.19 | 99.493 | 238.09 | 99.528 | 238.3 | 99.463 | 238.24 | 99.27
239.09 | 99.374 | 239.12 | 99.401 | 239.25 | 99.391 | 239.52 | 99.363 | 239.05 | 99.306 | 239.17 | 99.423 | 239.25 | 99.228 | 239.13 | 99.34 | 239.26 | 99.463 | 239.36 | 99.492 | 238.26 | 99.527 | 238.47 | 99.463 | 238.41 | 99.27
239.26 | 99.374 | 239.29 | 99.4 | 239.42 | 99.391 | 239.69 | 99.363 | 239.22 | 99.305 | 239.34 | 99.422 | 239.42 | 99.227 | 239.31 | 99.338 | 239.43 | 99.463 | 239.53 | 99.492 | 238.44 | 99.527 | 238.65 | 99.462 | 238.59 | 99.27
239.43 | 99.372 | 239.46 | 99.4 | 239.59 | 99.391 | 239.86 | 99.361 | 239.39 | 99.304 | 239.51 | 99.423 | 239.59 | 99.227 | 239.48 | 99.337 | 239.61 | 99.463 | 239.7 | 99.491 | 238.61 | 99.527 | 238.82 | 99.462 | 238.76 | 99.269
239.6 | 99.371 | 239.63 | 99.399 | 239.76 | 99.391 | 240.04 | 99.361 | 239.56 | 99.303 | 239.68 | 99.422 | 239.77 | 99.226 | 239.65 | 99.335 | 239.78 | 99.462 | 239.88 | 99.489 | 238.78 | 99.527 | 238.99 | 99.461 | 238.93 | 99.269
239.78 | 99.37 | 239.81 | 99.398 | 239.93 | 99.39 | 240.21 | 99.359 | 239.73 | 99.302 | 239.85 | 99.422 | 239.94 | 99.225 | 239.82 | 99.334 | 239.95 | 99.461 | 240.05 | 99.489 | 238.95 | 99.527 | 239.16 | 99.461 | 239.1 | 99.268
239.95 | 99.369 | 239.98 | 99.397 | 240.1 | 99.39 | 240.38 | 99.359 | 239.91 | 99.301 | 240.03 | 99.421 | 240.11 | 99.224 | 239.99 | 99.333 | 240.12 | 99.46 | 240.22 | 99.488 | 239.12 | 99.527 | 239.33 | 99.46 | 239.27 | 99.267
240.12 | 99.368 | 240.15 | 99.396 | 240.27 | 99.391 | 240.55 | 99.358 | 240.08 | 99.301 | 240.2 | 99.421 | 240.28 | 99.223 | 240.16 | 99.332 | 240.29 | 99.459 | 240.39 | 99.488 | 239.29 | 99.527 | 239.51 | 99.46 | 239.45 | 99.267
240.29 | 99.367 | 240.32 | 99.395 | 240.45 | 99.39 | 240.72 | 99.358 | 240.25 | 99.301 | 240.37 | 99.421 | 240.45 | 99.223 | 240.34 | 99.332 | 240.47 | 99.459 | 240.56 | 99.488 | 239.47 | 99.527 | 239.68 | 99.46 | 239.62 | 99.266
240.46 | 99.366 | 240.49 | 99.395 | 240.62 | 99.39 | 240.89 | 99.357 | 240.42 | 99.299 | 240.54 | 99.42 | 240.62 | 99.222 | 240.51 | 99.331 | 240.64 | 99.458 | 240.73 | 99.487 | 239.64 | 99.526 | 239.85 | 99.46 | 239.79 | 99.265
240.63 | 99.366 | 240.67 | 99.393 | 240.79 | 99.39 | 241.06 | 99.356 | 240.59 | 99.299 | 240.71 | 99.419 | 240.79 | 99.221 | 240.68 | 99.331 | 240.81 | 99.457 | 240.91 | 99.486 | 239.81 | 99.526 | 240.02 | 99.46 | 239.96 | 99.265
240.81 | 99.365 | 240.84 | 99.392 | 240.96 | 99.39 | 241.23 | 99.356 | 240.76 | 99.298 | 240.88 | 99.419 | 240.96 | 99.22 | 240.85 | 99.331 | 240.98 | 99.456 | 241.08 | 99.485 | 239.98 | 99.526 | 240.19 | 99.46 | 240.13 | 99.264
240.98 | 99.365 | 241.01 | 99.391 | 241.13 | 99.39 | 241.4 | 99.355 | 240.93 | 99.298 | 241.05 | 99.419 | 241.13 | 99.219 | 241.02 | 99.331 | 241.15 | 99.455 | 241.25 | 99.484 | 240.15 | 99.526 | 240.36 | 99.46 | 240.3 | 99.264
241.15 | 99.364 | 241.18 | 99.389 | 241.3 | 99.389 | 241.58 | 99.355 | 241.1 | 99.297 | 241.22 | 99.419 | 241.31 | 99.218 | 241.19 | 99.33 | 241.32 | 99.454 | 241.42 | 99.482 | 240.32 | 99.526 | 240.54 | 99.46 | 240.48 | 99.263
241.32 | 99.363 | 241.35 | 99.388 | 241.47 | 99.389 | 241.75 | 99.354 | 241.28 | 99.296 | 241.39 | 99.418 | 241.48 | 99.217 | 241.36 | 99.33 | 241.49 | 99.453 | 241.59 | 99.481 | 240.5 | 99.526 | 240.71 | 99.46 | 240.65 | 99.262
241.49 | 99.363 | 241.52 | 99.387 | 241.64 | 99.388 | 241.92 | 99.353 | 241.45 | 99.295 | 241.57 | 99.418 | 241.65 | 99.216 | 241.53 | 99.329 | 241.66 | 99.453 | 241.76 | 99.481 | 240.67 | 99.526 | 240.88 | 99.459 | 240.82 | 99.262
241.66 | 99.362 | 241.69 | 99.386 | 241.81 | 99.388 | 242.09 | 99.351 | 241.62 | 99.294 | 241.74 | 99.418 | 241.82 | 99.213 | 241.7 | 99.328 | 241.84 | 99.452 | 241.93 | 99.48 | 240.84 | 99.526 | 241.05 | 99.459 | 240.99 | 99.261
241.83 | 99.362 | 241.87 | 99.384 | 241.98 | 99.388 | 242.26 | 99.351 | 241.79 | 99.294 | 241.91 | 99.417 | 241.99 | 99.209 | 241.87 | 99.328 | 242.01 | 99.451 | 242.1 | 99.48 | 241.01 | 99.525 | 241.22 | 99.459 | 241.16 | 99.261
242.01 | 99.361 | 242.04 | 99.384 | 242.15 | 99.388 | 242.43 | 99.35 | 241.96 | 99.294 | 242.08 | 99.416 | 242.16 | 99.209 | 242.05 | 99.328 | 242.18 | 99.449 | 242.28 | 99.48 | 241.18 | 99.525 | 241.39 | 99.459 | 241.33 | 99.26
242.18 | 99.361 | 242.21 | 99.382 | 242.32 | 99.387 | 242.6 | 99.349 | 242.13 | 99.292 | 242.25 | 99.415 | 242.33 | 99.209 | 242.22 | 99.326 | 242.35 | 99.447 | 242.45 | 99.479 | 241.35 | 99.525 | 241.57 | 99.459 | 241.51 | 99.26
242.35 | 99.361 | 242.38 | 99.381 | 242.49 | 99.387 | 242.77 | 99.348 | 242.3 | 99.29 | 242.42 | 99.414 | 242.5 | 99.208 | 242.39 | 99.325 | 242.52 | 99.445 | 242.62 | 99.478 | 241.52 | 99.525 | 241.74 | 99.459 | 241.68 | 99.259
242.52 | 99.36 | 242.55 | 99.381 | 242.66 | 99.386 | 242.94 | 99.347 | 242.47 | 99.289 | 242.59 | 99.414 | 242.67 | 99.208 | 242.56 | 99.325 | 242.69 | 99.443 | 242.79 | 99.478 | 241.7 | 99.524 | 241.91 | 99.459 | 241.85 | 99.258
242.69 | 99.359 | 242.72 | 99.38 | 242.83 | 99.385 | 243.11 | 99.346 | 242.64 | 99.287 | 242.76 | 99.413 | 242.84 | 99.206 | 242.73 | 99.323 | 242.86 | 99.442 | 242.96 | 99.477 | 241.87 | 99.524 | 242.08 | 99.459 | 242.02 | 99.258
242.86 | 99.358 | 242.89 | 99.379 | 243 | 99.384 | 243.28 | 99.344 | 242.81 | 99.286 | 242.93 | 99.412 | 243.01 | 99.205 | 242.9 | 99.322 | 243.03 | 99.442 | 243.13 | 99.477 | 242.04 | 99.522 | 242.25 | 99.459 | 242.19 | 99.257
243.03 | 99.358 | 243.06 | 99.378 | 243.17 | 99.383 | 243.46 | 99.343 | 242.98 | 99.285 | 243.1 | 99.411 | 243.18 | 99.204 | 243.07 | 99.321 | 243.2 | 99.442 | 243.3 | 99.476 | 242.21 | 99.522 | 242.42 | 99.459 | 242.36 | 99.257
243.2 | 99.358 | 243.23 | 99.377 | 243.34 | 99.383 | 243.63 | 99.342 | 243.16 | 99.283 | 243.27 | 99.411 | 243.35 | 99.204 | 243.24 | 99.32 | 243.38 | 99.441 | 243.47 | 99.475 | 242.38 | 99.521 | 242.59 | 99.459 | 242.53 | 99.255
243.37 | 99.357 | 243.4 | 99.375 | 243.51 | 99.382 | 243.8 | 99.341 | 243.33 | 99.282 | 243.44 | 99.41 | 243.52 | 99.203 | 243.41 | 99.319 | 243.55 | 99.44 | 243.64 | 99.475 | 242.55 | 99.52 | 242.76 | 99.459 | 242.7 | 99.255
243.54 | 99.357 | 243.57 | 99.375 | 243.68 | 99.38 | 243.97 | 99.34 | 243.5 | 99.282 | 243.61 | 99.41 | 243.69 | 99.203 | 243.58 | 99.319 | 243.72 | 99.44 | 243.81 | 99.475 | 242.72 | 99.52 | 242.93 | 99.459 | 242.88 | 99.253
243.71 | 99.357 | 243.75 | 99.374 | 243.85 | 99.379 | 244.14 | 99.338 | 243.67 | 99.281 | 243.78 | 99.409 | 243.86 | 99.201 | 243.75 | 99.318 | 243.89 | 99.44 | 243.98 | 99.473 | 242.89 | 99.519 | 243.11 | 99.458 | 243.05 | 99.253
243.89 | 99.357 | 243.92 | 99.372 | 244.02 | 99.378 | 244.31 | 99.337 | 243.84 | 99.28 | 243.95 | 99.408 | 244.03 | 99.199 | 243.92 | 99.318 | 244.06 | 99.44 | 244.15 | 99.472 | 243.06 | 99.518 | 243.28 | 99.458 | 243.22 | 99.251
244.06 | 99.356 | 244.09 | 99.371 | 244.19 | 99.377 | 244.48 | 99.336 | 244.01 | 99.279 | 244.12 | 99.408 | 244.2 | 99.198 | 244.09 | 99.317 | 244.23 | 99.44 | 244.33 | 99.47 | 243.23 | 99.518 | 243.45 | 99.458 | 243.39 | 99.251
244.23 | 99.355 | 244.26 | 99.37 | 244.36 | 99.377 | 244.65 | 99.336 | 244.18 | 99.278 | 244.29 | 99.407 | 244.37 | 99.197 | 244.26 | 99.317 | 244.4 | 99.439 | 244.5 | 99.468 | 243.41 | 99.517 | 243.62 | 99.458 | 243.56 | 99.251
244.4 | 99.354 | 244.43 | 99.369 | 244.53 | 99.376 | 244.82 | 99.335 | 244.35 | 99.277 | 244.46 | 99.406 | 244.55 | 99.196 | 244.43 | 99.316 | 244.57 | 99.438 | 244.67 | 99.465 | 243.58 | 99.516 | 243.79 | 99.457 | 243.73 | 99.25
244.57 | 99.354 | 244.6 | 99.368 | 244.7 | 99.375 | 244.99 | 99.334 | 244.52 | 99.277 | 244.63 | 99.405 | 244.72 | 99.195 | 244.6 | 99.315 | 244.74 | 99.437 | 244.84 | 99.462 | 243.75 | 99.516 | 243.96 | 99.457 | 243.9 | 99.25
244.74 | 99.354 | 244.77 | 99.367 | 244.87 | 99.373 | 245.16 | 99.333 | 244.69 | 99.276 | 244.8 | 99.404 | 244.89 | 99.194 | 244.77 | 99.315 | 244.91 | 99.436 | 245.01 | 99.461 | 243.92 | 99.516 | 244.13 | 99.457 | 244.07 | 99.249
244.91 | 99.354 | 244.94 | 99.366 | 245.04 | 99.373 | 245.33 | 99.333 | 244.86 | 99.275 | 244.97 | 99.404 | 245.06 | 99.194 | 244.94 | 99.314 | 245.08 | 99.435 | 245.18 | 99.461 | 244.09 | 99.516 | 244.3 | 99.456 | 244.24 | 99.248
245.08 | 99.353 | 245.11 | 99.365 | 245.21 | 99.373 | 245.5 | 99.332 | 245.03 | 99.274 | 245.14 | 99.404 | 245.23 | 99.192 | 245.11 | 99.313 | 245.25 | 99.433 | 245.35 | 99.46 | 244.26 | 99.516 | 244.47 | 99.455 | 244.41 | 99.247
245.25 | 99.353 | 245.28 | 99.364 | 245.38 | 99.372 | 245.67 | 99.332 | 245.2 | 99.273 | 245.31 | 99.404 | 245.4 | 99.192 | 245.28 | 99.313 | 245.42 | 99.43 | 245.52 | 99.46 | 244.43 | 99.515 | 244.64 | 99.455 | 244.58 | 99.247
245.42 | 99.352 | 245.45 | 99.364 | 245.55 | 99.372 | 245.84 | 99.332 | 245.37 | 99.272 | 245.48 | 99.403 | 245.56 | 99.191 | 245.45 | 99.312 | 245.59 | 99.428 | 245.69 | 99.459 | 244.6 | 99.515 | 244.81 | 99.454 | 244.76 | 99.246
245.59 | 99.352 | 245.62 | 99.362 | 245.72 | 99.371 | 246.01 | 99.331 | 245.54 | 99.271 | 245.65 | 99.402 | 245.73 | 99.19 | 245.62 | 99.312 | 245.76 | 99.426 | 245.86 | 99.458 | 244.77 | 99.514 | 244.99 | 99.454 | 244.93 | 99.245
245.76 | 99.351 | 245.79 | 99.361 | 245.89 | 99.371 | 246.18 | 99.33 | 245.71 | 99.27 | 245.82 | 99.401 | 245.9 | 99.189 | 245.79 | 99.31 | 245.93 | 99.426 | 246.03 | 99.457 | 244.94 | 99.514 | 245.16 | 99.453 | 245.1 | 99.243
245.93 | 99.35 | 245.96 | 99.36 | 246.06 | 99.37 | 246.35 | 99.329 | 245.88 | 99.269 | 245.99 | 99.4 | 246.07 | 99.188 | 245.96 | 99.308 | 246.11 | 99.426 | 246.2 | 99.457 | 245.11 | 99.514 | 245.33 | 99.452 | 245.27 | 99.242
246.1 | 99.35 | 246.13 | 99.358 | 246.23 | 99.37 | 246.52 | 99.328 | 246.05 | 99.268 | 246.16 | 99.4 | 246.24 | 99.186 | 246.13 | 99.307 | 246.28 | 99.425 | 246.37 | 99.457 | 245.28 | 99.514 | 245.5 | 99.452 | 245.44 | 99.241
246.27 | 99.349 | 246.3 | 99.357 | 246.4 | 99.37 | 246.69 | 99.327 | 246.22 | 99.268 | 246.33 | 99.4 | 246.41 | 99.185 | 246.3 | 99.305 | 246.45 | 99.425 | 246.54 | 99.456 | 245.45 | 99.514 | 245.67 | 99.452 | 245.61 | 99.24
246.44 | 99.349 | 246.47 | 99.355 | 246.57 | 99.369 | 246.86 | 99.324 | 246.39 | 99.268 | 246.5 | 99.4 | 246.58 | 99.184 | 246.47 | 99.304 | 246.62 | 99.424 | 246.71 | 99.455 | 245.62 | 99.514 | 245.84 | 99.452 | 245.78 | 99.239
246.61 | 99.349 | 246.64 | 99.354 | 246.74 | 99.369 | 247.03 | 99.323 | 246.56 | 99.266 | 246.67 | 99.399 | 246.75 | 99.182 | 246.64 | 99.302 | 246.79 | 99.424 | 246.88 | 99.455 | 245.79 | 99.514 | 246.01 | 99.451 | 245.95 | 99.238
246.78 | 99.348 | 246.82 | 99.353 | 246.91 | 99.369 | 247.2 | 99.323 | 246.73 | 99.266 | 246.84 | 99.399 | 246.92 | 99.18 | 246.81 | 99.3 | 246.96 | 99.424 | 247.05 | 99.454 | 245.96 | 99.513 | 246.18 | 99.451 | 246.12 | 99.237
246.95 | 99.347 | 246.99 | 99.352 | 247.08 | 99.369 | 247.37 | 99.323 | 246.9 | 99.265 | 247.01 | 99.398 | 247.09 | 99.178 | 246.98 | 99.299 | 247.13 | 99.423 | 247.22 | 99.454 | 246.14 | 99.512 | 246.35 | 99.45 | 246.29 | 99.236
247.12 | 99.346 | 247.16 | 99.351 | 247.25 | 99.368 | 247.54 | 99.321 | 247.07 | 99.264 | 247.18 | 99.398 | 247.26 | 99.177 | 247.15 | 99.299 | 247.3 | 99.423 | 247.39 | 99.453 | 246.31 | 99.512 | 246.52 | 99.45 | 246.46 | 99.236
247.29 | 99.345 | 247.33 | 99.35 | 247.42 | 99.368 | 247.71 | 99.32 | 247.24 | 99.262 | 247.35 | 99.398 | 247.43 | 99.176 | 247.32 | 99.298 | 247.47 | 99.422 | 247.56 | 99.452 | 246.48 | 99.511 | 246.69 | 99.45 | 246.63 | 99.235
247.46 | 99.344 | 247.5 | 99.348 | 247.59 | 99.368 | 247.88 | 99.318 | 247.41 | 99.26 | 247.52 | 99.398 | 247.6 | 99.174 | 247.49 | 99.297 | 247.64 | 99.421 | 247.73 | 99.451 | 246.65 | 99.51 | 246.86 | 99.45 | 246.8 | 99.234
247.63 | 99.343 | 247.67 | 99.347 | 247.76 | 99.367 | 248.05 | 99.317 | 247.58 | 99.259 | 247.69 | 99.398 | 247.77 | 99.172 | 247.66 | 99.295 | 247.81 | 99.421 | 247.9 | 99.451 | 246.82 | 99.51 | 247.03 | 99.448 | 246.97 | 99.233
247.8 | 99.342 | 247.84 | 99.346 | 247.93 | 99.367 | 248.22 | 99.317 | 247.75 | 99.258 | 247.86 | 99.398 | 247.94 | 99.17 | 247.83 | 99.294 | 247.98 | 99.419 | 248.07 | 99.449 | 246.99 | 99.51 | 247.2 | 99.448 | 247.14 | 99.232
247.97 | 99.341 | 248.01 | 99.345 | 248.1 | 99.366 | 248.39 | 99.316 | 247.92 | 99.258 | 248.03 | 99.398 | 248.11 | 99.168 | 248 | 99.293 | 248.15 | 99.418 | 248.24 | 99.448 | 247.16 | 99.51 | 247.37 | 99.448 | 247.31 | 99.231
248.14 | 99.34 | 248.18 | 99.344 | 248.27 | 99.366 | 248.56 | 99.314 | 248.09 | 99.257 | 248.2 | 99.398 | 248.28 | 99.166 | 248.17 | 99.292 | 248.32 | 99.418 | 248.41 | 99.447 | 247.33 | 99.509 | 247.54 | 99.447 | 247.48 | 99.23
248.31 | 99.338 | 248.35 | 99.343 | 248.43 | 99.365 | 248.73 | 99.313 | 248.26 | 99.256 | 248.37 | 99.398 | 248.45 | 99.165 | 248.34 | 99.291 | 248.49 | 99.417 | 248.58 | 99.445 | 247.5 | 99.508 | 247.71 | 99.447 | 247.65 | 99.229
248.48 | 99.337 | 248.52 | 99.342 | 248.6 | 99.364 | 248.9 | 99.312 | 248.43 | 99.255 | 248.54 | 99.398 | 248.62 | 99.164 | 248.51 | 99.29 | 248.66 | 99.416 | 248.75 | 99.444 | 247.67 | 99.508 | 247.88 | 99.447 | 247.82 | 99.229
248.65 | 99.337 | 248.69 | 99.341 | 248.77 | 99.364 | 249.07 | 99.312 | 248.6 | 99.255 | 248.71 | 99.399 | 248.79 | 99.163 | 248.68 | 99.287 | 248.83 | 99.415 | 248.92 | 99.442 | 247.84 | 99.507 | 248.05 | 99.447 | 247.99 | 99.227
248.82 | 99.335 | 248.86 | 99.341 | 248.94 | 99.363 | 249.24 | 99.311 | 248.77 | 99.254 | 248.87 | 99.399 | 248.96 | 99.163 | 248.85 | 99.285 | 249 | 99.415 | 249.09 | 99.441 | 248.01 | 99.506 | 248.22 | 99.447 | 248.16 | 99.227
248.99 | 99.335 | 249.03 | 99.34 | 249.11 | 99.362 | 249.41 | 99.31 | 248.94 | 99.253 | 249.04 | 99.399 | 249.13 | 99.162 | 249.02 | 99.283 | 249.17 | 99.413 | 249.26 | 99.44 | 248.18 | 99.506 | 248.39 | 99.446 | 248.33 | 99.226
249.16 | 99.334 | 249.2 | 99.338 | 249.28 | 99.361 | 249.58 | 99.309 | 249.11 | 99.253 | 249.21 | 99.398 | 249.3 | 99.161 | 249.19 | 99.281 | 249.34 | 99.412 | 249.43 | 99.439 | 248.35 | 99.506 | 248.56 | 99.446 | 248.5 | 99.226
249.33 | 99.333 | 249.37 | 99.338 | 249.45 | 99.361 | 249.75 | 99.308 | 249.28 | 99.252 | 249.38 | 99.398 | 249.47 | 99.16 | 249.36 | 99.28 | 249.51 | 99.411 | 249.6 | 99.437 | 248.52 | 99.506 | 248.73 | 99.446 | 248.67 | 99.225
249.5 | 99.333 | 249.54 | 99.337 | 249.62 | 99.36 | 249.92 | 99.308 | 249.45 | 99.251 | 249.55 | 99.397 | 249.64 | 99.16 | 249.53 | 99.279 | 249.68 | 99.41 | 249.77 | 99.435 | 248.69 | 99.504 | 248.9 | 99.445 | 248.84 | 99.224
249.67 | 99.332 | 249.71 | 99.335 | 249.79 | 99.358 | 250.09 | 99.307 | 249.61 | 99.25 | 249.72 | 99.396 | 249.81 | 99.159 | 249.7 | 99.279 | 249.84 | 99.409 | 249.94 | 99.434 | 248.86 | 99.504 | 249.07 | 99.445 | 249.01 | 99.223
249.84 | 99.331 | 249.88 | 99.335 | 249.96 | 99.357 | 250.26 | 99.306 | 249.78 | 99.249 | 249.89 | 99.394 | 249.98 | 99.158 | 249.87 | 99.278 | 250.01 | 99.408 | 250.11 | 99.433 | 249.03 | 99.504 | 249.24 | 99.446 | 249.18 | 99.222
250.01 | 99.33 | 250.05 | 99.333 | 250.13 | 99.357 | 250.43 | 99.304 | 249.95 | 99.248 | 250.06 | 99.393 | 250.15 | 99.158 | 250.04 | 99.277 | 250.18 | 99.407 | 250.28 | 99.432 | 249.2 | 99.503 | 249.41 | 99.446 | 249.35 | 99.222
250.18 | 99.33 | 250.22 | 99.331 | 250.3 | 99.356 | 250.6 | 99.302 | 250.12 | 99.246 | 250.23 | 99.392 | 250.31 | 99.157 | 250.21 | 99.276 | 250.35 | 99.406 | 250.45 | 99.431 | 249.37 | 99.502 | 249.58 | 99.445 | 249.52 | 99.22
250.35 | 99.329 | 250.39 | 99.33 | 250.47 | 99.355 | 250.77 | 99.301 | 250.29 | 99.245 | 250.4 | 99.392 | 250.48 | 99.156 | 250.38 | 99.275 | 250.52 | 99.404 | 250.62 | 99.43 | 249.54 | 99.502 | 249.75 | 99.445 | 249.69 | 99.219
250.52 | 99.329 | 250.56 | 99.328 | 250.63 | 99.354 | 250.94 | 99.3 | 250.46 | 99.243 | 250.57 | 99.389 | 250.65 | 99.156 | 250.55 | 99.274 | 250.69 | 99.402 | 250.79 | 99.428 | 249.71 | 99.501 | 249.92 | 99.445 | 249.86 | 99.217
250.69 | 99.328 | 250.73 | 99.327 | 250.8 | 99.353 | 251.11 | 99.299 | 250.63 | 99.243 | 250.74 | 99.388 | 250.82 | 99.154 | 250.72 | 99.273 | 250.86 | 99.401 | 250.96 | 99.427 | 249.88 | 99.5 | 250.09 | 99.445 | 250.03 | 99.216
250.86 | 99.327 | 250.9 | 99.324 | 250.97 | 99.353 | 251.28 | 99.297 | 250.8 | 99.241 | 250.91 | 99.386 | 250.99 | 99.152 | 250.89 | 99.272 | 251.03 | 99.4 | 251.13 | 99.426 | 250.05 | 99.5 | 250.26 | 99.444 | 250.2 | 99.215
251.03 | 99.327 | 251.07 | 99.323 | 251.14 | 99.352 | 251.45 | 99.297 | 250.97 | 99.239 | 251.08 | 99.384 | 251.16 | 99.151 | 251.06 | 99.272 | 251.2 | 99.399 | 251.3 | 99.425 | 250.22 | 99.499 | 250.43 | 99.444 | 250.37 | 99.214
251.2 | 99.326 | 251.24 | 99.322 | 251.31 | 99.351 | 251.62 | 99.296 | 251.14 | 99.237 | 251.24 | 99.382 | 251.33 | 99.149 | 251.23 | 99.271 | 251.37 | 99.397 | 251.46 | 99.423 | 250.39 | 99.499 | 250.6 | 99.443 | 250.54 | 99.214
251.37 | 99.325 | 251.41 | 99.32 | 251.48 | 99.35 | 251.78 | 99.295 | 251.31 | 99.235 | 251.41 | 99.38 | 251.5 | 99.148 | 251.39 | 99.271 | 251.54 | 99.396 | 251.63 | 99.422 | 250.56 | 99.498 | 250.77 | 99.442 | 250.71 | 99.214
251.54 | 99.325 | 251.58 | 99.319 | 251.65 | 99.349 | 251.95 | 99.294 | 251.48 | 99.233 | 251.58 | 99.379 | 251.67 | 99.145 | 251.56 | 99.27 | 251.71 | 99.395 | 251.8 | 99.42 | 250.73 | 99.498 | 250.94 | 99.442 | 250.88 | 99.213
251.71 | 99.324 | 251.75 | 99.318 | 251.82 | 99.348 | 252.12 | 99.293 | 251.65 | 99.232 | 251.75 | 99.378 | 251.84 | 99.142 | 251.73 | 99.268 | 251.88 | 99.394 | 251.97 | 99.418 | 250.9 | 99.498 | 251.11 | 99.441 | 251.05 | 99.212
251.88 | 99.324 | 251.92 | 99.317 | 251.99 | 99.348 | 252.29 | 99.292 | 251.82 | 99.23 | 251.92 | 99.377 | 252.01 | 99.14 | 251.9 | 99.267 | 252.05 | 99.393 | 252.14 | 99.416 | 251.07 | 99.497 | 251.28 | 99.441 | 251.22 | 99.212
252.05 | 99.323 | 252.09 | 99.315 | 252.16 | 99.347 | 252.46 | 99.291 | 251.99 | 99.228 | 252.09 | 99.376 | 252.18 | 99.138 | 252.07 | 99.266 | 252.22 | 99.391 | 252.31 | 99.415 | 251.24 | 99.496 | 251.45 | 99.44 | 251.39 | 99.211
252.22 | 99.322 | 252.26 | 99.313 | 252.33 | 99.346 | 252.63 | 99.29 | 252.16 | 99.228 | 252.26 | 99.375 | 252.35 | 99.136 | 252.24 | 99.265 | 252.39 | 99.39 | 252.48 | 99.415 | 251.41 | 99.495 | 251.62 | 99.439 | 251.56 | 99.21
252.39 | 99.321 | 252.43 | 99.313 | 252.5 | 99.346 | 252.8 | 99.289 | 252.33 | 99.227 | 252.43 | 99.374 | 252.52 | 99.134 | 252.41 | 99.263 | 252.56 | 99.389 | 252.65 | 99.414 | 251.58 | 99.495 | 251.79 | 99.438 | 251.73 | 99.21
252.56 | 99.321 | 252.6 | 99.309 | 252.66 | 99.345 | 252.97 | 99.289 | 252.5 | 99.225 | 252.6 | 99.373 | 252.69 | 99.132 | 252.58 | 99.262 | 252.73 | 99.389 | 252.82 | 99.414 | 251.75 | 99.495 | 251.96 | 99.437 | 251.9 | 99.209
252.73 | 99.32 | 252.77 | 99.307 | 252.83 | 99.344 | 253.14 | 99.288 | 252.67 | 99.224 | 252.77 | 99.372 | 252.85 | 99.131 | 252.75 | 99.259 | 252.9 | 99.387 | 252.99 | 99.414 | 251.92 | 99.494 | 252.13 | 99.436 | 252.07 | 99.208
252.9 | 99.319 | 252.94 | 99.306 | 253 | 99.343 | 253.31 | 99.287 | 252.83 | 99.223 | 252.93 | 99.372 | 253.02 | 99.13 | 252.92 | 99.257 | 253.07 | 99.384 | 253.16 | 99.414 | 252.09 | 99.493 | 252.3 | 99.436 | 252.24 | 99.207
253.07 | 99.318 | 253.11 | 99.304 | 253.17 | 99.343 | 253.48 | 99.286 | 253 | 99.222 | 253.1 | 99.371 | 253.19 | 99.129 | 253.09 | 99.256 | 253.24 | 99.383 | 253.32 | 99.413 | 252.26 | 99.493 | 252.47 | 99.436 | 252.41 | 99.206
253.24 | 99.317 | 253.28 | 99.304 | 253.34 | 99.342 | 253.65 | 99.284 | 253.17 | 99.221 | 253.27 | 99.371 | 253.36 | 99.127 | 253.26 | 99.255 | 253.4 | 99.381 | 253.49 | 99.412 | 252.43 | 99.493 | 252.64 | 99.435 | 252.58 | 99.205
253.41 | 99.316 | 253.45 | 99.302 | 253.51 | 99.342 | 253.82 | 99.284 | 253.34 | 99.22 | 253.44 | 99.37 | 253.53 | 99.126 | 253.43 | 99.252 | 253.57 | 99.381 | 253.66 | 99.412 | 252.6 | 99.492 | 252.81 | 99.434 | 252.75 | 99.204
253.58 | 99.314 | 253.62 | 99.301 | 253.68 | 99.342 | 253.99 | 99.283 | 253.51 | 99.219 | 253.61 | 99.37 | 253.7 | 99.125 | 253.6 | 99.25 | 253.74 | 99.38 | 253.83 | 99.412 | 252.77 | 99.491 | 252.98 | 99.434 | 252.92 | 99.203
253.75 | 99.312 | 253.79 | 99.301 | 253.85 | 99.342 | 254.16 | 99.282 | 253.68 | 99.218 | 253.78 | 99.369 | 253.87 | 99.123 | 253.76 | 99.248 | 253.91 | 99.379 | 254 | 99.411 | 252.94 | 99.491 | 253.15 | 99.434 | 253.09 | 99.202
253.92 | 99.309 | 253.96 | 99.299 | 254.02 | 99.342 | 254.33 | 99.281 | 253.85 | 99.217 | 253.95 | 99.369 | 254.04 | 99.121 | 253.93 | 99.247 | 254.08 | 99.378 | 254.17 | 99.41 | 253.11 | 99.491 | 253.32 | 99.434 | 253.26 | 99.202
254.09 | 99.309 | 254.13 | 99.297 | 254.19 | 99.341 | 254.49 | 99.279 | 254.02 | 99.217 | 254.12 | 99.369 | 254.21 | 99.119 | 254.1 | 99.245 | 254.25 | 99.377 | 254.34 | 99.409 | 253.28 | 99.49 | 253.48 | 99.434 | 253.43 | 99.201
254.26 | 99.307 | 254.3 | 99.294 | 254.35 | 99.341 | 254.66 | 99.279 | 254.19 | 99.216 | 254.28 | 99.369 | 254.38 | 99.118 | 254.27 | 99.244 | 254.42 | 99.376 | 254.51 | 99.409 | 253.45 | 99.49 | 253.65 | 99.434 | 253.6 | 99.2
254.42 | 99.306 | 254.47 | 99.292 | 254.52 | 99.34 | 254.83 | 99.278 | 254.36 | 99.215 | 254.45 | 99.369 | 254.55 | 99.117 | 254.44 | 99.242 | 254.59 | 99.376 | 254.68 | 99.407 | 253.62 | 99.489 | 253.82 | 99.433 | 253.77 | 99.199
254.59 | 99.305 | 254.64 | 99.291 | 254.69 | 99.34 | 255 | 99.278 | 254.53 | 99.214 | 254.62 | 99.369 | 254.71 | 99.116 | 254.61 | 99.241 | 254.76 | 99.375 | 254.85 | 99.406 | 253.79 | 99.489 | 253.99 | 99.433 | 253.94 | 99.198
254.76 | 99.305 | 254.81 | 99.29 | 254.86 | 99.339 | 255.17 | 99.277 | 254.7 | 99.213 | 254.79 | 99.368 | 254.88 | 99.115 | 254.78 | 99.24 | 254.93 | 99.374 | 255.02 | 99.403 | 253.96 | 99.489 | 254.16 | 99.433 | 254.11 | 99.197
254.93 | 99.304 | 254.98 | 99.289 | 255.03 | 99.339 | 255.34 | 99.276 | 254.87 | 99.212 | 254.96 | 99.368 | 255.05 | 99.113 | 254.95 | 99.239 | 255.1 | 99.373 | 255.19 | 99.4 | 254.13 | 99.489 | 254.33 | 99.433 | 254.27 | 99.196
255.1 | 99.303 | 255.14 | 99.288 | 255.2 | 99.339 | 255.51 | 99.275 | 255.03 | 99.211 | 255.13 | 99.368 | 255.22 | 99.112 | 255.12 | 99.238 | 255.27 | 99.372 | 255.35 | 99.397 | 254.3 | 99.488 | 254.5 | 99.433 | 254.44 | 99.195
255.27 | 99.302 | 255.31 | 99.287 | 255.37 | 99.337 | 255.68 | 99.274 | 255.2 | 99.21 | 255.3 | 99.367 | 255.39 | 99.11 | 255.29 | 99.236 | 255.44 | 99.37 | 255.52 | 99.395 | 254.47 | 99.487 | 254.66 | 99.433 | 254.61 | 99.193
255.44 | 99.3 | 255.48 | 99.287 | 255.54 | 99.334 | 255.85 | 99.273 | 255.37 | 99.209 | 255.47 | 99.367 | 255.56 | 99.109 | 255.46 | 99.235 | 255.6 | 99.369 | 255.69 | 99.393 | 254.63 | 99.487 | 254.83 | 99.432 | 254.78 | 99.193
255.61 | 99.3 | 255.65 | 99.285 | 255.71 | 99.333 | 256.02 | 99.273 | 255.54 | 99.208 | 255.64 | 99.366 | 255.73 | 99.106 | 255.62 | 99.234 | 255.77 | 99.367 | 255.86 | 99.392 | 254.8 | 99.487 | 255 | 99.431 | 254.95 | 99.191
255.78 | 99.298 | 255.82 | 99.283 | 255.88 | 99.332 | 256.19 | 99.272 | 255.71 | 99.207 | 255.8 | 99.365 | 255.9 | 99.103 | 255.79 | 99.233 | 255.94 | 99.366 | 256.03 | 99.391 | 254.97 | 99.487 | 255.17 | 99.431 | 255.12 | 99.191
255.95 | 99.298 | 255.99 | 99.281 | 256.04 | 99.331 | 256.36 | 99.27 | 255.88 | 99.206 | 255.97 | 99.362 | 256.07 | 99.1 | 255.96 | 99.232 | 256.11 | 99.365 | 256.2 | 99.39 | 255.14 | 99.487 | 255.34 | 99.429 | 255.29 | 99.19
256.12 | 99.297 | 256.16 | 99.278 | 256.21 | 99.331 | 256.53 | 99.268 | 256.05 | 99.204 | 256.14 | 99.361 | 256.24 | 99.099 | 256.13 | 99.231 | 256.28 | 99.364 | 256.37 | 99.388 | 255.31 | 99.486 | 255.5 | 99.428 | 255.46 | 99.188
256.29 | 99.296 | 256.33 | 99.276 | 256.38 | 99.33 | 256.69 | 99.267 | 256.22 | 99.202 | 256.31 | 99.359 | 256.41 | 99.096 | 256.3 | 99.23 | 256.45 | 99.363 | 256.54 | 99.387 | 255.48 | 99.485 | 255.67 | 99.428 | 255.63 | 99.188
256.46 | 99.296 | 256.5 | 99.274 | 256.55 | 99.329 | 256.86 | 99.267 | 256.39 | 99.2 | 256.48 | 99.357 | 256.58 | 99.095 | 256.47 | 99.227 | 256.62 | 99.361 | 256.71 | 99.386 | 255.65 | 99.485 | 255.84 | 99.427 | 255.8 | 99.187
256.63 | 99.295 | 256.67 | 99.272 | 256.72 | 99.329 | 257.03 | 99.266 | 256.56 | 99.199 | 256.65 | 99.356 | 256.74 | 99.093 | 256.64 | 99.225 | 256.79 | 99.36 | 256.87 | 99.385 | 255.82 | 99.483 | 256.01 | 99.427 | 255.97 | 99.186
256.8 | 99.294 | 256.84 | 99.27 | 256.89 | 99.328 | 257.2 | 99.264 | 256.72 | 99.197 | 256.82 | 99.355 | 256.91 | 99.091 | 256.81 | 99.223 | 256.96 | 99.359 | 257.04 | 99.383 | 255.99 | 99.483 | 256.18 | 99.426 | 256.14 | 99.185
256.97 | 99.293 | 257.01 | 99.268 | 257.06 | 99.327 | 257.37 | 99.264 | 256.89 | 99.196 | 256.98 | 99.355 | 257.08 | 99.088 | 256.98 | 99.218 | 257.13 | 99.358 | 257.21 | 99.381 | 256.16 | 99.483 | 256.35 | 99.425 | 256.31 | 99.184
257.13 | 99.292 | 257.18 | 99.266 | 257.23 | 99.327 | 257.54 | 99.262 | 257.06 | 99.194 | 257.15 | 99.354 | 257.25 | 99.085 | 257.15 | 99.215 | 257.29 | 99.356 | 257.38 | 99.38 | 256.33 | 99.482 | 256.51 | 99.424 | 256.48 | 99.183
257.3 | 99.292 | 257.35 | 99.264 | 257.4 | 99.326 | 257.71 | 99.261 | 257.23 | 99.193 | 257.32 | 99.354 | 257.42 | 99.081 | 257.32 | 99.212 | 257.46 | 99.355 | 257.55 | 99.377 | 256.5 | 99.481 | 256.68 | 99.423 | 256.65 | 99.181
257.47 | 99.291 | 257.52 | 99.264 | 257.56 | 99.326 | 257.88 | 99.26 | 257.4 | 99.192 | 257.49 | 99.354 | 257.59 | 99.077 | 257.48 | 99.21 | 257.63 | 99.353 | 257.72 | 99.375 | 256.67 | 99.481 | 256.85 | 99.423 | 256.82 | 99.179
257.64 | 99.289 | 257.69 | 99.263 | 257.73 | 99.326 | 258.05 | 99.257 | 257.57 | 99.191 | 257.66 | 99.353 | 257.76 | 99.075 | 257.65 | 99.21 | 257.8 | 99.351 | 257.89 | 99.372 | 256.84 | 99.48 | 257.02 | 99.422 | 256.99 | 99.178
257.81 | 99.288 | 257.86 | 99.261 | 257.9 | 99.325 | 258.22 | 99.253 | 257.74 | 99.19 | 257.83 | 99.352 | 257.93 | 99.073 | 257.82 | 99.209 | 257.97 | 99.35 | 258.06 | 99.37 | 257.01 | 99.479 | 257.19 | 99.421 | 257.16 | 99.176
257.98 | 99.287 | 258.03 | 99.26 | 258.07 | 99.325 | 258.38 | 99.252 | 257.91 | 99.187 | 258 | 99.352 | 258.1 | 99.071 | 257.99 | 99.208 | 258.14 | 99.349 | 258.23 | 99.369 | 257.18 | 99.478 | 257.36 | 99.42 | 257.33 | 99.175
258.15 | 99.286 | 258.2 | 99.258 | 258.24 | 99.324 | 258.55 | 99.248 | 258.08 | 99.184 | 258.16 | 99.352 | 258.27 | 99.07 | 258.16 | 99.207 | 258.31 | 99.346 | 258.4 | 99.367 | 257.35 | 99.478 | 257.52 | 99.42 | 257.49 | 99.175
258.32 | 99.284 | 258.37 | 99.255 | 258.41 | 99.324 | 258.72 | 99.245 | 258.25 | 99.181 | 258.33 | 99.352 | 258.43 | 99.067 | 258.33 | 99.206 | 258.48 | 99.344 | 258.57 | 99.366 | 257.52 | 99.477 | 257.69 | 99.419 | 257.66 | 99.174
258.49 | 99.284 | 258.53 | 99.253 | 258.58 | 99.324 | 258.89 | 99.243 | 258.41 | 99.179 | 258.5 | 99.351 | 258.6 | 99.065 | 258.5 | 99.206 | 258.64 | 99.341 | 258.73 | 99.364 | 257.69 | 99.477 | 257.86 | 99.418 | 257.83 | 99.174
258.66 | 99.282 | 258.7 | 99.25 | 258.75 | 99.324 | 259.06 | 99.242 | 258.58 | 99.178 | 258.67 | 99.351 | 258.77 | 99.062 | 258.67 | 99.205 | 258.81 | 99.338 | 258.9 | 99.362 | 257.86 | 99.475 | 258.03 | 99.418 | 258 | 99.173
258.83 | 99.28 | 258.87 | 99.249 | 258.91 | 99.324 | 259.23 | 99.241 | 258.75 | 99.177 | 258.84 | 99.349 | 258.94 | 99.059 | 258.84 | 99.204 | 258.98 | 99.335 | 259.07 | 99.36 | 258.03 | 99.474 | 258.2 | 99.417 | 258.17 | 99.172
259 | 99.28 | 259.04 | 99.247 | 259.08 | 99.323 | 259.4 | 99.24 | 258.92 | 99.175 | 259.01 | 99.348 | 259.11 | 99.059 | 259.01 | 99.204 | 259.15 | 99.333 | 259.24 | 99.359 | 258.2 | 99.473 | 258.37 | 99.417 | 258.34 | 99.172
259.17 | 99.278 | 259.21 | 99.247 | 259.25 | 99.323 | 259.57 | 99.238 | 259.09 | 99.174 | 259.18 | 99.346 | 259.28 | 99.057 | 259.17 | 99.202 | 259.32 | 99.331 | 259.41 | 99.357 | 258.37 | 99.471 | 258.54 | 99.417 | 258.51 | 99.171
259.34 | 99.276 | 259.38 | 99.244 | 259.42 | 99.322 | 259.74 | 99.237 | 259.26 | 99.173 | 259.34 | 99.345 | 259.45 | 99.055 | 259.34 | 99.201 | 259.49 | 99.33 | 259.58 | 99.355 | 258.54 | 99.47 | 258.7 | 99.417 | 258.68 | 99.171
259.5 | 99.275 | 259.55 | 99.243 | 259.59 | 99.322 | 259.91 | 99.237 | 259.43 | 99.172 | 259.51 | 99.343 | 259.62 | 99.055 | 259.51 | 99.199 | 259.66 | 99.329 | 259.75 | 99.353 | 258.71 | 99.468 | 258.87 | 99.417 | 258.85 | 99.171
259.67 | 99.274 | 259.72 | 99.241 | 259.76 | 99.321 | 260.07 | 99.236 | 259.6 | 99.171 | 259.68 | 99.341 | 259.79 | 99.054 | 259.68 | 99.198 | 259.83 | 99.328 | 259.91 | 99.351 | 258.88 | 99.467 | 259.04 | 99.416 | 259.02 | 99.17
259.84 | 99.273 | 259.89 | 99.238 | 259.93 | 99.319 | 260.24 | 99.234 | 259.77 | 99.169 | 259.85 | 99.339 | 259.96 | 99.053 | 259.85 | 99.196 | 259.99 | 99.327 | 260.08 | 99.35 | 259.04 | 99.466 | 259.21 | 99.416 | 259.19 | 99.169
260.01 | 99.272 | 260.06 | 99.236 | 260.1 | 99.318 | 260.41 | 99.232 | 259.94 | 99.167 | 260.02 | 99.338 | 260.12 | 99.051 | 260.02 | 99.195 | 260.16 | 99.325 | 260.25 | 99.348 | 259.21 | 99.466 | 259.38 | 99.415 | 259.35 | 99.168
260.18 | 99.271 | 260.23 | 99.231 | 260.27 | 99.317 | 260.58 | 99.229 | 260.1 | 99.166 | 260.19 | 99.337 | 260.29 | 99.049 | 260.19 | 99.193 | 260.33 | 99.324 | 260.42 | 99.346 | 259.38 | 99.465 | 259.55 | 99.414 | 259.52 | 99.167
260.35 | 99.27 | 260.4 | 99.226 | 260.43 | 99.316 | 260.75 | 99.227 | 260.27 | 99.166 | 260.36 | 99.335 | 260.46 | 99.048 | 260.36 | 99.191 | 260.5 | 99.323 | 260.59 | 99.345 | 259.55 | 99.465 | 259.72 | 99.414 | 259.69 | 99.166
260.52 | 99.269 | 260.57 | 99.222 | 260.6 | 99.315 | 260.92 | 99.226 | 260.44 | 99.164 | 260.53 | 99.334 | 260.63 | 99.046 | 260.53 | 99.189 | 260.67 | 99.321 | 260.76 | 99.344 | 259.72 | 99.465 | 259.89 | 99.414 | 259.86 | 99.164
260.69 | 99.268 | 260.74 | 99.219 | 260.77 | 99.314 | 261.09 | 99.224 | 260.61 | 99.163 | 260.69 | 99.333 | 260.8 | 99.044 | 260.69 | 99.186 | 260.84 | 99.319 | 260.93 | 99.342 | 259.89 | 99.464 | 260.06 | 99.413 | 260.03 | 99.163
260.86 | 99.268 | 260.9 | 99.218 | 260.94 | 99.313 | 261.26 | 99.222 | 260.78 | 99.161 | 260.86 | 99.332 | 260.97 | 99.041 | 260.86 | 99.184 | 261.01 | 99.317 | 261.1 | 99.339 | 260.06 | 99.464 | 260.22 | 99.412 | 260.2 | 99.161
261.03 | 99.266 | 261.07 | 99.216 | 261.11 | 99.312 | 261.43 | 99.221 | 260.95 | 99.159 | 261.03 | 99.332 | 261.14 | 99.039 | 261.03 | 99.181 | 261.18 | 99.315 | 261.26 | 99.338 | 260.23 | 99.463 | 260.39 | 99.411 | 260.37 | 99.159
261.2 | 99.264 | 261.24 | 99.215 | 261.28 | 99.311 | 261.59 | 99.219 | 261.12 | 99.158 | 261.2 | 99.332 | 261.31 | 99.036 | 261.2 | 99.179 | 261.35 | 99.314 | 261.43 | 99.336 | 260.4 | 99.462 | 260.56 | 99.41 | 260.54 | 99.159
261.37 | 99.263 | 261.41 | 99.213 | 261.45 | 99.31 | 261.76 | 99.217 | 261.29 | 99.155 | 261.37 | 99.331 | 261.48 | 99.034 | 261.37 | 99.177 | 261.51 | 99.311 | 261.6 | 99.335 | 260.57 | 99.462 | 260.73 | 99.41 | 260.71 | 99.158
261.54 | 99.261 | 261.58 | 99.212 | 261.62 | 99.309 | 261.93 | 99.216 | 261.46 | 99.153 | 261.54 | 99.33 | 261.65 | 99.033 | 261.54 | 99.175 | 261.68 | 99.309 | 261.77 | 99.332 | 260.74 | 99.462 | 260.9 | 99.409 | 260.88 | 99.156
261.71 | 99.26 | 261.75 | 99.21 | 261.78 | 99.308 | 262.1 | 99.213 | 261.62 | 99.15 | 261.71 | 99.33 | 261.81 | 99.029 | 261.71 | 99.174 | 261.85 | 99.306 | 261.94 | 99.331 | 260.91 | 99.462 | 261.07 | 99.407 | 261.05 | 99.155
261.88 | 99.259 | 261.92 | 99.207 | 261.95 | 99.307 | 262.27 | 99.212 | 261.79 | 99.147 | 261.88 | 99.329 | 261.98 | 99.025 | 261.88 | 99.172 | 262.02 | 99.302 | 262.11 | 99.329 | 261.08 | 99.461 | 261.24 | 99.406 | 261.22 | 99.153
262.04 | 99.259 | 262.09 | 99.204 | 262.12 | 99.305 | 262.44 | 99.21 | 261.96 | 99.146 | 262.04 | 99.328 | 262.15 | 99.021 | 262.05 | 99.171 | 262.19 | 99.3 | 262.28 | 99.327 | 261.25 | 99.461 | 261.41 | 99.404 | 261.39 | 99.15
262.21 | 99.258 | 262.26 | 99.201 | 262.29 | 99.304 | 262.61 | 99.207 | 262.13 | 99.143 | 262.21 | 99.327 | 262.32 | 99.016 | 262.22 | 99.17 | 262.36 | 99.298 | 262.45 | 99.325 | 261.42 | 99.46 | 261.57 | 99.403 | 261.55 | 99.148
262.38 | 99.256 | 262.43 | 99.199 | 262.46 | 99.302 | 262.78 | 99.204 | 262.3 | 99.141 | 262.38 | 99.327 | 262.49 | 99.013 | 262.38 | 99.168 | 262.53 | 99.297 | 262.61 | 99.322 | 261.59 | 99.459 | 261.74 | 99.402 | 261.72 | 99.147
262.55 | 99.256 | 262.6 | 99.196 | 262.63 | 99.301 | 262.95 | 99.2 | 262.47 | 99.14 | 262.55 | 99.327 | 262.66 | 99.009 | 262.55 | 99.166 | 262.7 | 99.297 | 262.78 | 99.319 | 261.76 | 99.458 | 261.91 | 99.401 | 261.89 | 99.146
262.72 | 99.255 | 262.76 | 99.193 | 262.8 | 99.299 | 263.11 | 99.197 | 262.64 | 99.138 | 262.72 | 99.327 | 262.83 | 99.006 | 262.72 | 99.164 | 262.86 | 99.296 | 262.95 | 99.316 | 261.93 | 99.458 | 262.08 | 99.401 | 262.06 | 99.145
262.89 | 99.254 | 262.93 | 99.191 | 262.97 | 99.298 | 263.28 | 99.195 | 262.81 | 99.134 | 262.89 | 99.326 | 263 | 99.001 | 262.89 | 99.162 | 263.03 | 99.295 | 263.12 | 99.313 | 262.1 | 99.456 | 262.25 | 99.401 | 262.23 | 99.143
263.06 | 99.253 | 263.1 | 99.187 | 263.13 | 99.297 | 263.45 | 99.194 | 262.98 | 99.133 | 263.06 | 99.324 | 263.16 | 98.999 | 263.06 | 99.159 | 263.2 | 99.294 | 263.29 | 99.312 | 262.27 | 99.455 | 262.42 | 99.4 | 262.4 | 99.142
263.23 | 99.252 | 263.27 | 99.185 | 263.3 | 99.296 | 263.62 | 99.192 | 263.14 | 99.13 | 263.23 | 99.323 | 263.33 | 98.996 | 263.23 | 99.156 | 263.37 | 99.293 | 263.46 | 99.309 | 262.43 | 99.453 | 262.59 | 99.399 | 262.57 | 99.141
263.4 | 99.251 | 263.44 | 99.182 | 263.47 | 99.294 | 263.79 | 99.191 | 263.31 | 99.128 | 263.39 | 99.322 | 263.5 | 98.994 | 263.4 | 99.154 | 263.54 | 99.292 | 263.63 | 99.308 | 262.6 | 99.452 | 262.76 | 99.398 | 262.74 | 99.141
263.57 | 99.251 | 263.61 | 99.181 | 263.64 | 99.294 | 263.96 | 99.189 | 263.48 | 99.127 | 263.56 | 99.321 | 263.67 | 98.994 | 263.57 | 99.153 | 263.71 | 99.291 | 263.8 | 99.307 | 262.77 | 99.45 | 262.93 | 99.398 | 262.91 | 99.14
263.74 | 99.25 | 263.78 | 99.179 | 263.81 | 99.292 | 264.13 | 99.187 | 263.65 | 99.125 | 263.73 | 99.32 | 263.84 | 98.991 | 263.74 | 99.152 | 263.88 | 99.29 | 263.96 | 99.305 | 262.94 | 99.449 | 263.09 | 99.397 | 263.08 | 99.14
263.91 | 99.248 | 263.95 | 99.176 | 263.98 | 99.291 | 264.29 | 99.184 | 263.82 | 99.123 | 263.9 | 99.318 | 264.01 | 98.989 | 263.9 | 99.151 | 264.04 | 99.289 | 264.13 | 99.305 | 263.11 | 99.448 | 263.26 | 99.396 | 263.25 | 99.138
264.08 | 99.247 | 264.12 | 99.172 | 264.15 | 99.289 | 264.46 | 99.182 | 263.99 | 99.121 | 264.07 | 99.316 | 264.18 | 98.986 | 264.07 | 99.149 | 264.21 | 99.286 | 264.3 | 99.303 | 263.28 | 99.447 | 263.43 | 99.395 | 263.42 | 99.137
264.24 | 99.246 | 264.29 | 99.169 | 264.32 | 99.288 | 264.63 | 99.18 | 264.16 | 99.12 | 264.24 | 99.315 | 264.35 | 98.984 | 264.24 | 99.147 | 264.38 | 99.285 | 264.47 | 99.302 | 263.45 | 99.446 | 263.6 | 99.394 | 263.59 | 99.136
264.41 | 99.245 | 264.45 | 99.165 | 264.48 | 99.286 | 264.8 | 99.179 | 264.33 | 99.118 | 264.41 | 99.314 | 264.52 | 98.981 | 264.41 | 99.144 | 264.55 | 99.283 | 264.64 | 99.301 | 263.62 | 99.445 | 263.77 | 99.392 | 263.76 | 99.136
264.58 | 99.243 | 264.62 | 99.163 | 264.65 | 99.285 | 264.97 | 99.177 | 264.49 | 99.115 | 264.58 | 99.312 | 264.68 | 98.979 | 264.58 | 99.142 | 264.72 | 99.281 | 264.81 | 99.299 | 263.79 | 99.444 | 263.94 | 99.39 | 263.93 | 99.135
264.75 | 99.242 | 264.79 | 99.161 | 264.82 | 99.283 | 265.14 | 99.176 | 264.66 | 99.113 | 264.74 | 99.31 | 264.85 | 98.976 | 264.75 | 99.138 | 264.89 | 99.278 | 264.98 | 99.298 | 263.96 | 99.443 | 264.11 | 99.389 | 264.1 | 99.134
264.92 | 99.241 | 264.96 | 99.158 | 264.99 | 99.281 | 265.3 | 99.174 | 264.83 | 99.109 | 264.91 | 99.309 | 265.02 | 98.973 | 264.92 | 99.136 | 265.06 | 99.276 | 265.14 | 99.296 | 264.13 | 99.442 | 264.28 | 99.387 | 264.26 | 99.133
265.09 | 99.239 | 265.13 | 99.155 | 265.16 | 99.281 | 265.47 | 99.171 | 265 | 99.106 | 265.08 | 99.308 | 265.19 | 98.97 | 265.09 | 99.133 | 265.23 | 99.273 | 265.31 | 99.293 | 264.3 | 99.441 | 264.45 | 99.387 | 264.43 | 99.132
265.26 | 99.239 | 265.3 | 99.152 | 265.33 | 99.28 | 265.64 | 99.168 | 265.17 | 99.103 | 265.25 | 99.307 | 265.36 | 98.967 | 265.26 | 99.128 | 265.39 | 99.27 | 265.48 | 99.292 | 264.47 | 99.441 | 264.62 | 99.385 | 264.6 | 99.131
265.43 | 99.238 | 265.47 | 99.15 | 265.5 | 99.278 | 265.81 | 99.165 | 265.34 | 99.101 | 265.42 | 99.305 | 265.53 | 98.964 | 265.42 | 99.124 | 265.56 | 99.266 | 265.65 | 99.29 | 264.64 | 99.44 | 264.79 | 99.385 | 264.77 | 99.13
265.6 | 99.236 | 265.64 | 99.148 | 265.67 | 99.277 | 265.98 | 99.163 | 265.51 | 99.099 | 265.59 | 99.303 | 265.7 | 98.961 | 265.59 | 99.12 | 265.73 | 99.264 | 265.82 | 99.287 | 264.81 | 99.439 | 264.96 | 99.384 | 264.94 | 99.129
265.77 | 99.235 | 265.81 | 99.145 | 265.83 | 99.276 | 266.15 | 99.16 | 265.68 | 99.096 | 265.76 | 99.302 | 265.87 | 98.958 | 265.76 | 99.118 | 265.9 | 99.262 | 265.99 | 99.285 | 264.98 | 99.438 | 265.13 | 99.383 | 265.11 | 99.128
265.94 | 99.233 | 265.97 | 99.143 | 266 | 99.275 | 266.31 | 99.155 | 265.84 | 99.093 | 265.93 | 99.301 | 266.03 | 98.957 | 265.93 | 99.115 | 266.07 | 99.258 | 266.16 | 99.279 | 265.15 | 99.437 | 265.29 | 99.382 | 265.28 | 99.125
266.11 | 99.231 | 266.14 | 99.139 | 266.17 | 99.274 | 266.48 | 99.152 | 266.01 | 99.09 | 266.09 | 99.299 | 266.2 | 98.954 | 266.1 | 99.113 | 266.24 | 99.255 | 266.33 | 99.277 | 265.32 | 99.437 | 265.46 | 99.382 | 265.45 | 99.123
266.28 | 99.228 | 266.31 | 99.133 | 266.34 | 99.273 | 266.65 | 99.15 | 266.18 | 99.089 | 266.26 | 99.297 | 266.37 | 98.952 | 266.27 | 99.112 | 266.41 | 99.252 | 266.5 | 99.271 | 265.49 | 99.437 | 265.63 | 99.38 | 265.62 | 99.12
266.45 | 99.227 | 266.48 | 99.13 | 266.51 | 99.273 | 266.82 | 99.148 | 266.35 | 99.086 | 266.43 | 99.296 | 266.54 | 98.948 | 266.44 | 99.11 | 266.58 | 99.25 | 266.66 | 99.269 | 265.66 | 99.435 | 265.8 | 99.379 | 265.79 | 99.117
266.61 | 99.225 | 266.65 | 99.127 | 266.68 | 99.272 | 266.99 | 99.147 | 266.52 | 99.085 | 266.6 | 99.295 | 266.71 | 98.944 | 266.61 | 99.107 | 266.74 | 99.249 | 266.83 | 99.265 | 265.82 | 99.434 | 265.97 | 99.379 | 265.96 | 99.116
266.78 | 99.224 | 266.82 | 99.125 | 266.85 | 99.271 | 267.16 | 99.146 | 266.69 | 99.083 | 266.77 | 99.293 | 266.88 | 98.942 | 266.78 | 99.106 | 266.91 | 99.248 | 267 | 99.262 | 265.99 | 99.433 | 266.14 | 99.378 | 266.13 | 99.114
266.95 | 99.223 | 266.99 | 99.123 | 267.02 | 99.27 | 267.33 | 99.145 | 266.86 | 99.082 | 266.94 | 99.291 | 267.05 | 98.938 | 266.94 | 99.103 | 267.08 | 99.246 | 267.17 | 99.258 | 266.16 | 99.432 | 266.31 | 99.377 | 266.3 | 99.112
267.12 | 99.222 | 267.16 | 99.119 | 267.19 | 99.269 | 267.49 | 99.142 | 267.03 | 99.079 | 267.11 | 99.29 | 267.22 | 98.935 | 267.11 | 99.101 | 267.25 | 99.244 | 267.34 | 99.256 | 266.33 | 99.431 | 266.48 | 99.375 | 266.47 | 99.112
267.29 | 99.22 | 267.33 | 99.116 | 267.36 | 99.268 | 267.66 | 99.139 | 267.2 | 99.077 | 267.27 | 99.288 | 267.38 | 98.931 | 267.28 | 99.098 | 267.42 | 99.241 | 267.51 | 99.254 | 266.5 | 99.429 | 266.65 | 99.374 | 266.64 | 99.111
267.46 | 99.218 | 267.5 | 99.113 | 267.52 | 99.266 | 267.83 | 99.136 | 267.36 | 99.074 | 267.44 | 99.286 | 267.55 | 98.928 | 267.45 | 99.094 | 267.59 | 99.238 | 267.68 | 99.251 | 266.67 | 99.427 | 266.82 | 99.373 | 266.8 | 99.109
267.63 | 99.217 | 267.66 | 99.11 | 267.69 | 99.264 | 268 | 99.133 | 267.53 | 99.071 | 267.61 | 99.284 | 267.72 | 98.924 | 267.62 | 99.091 | 267.76 | 99.236 | 267.85 | 99.249 | 266.84 | 99.426 | 266.99 | 99.371 | 266.97 | 99.108
267.8 | 99.215 | 267.83 | 99.106 | 267.86 | 99.263 | 268.17 | 99.132 | 267.7 | 99.068 | 267.78 | 99.282 | 267.89 | 98.919 | 267.79 | 99.088 | 267.93 | 99.233 | 268.01 | 99.246 | 267.01 | 99.425 | 267.16 | 99.371 | 267.14 | 99.106
267.97 | 99.214 | 268 | 99.103 | 268.03 | 99.26 | 268.34 | 99.13 | 267.87 | 99.065 | 267.95 | 99.281 | 268.06 | 98.914 | 267.96 | 99.086 | 268.1 | 99.231 | 268.18 | 99.244 | 267.18 | 99.424 | 267.33 | 99.369 | 267.31 | 99.104
268.14 | 99.212 | 268.17 | 99.1 | 268.2 | 99.258 | 268.51 | 99.129 | 268.04 | 99.062 | 268.12 | 99.279 | 268.23 | 98.908 | 268.13 | 99.083 | 268.26 | 99.227 | 268.35 | 99.242 | 267.35 | 99.422 | 267.5 | 99.368 | 267.48 | 99.102
268.31 | 99.21 | 268.34 | 99.097 | 268.37 | 99.256 | 268.67 | 99.127 | 268.21 | 99.06 | 268.29 | 99.278 | 268.4 | 98.906 | 268.3 | 99.077 | 268.43 | 99.224 | 268.52 | 99.241 | 267.52 | 99.421 | 267.66 | 99.367 | 267.65 | 99.1
268.48 | 99.209 | 268.51 | 99.093 | 268.54 | 99.255 | 268.84 | 99.125 | 268.38 | 99.057 | 268.46 | 99.277 | 268.56 | 98.904 | 268.46 | 99.073 | 268.6 | 99.221 | 268.69 | 99.237 | 267.69 | 99.418 | 267.83 | 99.366 | 267.82 | 99.098
268.64 | 99.206 | 268.68 | 99.089 | 268.71 | 99.253 | 269.01 | 99.122 | 268.55 | 99.054 | 268.63 | 99.276 | 268.73 | 98.9 | 268.63 | 99.068 | 268.77 | 99.217 | 268.86 | 99.233 | 267.86 | 99.418 | 268 | 99.365 | 267.99 | 99.096
268.81 | 99.205 | 268.85 | 99.087 | 268.88 | 99.251 | 269.18 | 99.12 | 268.72 | 99.053 | 268.8 | 99.275 | 268.9 | 98.895 | 268.8 | 99.065 | 268.94 | 99.214 | 269.03 | 99.228 | 268.03 | 99.417 | 268.17 | 99.364 | 268.16 | 99.095
268.98 | 99.202 | 269.02 | 99.083 | 269.04 | 99.249 | 269.35 | 99.117 | 268.88 | 99.051 | 268.97 | 99.274 | 269.07 | 98.889 | 268.97 | 99.062 | 269.11 | 99.211 | 269.19 | 99.224 | 268.2 | 99.416 | 268.34 | 99.363 | 268.33 | 99.093
269.15 | 99.201 | 269.18 | 99.078 | 269.21 | 99.248 | 269.52 | 99.116 | 269.05 | 99.047 | 269.13 | 99.273 | 269.24 | 98.885 | 269.14 | 99.06 | 269.28 | 99.208 | 269.36 | 99.224 | 268.37 | 99.415 | 268.51 | 99.363 | 268.5 | 99.092
269.32 | 99.198 | 269.35 | 99.075 | 269.38 | 99.246 | 269.69 | 99.114 | 269.22 | 99.045 | 269.3 | 99.271 | 269.41 | 98.878 | 269.31 | 99.059 | 269.45 | 99.206 | 269.53 | 99.223 | 268.53 | 99.414 | 268.68 | 99.361 | 268.67 | 99.09
269.49 | 99.198 | 269.52 | 99.071 | 269.55 | 99.244 | 269.85 | 99.11 | 269.39 | 99.042 | 269.47 | 99.27 | 269.58 | 98.874 | 269.48 | 99.057 | 269.61 | 99.204 | 269.7 | 99.221 | 268.7 | 99.414 | 268.85 | 99.36 | 268.84 | 99.088
269.66 | 99.196 | 269.69 | 99.067 | 269.72 | 99.241 | 270.02 | 99.106 | 269.56 | 99.04 | 269.64 | 99.269 | 269.75 | 98.872 | 269.65 | 99.054 | 269.78 | 99.202 | 269.87 | 99.217 | 268.87 | 99.412 | 269.02 | 99.359 | 269.01 | 99.086
269.83 | 99.195 | 269.86 | 99.063 | 269.89 | 99.24 | 270.19 | 99.102 | 269.73 | 99.037 | 269.81 | 99.267 | 269.92 | 98.87 | 269.82 | 99.05 | 269.95 | 99.199 | 270.04 | 99.212 | 269.04 | 99.412 | 269.19 | 99.358 | 269.18 | 99.083
270 | 99.194 | 270.03 | 99.06 | 270.06 | 99.239 | 270.36 | 99.1 | 269.9 | 99.034 | 269.98 | 99.266 | 270.08 | 98.866 | 269.98 | 99.045 | 270.12 | 99.197 | 270.21 | 99.21 | 269.21 | 99.41 | 269.36 | 99.355 | 269.35 | 99.081
270.17 | 99.193 | 270.2 | 99.056 | 270.23 | 99.236 | 270.53 | 99.097 | 270.07 | 99.031 | 270.15 | 99.264 | 270.25 | 98.86 | 270.15 | 99.041 | 270.29 | 99.193 | 270.38 | 99.206 | 269.38 | 99.409 | 269.53 | 99.355 | 269.52 | 99.079
270.33 | 99.191 | 270.37 | 99.052 | 270.4 | 99.235 | 270.7 | 99.095 | 270.24 | 99.028 | 270.32 | 99.262 | 270.42 | 98.854 | 270.32 | 99.037 | 270.46 | 99.19 | 270.54 | 99.204 | 269.55 | 99.408 | 269.7 | 99.353 | 269.69 | 99.078
270.5 | 99.19 | 270.54 | 99.049 | 270.56 | 99.233 | 270.87 | 99.091 | 270.4 | 99.024 | 270.49 | 99.259 | 270.59 | 98.851 | 270.49 | 99.034 | 270.63 | 99.186 | 270.71 | 99.203 | 269.72 | 99.406 | 269.87 | 99.352 | 269.85 | 99.076
270.67 | 99.188 | 270.7 | 99.045 | 270.73 | 99.232 | 271.03 | 99.088 | 270.57 | 99.017 | 270.65 | 99.256 | 270.76 | 98.848 | 270.66 | 99.031 | 270.8 | 99.182 | 270.88 | 99.199 | 269.89 | 99.405 | 270.04 | 99.352 | 270.02 | 99.076
270.84 | 99.186 | 270.87 | 99.041 | 270.9 | 99.23 | 271.2 | 99.085 | 270.74 | 99.013 | 270.82 | 99.252 | 270.93 | 98.843 | 270.83 | 99.029 | 270.96 | 99.179 | 271.05 | 99.196 | 270.06 | 99.404 | 270.21 | 99.351 | 270.19 | 99.076
271.01 | 99.184 | 271.04 | 99.038 | 271.07 | 99.229 | 271.37 | 99.082 | 270.91 | 99.012 | 270.99 | 99.247 | 271.1 | 98.838 | 271 | 99.026 | 271.13 | 99.176 | 271.22 | 99.193 | 270.23 | 99.402 | 270.38 | 99.35 | 270.36 | 99.074
271.18 | 99.181 | 271.21 | 99.035 | 271.24 | 99.227 | 271.54 | 99.079 | 271.08 | 99.009 | 271.16 | 99.241 | 271.27 | 98.832 | 271.17 | 99.023 | 271.3 | 99.175 | 271.39 | 99.19 | 270.4 | 99.401 | 270.54 | 99.349 | 270.53 | 99.074
271.35 | 99.178 | 271.38 | 99.031 | 271.41 | 99.226 | 271.71 | 99.076 | 271.25 | 99.008 | 271.33 | 99.236 | 271.44 | 98.83 | 271.34 | 99.018 | 271.47 | 99.174 | 271.56 | 99.187 | 270.57 | 99.399 | 270.71 | 99.348 | 270.7 | 99.073
271.52 | 99.177 | 271.55 | 99.026 | 271.58 | 99.224 | 271.88 | 99.075 | 271.42 | 99.007 | 271.5 | 99.232 | 271.6 | 98.826 | 271.5 | 99.015 | 271.64 | 99.172 | 271.73 | 99.183 | 270.74 | 99.397 | 270.88 | 99.347 | 270.87 | 99.071
271.69 | 99.175 | 271.72 | 99.022 | 271.75 | 99.223 | 272.05 | 99.072 | 271.59 | 99.005 | 271.67 | 99.233 | 271.77 | 98.822 | 271.67 | 99.011 | 271.81 | 99.169 | 271.9 | 99.18 | 270.91 | 99.396 | 271.05 | 99.345 | 271.04 | 99.069
271.86 | 99.173 | 271.89 | 99.017 | 271.92 | 99.221 | 272.22 | 99.07 | 271.76 | 99.002 | 271.84 | 99.232 | 271.94 | 98.817 | 271.84 | 99.008 | 271.98 | 99.165 | 272.06 | 99.176 | 271.08 | 99.393 | 271.22 | 99.344 | 271.21 | 99.066
272.03 | 99.173 | 272.06 | 99.012 | 272.09 | 99.219 | 272.38 | 99.068 | 271.92 | 98.999 | 272.01 | 99.23 | 272.11 | 98.812 | 272.01 | 99.003 | 272.15 | 99.161 | 272.23 | 99.173 | 271.25 | 99.392 | 271.39 | 99.341 | 271.38 | 99.063
272.19 | 99.17 | 272.23 | 99.008 | 272.25 | 99.215 | 272.55 | 99.064 | 272.09 | 98.996 | 272.18 | 99.229 | 272.28 | 98.809 | 272.18 | 99 | 272.32 | 99.157 | 272.4 | 99.17 | 271.42 | 99.39 | 271.56 | 99.339 | 271.55 | 99.061
272.36 | 99.168 | 272.39 | 99.005 | 272.42 | 99.214 | 272.72 | 99.061 | 272.26 | 98.991 | 272.35 | 99.228 | 272.45 | 98.805 | 272.35 | 98.997 | 272.48 | 99.154 | 272.57 | 99.168 | 271.59 | 99.389 | 271.73 | 99.338 | 271.72 | 99.059
272.53 | 99.165 | 272.56 | 99.003 | 272.59 | 99.212 | 272.89 | 99.057 | 272.43 | 98.987 | 272.51 | 99.226 | 272.62 | 98.799 | 272.52 | 98.995 | 272.65 | 99.151 | 272.74 | 99.162 | 271.76 | 99.387 | 271.9 | 99.336 | 271.89 | 99.057
272.7 | 99.163 | 272.73 | 99 | 272.76 | 99.209 | 273.06 | 99.055 | 272.6 | 98.984 | 272.68 | 99.224 | 272.79 | 98.793 | 272.69 | 98.99 | 272.82 | 99.149 | 272.91 | 99.158 | 271.92 | 99.386 | 272.07 | 99.335 | 272.06 | 99.055
272.87 | 99.161 | 272.9 | 98.995 | 272.93 | 99.207 | 273.23 | 99.053 | 272.77 | 98.981 | 272.85 | 99.222 | 272.96 | 98.787 | 272.86 | 98.985 | 272.99 | 99.144 | 273.08 | 99.155 | 272.09 | 99.384 | 272.24 | 99.334 | 272.23 | 99.052
273.04 | 99.157 | 273.07 | 98.994 | 273.1 | 99.207 | 273.4 | 99.051 | 272.94 | 98.979 | 273.02 | 99.22 | 273.12 | 98.782 | 273.03 | 98.979 | 273.16 | 99.141 | 273.25 | 99.149 | 272.26 | 99.383 | 272.41 | 99.333 | 272.4 | 99.05
273.21 | 99.154 | 273.24 | 98.988 | 273.27 | 99.204 | 273.56 | 99.047 | 273.11 | 98.975 | 273.19 | 99.219 | 273.29 | 98.777 | 273.19 | 98.974 | 273.33 | 99.137 | 273.42 | 99.148 | 272.43 | 99.381 | 272.58 | 99.332 | 272.57 | 99.048
273.38 | 99.153 | 273.41 | 98.98 | 273.44 | 99.202 | 273.73 | 99.042 | 273.28 | 98.972 | 273.36 | 99.218 | 273.46 | 98.77 | 273.36 | 98.97 | 273.5 | 99.132 | 273.58 | 99.147 | 272.6 | 99.381 | 272.75 | 99.331 | 272.74 | 99.045
273.55 | 99.151 | 273.58 | 98.976 | 273.61 | 99.2 | 273.9 | 99.04 | 273.45 | 98.968 | 273.53 | 99.217 | 273.63 | 98.761 | 273.53 | 98.967 | 273.67 | 99.128 | 273.75 | 99.143 | 272.77 | 99.379 | 272.92 | 99.329 | 272.91 | 99.044
273.72 | 99.149 | 273.75 | 98.972 | 273.78 | 99.197 | 274.07 | 99.035 | 273.61 | 98.965 | 273.7 | 99.214 | 273.8 | 98.756 | 273.7 | 98.965 | 273.84 | 99.125 | 273.92 | 99.139 | 272.94 | 99.377 | 273.09 | 99.328 | 273.08 | 99.042
273.88 | 99.149 | 273.92 | 98.967 | 273.95 | 99.194 | 274.24 | 99.031 | 273.78 | 98.961 | 273.87 | 99.213 | 273.97 | 98.752 | 273.87 | 98.964 | 274 | 99.123 | 274.09 | 99.133 | 273.11 | 99.375 | 273.26 | 99.326 | 273.25 | 99.04
274.05 | 99.148 | 274.08 | 98.962 | 274.12 | 99.191 | 274.41 | 99.027 | 273.95 | 98.959 | 274.03 | 99.21 | 274.14 | 98.748 | 274.04 | 98.962 | 274.17 | 99.117 | 274.26 | 99.13 | 273.28 | 99.373 | 273.43 | 99.324 | 273.42 | 99.038
274.22 | 99.146 | 274.25 | 98.959 | 274.28 | 99.189 | 274.58 | 99.025 | 274.12 | 98.954 | 274.2 | 99.207 | 274.31 | 98.742 | 274.21 | 98.958 | 274.34 | 99.113 | 274.43 | 99.128 | 273.45 | 99.371 | 273.6 | 99.322 | 273.59 | 99.036
274.39 | 99.145 | 274.42 | 98.952 | 274.45 | 99.188 | 274.75 | 99.023 | 274.29 | 98.949 | 274.37 | 99.204 | 274.48 | 98.736 | 274.38 | 98.952 | 274.51 | 99.109 | 274.6 | 99.122 | 273.62 | 99.369 | 273.77 | 99.32 | 273.76 | 99.034
274.56 | 99.14 | 274.59 | 98.946 | 274.62 | 99.185 | 274.92 | 99.021 | 274.46 | 98.945 | 274.54 | 99.201 | 274.64 | 98.729 | 274.55 | 98.946 | 274.68 | 99.104 | 274.77 | 99.115 | 273.79 | 99.366 | 273.94 | 99.317 | 273.93 | 99.033
274.73 | 99.138 | 274.76 | 98.943 | 274.79 | 99.183 | 275.08 | 99.018 | 274.63 | 98.941 | 274.71 | 99.198 | 274.81 | 98.727 | 274.72 | 98.94 | 274.85 | 99.1 | 274.93 | 99.111 | 273.96 | 99.364 | 274.11 | 99.316 | 274.09 | 99.032
274.9 | 99.135 | 274.93 | 98.941 | 274.96 | 99.181 | 275.25 | 99.014 | 274.8 | 98.936 | 274.88 | 99.196 | 274.98 | 98.722 | 274.89 | 98.935 | 275.02 | 99.096 | 275.1 | 99.109 | 274.13 | 99.362 | 274.28 | 99.314 | 274.26 | 99.03
275.07 | 99.132 | 275.1 | 98.937 | 275.13 | 99.18 | 275.42 | 99.01 | 274.97 | 98.932 | 275.05 | 99.195 | 275.15 | 98.718 | 275.05 | 98.932 | 275.19 | 99.093 | 275.27 | 99.105 | 274.3 | 99.36 | 274.45 | 99.313 | 274.43 | 99.027
275.24 | 99.131 | 275.27 | 98.933 | 275.3 | 99.179 | 275.59 | 99.006 | 275.13 | 98.929 | 275.22 | 99.193 | 275.32 | 98.713 | 275.22 | 98.928 | 275.35 | 99.089 | 275.44 | 99.101 | 274.47 | 99.358 | 274.61 | 99.312 | 274.6 | 99.023
275.41 | 99.128 | 275.44 | 98.928 | 275.47 | 99.177 | 275.76 | 98.999 | 275.3 | 98.924 | 275.39 | 99.191 | 275.49 | 98.704 | 275.39 | 98.923 | 275.52 | 99.087 | 275.61 | 99.096 | 274.64 | 99.356 | 274.78 | 99.31 | 274.77 | 99.021
275.57 | 99.128 | 275.61 | 98.923 | 275.64 | 99.176 | 275.93 | 98.993 | 275.47 | 98.919 | 275.56 | 99.189 | 275.66 | 98.697 | 275.56 | 98.918 | 275.69 | 99.084 | 275.78 | 99.093 | 274.81 | 99.355 | 274.95 | 99.309 | 274.94 | 99.019
275.74 | 99.126 | 275.78 | 98.917 | 275.81 | 99.174 | 276.1 | 98.989 | 275.64 | 98.913 | 275.72 | 99.188 | 275.83 | 98.692 | 275.73 | 98.912 | 275.86 | 99.08 | 275.95 | 99.088 | 274.98 | 99.354 | 275.12 | 99.308 | 275.11 | 99.018
275.91 | 99.123 | 275.95 | 98.911 | 275.98 | 99.172 | 276.27 | 98.984 | 275.81 | 98.909 | 275.89 | 99.185 | 276 | 98.685 | 275.9 | 98.908 | 276.03 | 99.076 | 276.12 | 99.083 | 275.14 | 99.354 | 275.29 | 99.306 | 275.28 | 99.017
276.08 | 99.12 | 276.11 | 98.906 | 276.15 | 99.169 | 276.43 | 98.98 | 275.98 | 98.905 | 276.06 | 99.181 | 276.17 | 98.678 | 276.07 | 98.903 | 276.2 | 99.071 | 276.28 | 99.08 | 275.31 | 99.352 | 275.46 | 99.303 | 275.45 | 99.015
276.25 | 99.117 | 276.28 | 98.9 | 276.32 | 99.166 | 276.6 | 98.976 | 276.15 | 98.901 | 276.23 | 99.178 | 276.33 | 98.674 | 276.24 | 98.898 | 276.37 | 99.069 | 276.45 | 99.077 | 275.48 | 99.351 | 275.63 | 99.301 | 275.62 | 99.013
276.42 | 99.113 | 276.45 | 98.891 | 276.48 | 99.164 | 276.77 | 98.971 | 276.32 | 98.896 | 276.4 | 99.175 | 276.5 | 98.67 | 276.41 | 98.892 | 276.54 | 99.064 | 276.62 | 99.073 | 275.65 | 99.35 | 275.8 | 99.3 | 275.79 | 99.011
276.59 | 99.11 | 276.62 | 98.886 | 276.65 | 99.163 | 276.94 | 98.967 | 276.49 | 98.893 | 276.57 | 99.173 | 276.67 | 98.665 | 276.57 | 98.887 | 276.71 | 99.062 | 276.79 | 99.069 | 275.82 | 99.348 | 275.97 | 99.297 | 275.96 | 99.009
276.76 | 99.107 | 276.79 | 98.883 | 276.82 | 99.159 | 277.11 | 98.964 | 276.66 | 98.889 | 276.74 | 99.172 | 276.84 | 98.658 | 276.74 | 98.88 | 276.88 | 99.057 | 276.96 | 99.065 | 275.99 | 99.345 | 276.14 | 99.295 | 276.13 | 99.006
276.92 | 99.104 | 276.96 | 98.877 | 276.99 | 99.155 | 277.28 | 98.961 | 276.83 | 98.885 | 276.91 | 99.17 | 277.01 | 98.652 | 276.91 | 98.876 | 277.04 | 99.053 | 277.13 | 99.061 | 276.16 | 99.344 | 276.31 | 99.294 | 276.3 | 99.004
277.09 | 99.101 | 277.13 | 98.874 | 277.16 | 99.151 | 277.45 | 98.959 | 276.99 | 98.881 | 277.08 | 99.169 | 277.18 | 98.648 | 277.08 | 98.873 | 277.21 | 99.048 | 277.3 | 99.055 | 276.33 | 99.341 | 276.48 | 99.291 | 276.47 | 99.001
277.26 | 99.099 | 277.3 | 98.869 | 277.33 | 99.146 | 277.62 | 98.955 | 277.16 | 98.877 | 277.25 | 99.167 | 277.35 | 98.64 | 277.25 | 98.869 | 277.38 | 99.044 | 277.47 | 99.052 | 276.5 | 99.339 | 276.65 | 99.289 | 276.64 | 99
277.43 | 99.098 | 277.47 | 98.861 | 277.5 | 99.143 | 277.78 | 98.952 | 277.33 | 98.871 | 277.42 | 99.164 | 277.52 | 98.63 | 277.42 | 98.865 | 277.55 | 99.04 | 277.64 | 99.047 | 276.67 | 99.337 | 276.82 | 99.287 | 276.81 | 98.997
277.6 | 99.096 | 277.64 | 98.854 | 277.67 | 99.14 | 277.95 | 98.947 | 277.5 | 98.867 | 277.58 | 99.158 | 277.69 | 98.623 | 277.59 | 98.862 | 277.72 | 99.036 | 277.8 | 99.042 | 276.84 | 99.335 | 276.99 | 99.285 | 276.98 | 98.995
277.77 | 99.094 | 277.81 | 98.848 | 277.84 | 99.137 | 278.12 | 98.942 | 277.67 | 98.862 | 277.75 | 99.155 | 277.86 | 98.613 | 277.76 | 98.858 | 277.89 | 99.03 | 277.97 | 99.037 | 277.01 | 99.331 | 277.16 | 99.283 | 277.15 | 98.994
277.94 | 99.092 | 277.97 | 98.841 | 278.01 | 99.135 | 278.29 | 98.937 | 277.84 | 98.858 | 277.92 | 99.153 | 278.02 | 98.607 | 277.93 | 98.85 | 278.06 | 99.027 | 278.14 | 99.033 | 277.18 | 99.328 | 277.33 | 99.282 | 277.32 | 98.992
278.11 | 99.089 | 278.14 | 98.835 | 278.18 | 99.132 | 278.46 | 98.934 | 278.01 | 98.853 | 278.09 | 99.151 | 278.19 | 98.601 | 278.1 | 98.844 | 278.23 | 99.023 | 278.31 | 99.029 | 277.35 | 99.325 | 277.5 | 99.28 | 277.49 | 98.99
278.28 | 99.085 | 278.31 | 98.829 | 278.35 | 99.129 | 278.63 | 98.933 | 278.18 | 98.848 | 278.26 | 99.147 | 278.36 | 98.595 | 278.27 | 98.839 | 278.39 | 99.02 | 278.48 | 99.027 | 277.52 | 99.323 | 277.67 | 99.278 | 277.66 | 98.988
278.45 | 99.08 | 278.48 | 98.824 | 278.52 | 99.127 | 278.8 | 98.926 | 278.35 | 98.842 | 278.43 | 99.143 | 278.53 | 98.589 | 278.43 | 98.833 | 278.56 | 99.016 | 278.65 | 99.021 | 277.69 | 99.321 | 277.84 | 99.277 | 277.83 | 98.985
278.61 | 99.077 | 278.65 | 98.82 | 278.68 | 99.125 | 278.97 | 98.92 | 278.52 | 98.835 | 278.6 | 99.14 | 278.7 | 98.583 | 278.6 | 98.828 | 278.73 | 99.01 | 278.82 | 99.014 | 277.86 | 99.319 | 278.01 | 99.274 | 278 | 98.983
278.78 | 99.071 | 278.82 | 98.815 | 278.85 | 99.123 | 279.14 | 98.915 | 278.68 | 98.831 | 278.77 | 99.138 | 278.87 | 98.576 | 278.77 | 98.822 | 278.9 | 99.003 | 278.99 | 99.009 | 278.03 | 99.316 | 278.18 | 99.273 | 278.17 | 98.981
278.95 | 99.067 | 278.99 | 98.808 | 279.02 | 99.121 | 279.3 | 98.907 | 278.85 | 98.826 | 278.94 | 99.136 | 279.04 | 98.568 | 278.94 | 98.818 | 279.07 | 98.999 | 279.16 | 99.004 | 278.2 | 99.315 | 278.35 | 99.271 | 278.34 | 98.978
279.12 | 99.063 | 279.16 | 98.804 | 279.19 | 99.117 | 279.47 | 98.901 | 279.02 | 98.82 | 279.11 | 99.134 | 279.21 | 98.56 | 279.11 | 98.814 | 279.24 | 98.995 | 279.33 | 98.998 | 278.37 | 99.314 | 278.52 | 99.268 | 278.51 | 98.976
279.29 | 99.062 | 279.33 | 98.795 | 279.36 | 99.112 | 279.64 | 98.896 | 279.19 | 98.814 | 279.28 | 99.132 | 279.38 | 98.553 | 279.28 | 98.809 | 279.41 | 98.99 | 279.5 | 98.994 | 278.54 | 99.312 | 278.69 | 99.266 | 278.68 | 98.974
279.46 | 99.06 | 279.5 | 98.789 | 279.53 | 99.107 | 279.81 | 98.89 | 279.36 | 98.81 | 279.45 | 99.129 | 279.55 | 98.546 | 279.45 | 98.803 | 279.58 | 98.984 | 279.66 | 98.991 | 278.71 | 99.312 | 278.86 | 99.262 | 278.85 | 98.971
279.63 | 99.057 | 279.67 | 98.785 | 279.7 | 99.104 | 279.98 | 98.885 | 279.53 | 98.804 | 279.61 | 99.125 | 279.71 | 98.543 | 279.62 | 98.798 | 279.75 | 98.977 | 279.83 | 98.986 | 278.88 | 99.311 | 279.03 | 99.258 | 279.02 | 98.97
279.8 | 99.055 | 279.84 | 98.775 | 279.87 | 99.101 | 280.15 | 98.88 | 279.7 | 98.799 | 279.78 | 99.123 | 279.88 | 98.531 | 279.79 | 98.795 | 279.91 | 98.969 | 280 | 98.979 | 279.05 | 99.31 | 279.2 | 99.255 | 279.19 | 98.966
279.97 | 99.052 | 280 | 98.77 | 280.04 | 99.101 | 280.32 | 98.874 | 279.87 | 98.795 | 279.95 | 99.12 | 280.05 | 98.522 | 279.96 | 98.792 | 280.08 | 98.963 | 280.17 | 98.972 | 279.22 | 99.308 | 279.37 | 99.251 | 279.36 | 98.964
280.14 | 99.049 | 280.17 | 98.763 | 280.21 | 99.099 | 280.48 | 98.871 | 280.04 | 98.79 | 280.12 | 99.117 | 280.22 | 98.512 | 280.13 | 98.786 | 280.25 | 98.959 | 280.34 | 98.966 | 279.39 | 99.306 | 279.54 | 99.249 | 279.53 | 98.961
280.31 | 99.047 | 280.34 | 98.759 | 280.38 | 99.095 | 280.65 | 98.866 | 280.2 | 98.784 | 280.29 | 99.115 | 280.39 | 98.505 | 280.29 | 98.781 | 280.42 | 98.954 | 280.51 | 98.96 | 279.55 | 99.303 | 279.71 | 99.247 | 279.7 | 98.958
280.47 | 99.045 | 280.51 | 98.752 | 280.55 | 99.091 | 280.82 | 98.859 | 280.37 | 98.777 | 280.46 | 99.111 | 280.56 | 98.499 | 280.46 | 98.775 | 280.59 | 98.951 | 280.68 | 98.956 | 279.72 | 99.3 | 279.87 | 99.244 | 279.87 | 98.955
280.64 | 99.042 | 280.68 | 98.746 | 280.72 | 99.087 | 280.99 | 98.855 | 280.54 | 98.77 | 280.63 | 99.106 | 280.73 | 98.49 | 280.63 | 98.768 | 280.76 | 98.945 | 280.85 | 98.95 | 279.89 | 99.296 | 280.04 | 99.243 | 280.04 | 98.952
280.81 | 99.038 | 280.85 | 98.739 | 280.89 | 99.083 | 281.16 | 98.851 | 280.71 | 98.766 | 280.8 | 99.101 | 280.9 | 98.482 | 280.8 | 98.766 | 280.93 | 98.939 | 281.02 | 98.945 | 280.06 | 99.294 | 280.21 | 99.241 | 280.21 | 98.95
280.98 | 99.034 | 281.02 | 98.732 | 281.05 | 99.081 | 281.33 | 98.844 | 280.88 | 98.761 | 280.97 | 99.097 | 281.07 | 98.474 | 280.97 | 98.757 | 281.1 | 98.932 | 281.19 | 98.941 | 280.23 | 99.292 | 280.38 | 99.241 | 280.38 | 98.948
281.15 | 99.03 | 281.19 | 98.724 | 281.22 | 99.077 | 281.5 | 98.838 | 281.05 | 98.757 | 281.14 | 99.095 | 281.23 | 98.468 | 281.14 | 98.745 | 281.27 | 98.928 | 281.35 | 98.934 | 280.4 | 99.289 | 280.55 | 99.239 | 280.55 | 98.946
281.32 | 99.027 | 281.36 | 98.718 | 281.39 | 99.073 | 281.67 | 98.832 | 281.22 | 98.751 | 281.31 | 99.093 | 281.4 | 98.459 | 281.31 | 98.738 | 281.44 | 98.922 | 281.52 | 98.926 | 280.57 | 99.286 | 280.72 | 99.236 | 280.72 | 98.943
281.49 | 99.024 | 281.53 | 98.71 | 281.56 | 99.069 | 281.83 | 98.825 | 281.39 | 98.743 | 281.48 | 99.091 | 281.57 | 98.449 | 281.48 | 98.734 | 281.6 | 98.914 | 281.69 | 98.92 | 280.74 | 99.284 | 280.89 | 99.232 | 280.89 | 98.941
281.66 | 99.021 | 281.7 | 98.704 | 281.73 | 99.064 | 282 | 98.818 | 281.56 | 98.739 | 281.65 | 99.088 | 281.74 | 98.443 | 281.65 | 98.728 | 281.77 | 98.91 | 281.86 | 98.916 | 280.91 | 99.281 | 281.06 | 99.229 | 281.06 | 98.939
281.83 | 99.018 | 281.86 | 98.697 | 281.9 | 99.06 | 282.17 | 98.815 | 281.73 | 98.735 | 281.82 | 99.083 | 281.91 | 98.436 | 281.82 | 98.72 | 281.94 | 98.903 | 282.03 | 98.91 | 281.08 | 99.279 | 281.23 | 99.226 | 281.23 | 98.937
282 | 99.015 | 282.03 | 98.692 | 282.07 | 99.057 | 282.34 | 98.811 | 281.89 | 98.729 | 281.99 | 99.078 | 282.08 | 98.428 | 281.98 | 98.714 | 282.11 | 98.896 | 282.2 | 98.903 | 281.25 | 99.277 | 281.4 | 99.224 | 281.4 | 98.935
282.17 | 99.012 | 282.2 | 98.687 | 282.24 | 99.055 | 282.51 | 98.807 | 282.06 | 98.724 | 282.16 | 99.072 | 282.25 | 98.419 | 282.15 | 98.705 | 282.28 | 98.89 | 282.37 | 98.897 | 281.42 | 99.275 | 281.57 | 99.221 | 281.57 | 98.932
282.33 | 99.009 | 282.37 | 98.681 | 282.41 | 99.05 | 282.68 | 98.802 | 282.23 | 98.718 | 282.33 | 99.067 | 282.41 | 98.407 | 282.32 | 98.696 | 282.45 | 98.885 | 282.54 | 98.892 | 281.59 | 99.272 | 281.74 | 99.217 | 281.74 | 98.928
282.5 | 99.005 | 282.54 | 98.673 | 282.58 | 99.046 | 282.85 | 98.797 | 282.4 | 98.713 | 282.49 | 99.061 | 282.58 | 98.395 | 282.49 | 98.69 | 282.62 | 98.88 | 282.71 | 98.886 | 281.76 | 99.269 | 281.91 | 99.212 | 281.91 | 98.924
282.67 | 99.001 | 282.71 | 98.664 | 282.75 | 99.042 | 283.02 | 98.788 | 282.57 | 98.708 | 282.66 | 99.056 | 282.75 | 98.387 | 282.66 | 98.686 | 282.79 | 98.874 | 282.88 | 98.878 | 281.93 | 99.267 | 282.08 | 99.209 | 282.08 | 98.92
282.84 | 98.997 | 282.88 | 98.654 | 282.92 | 99.038 | 283.18 | 98.781 | 282.74 | 98.702 | 282.83 | 99.051 | 282.92 | 98.379 | 282.83 | 98.68 | 282.96 | 98.868 | 283.05 | 98.871 | 282.1 | 99.264 | 282.25 | 99.206 | 282.25 | 98.916
283.01 | 98.99 | 283.05 | 98.647 | 283.09 | 99.034 | 283.35 | 98.773 | 282.91 | 98.697 | 283 | 99.048 | 283.09 | 98.367 | 283 | 98.673 | 283.13 | 98.864 | 283.21 | 98.868 | 282.27 | 99.262 | 282.42 | 99.203 | 282.42 | 98.913
283.18 | 98.985 | 283.22 | 98.642 | 283.26 | 99.032 | 283.52 | 98.768 | 283.08 | 98.692 | 283.17 | 99.047 | 283.26 | 98.358 | 283.17 | 98.665 | 283.29 | 98.859 | 283.38 | 98.865 | 282.44 | 99.257 | 282.59 | 99.201 | 282.59 | 98.908
283.35 | 98.982 | 283.39 | 98.63 | 283.42 | 99.028 | 283.69 | 98.764 | 283.25 | 98.687 | 283.34 | 99.044 | 283.43 | 98.352 | 283.34 | 98.657 | 283.46 | 98.853 | 283.55 | 98.858 | 282.61 | 99.252 | 282.76 | 99.197 | 282.76 | 98.904
283.52 | 98.978 | 283.56 | 98.621 | 283.59 | 99.022 | 283.86 | 98.758 | 283.42 | 98.68 | 283.51 | 99.041 | 283.6 | 98.345 | 283.51 | 98.652 | 283.63 | 98.845 | 283.72 | 98.85 | 282.78 | 99.248 | 282.93 | 99.193 | 282.93 | 98.901
283.69 | 98.975 | 283.73 | 98.613 | 283.76 | 99.017 | 284.03 | 98.753 | 283.58 | 98.669 | 283.68 | 99.036 | 283.76 | 98.335 | 283.68 | 98.646 | 283.8 | 98.84 | 283.89 | 98.844 | 282.95 | 99.246 | 283.1 | 99.19 | 283.1 | 98.896
283.86 | 98.971 | 283.9 | 98.608 | 283.93 | 99.011 | 284.2 | 98.748 | 283.75 | 98.66 | 283.85 | 99.032 | 283.93 | 98.323 | 283.84 | 98.64 | 283.97 | 98.836 | 284.06 | 98.839 | 283.12 | 99.242 | 283.27 | 99.187 | 283.27 | 98.893
284.03 | 98.967 | 284.06 | 98.604 | 284.1 | 99.008 | 284.36 | 98.744 | 283.92 | 98.655 | 284.02 | 99.029 | 284.1 | 98.315 | 284.01 | 98.63 | 284.14 | 98.828 | 284.23 | 98.83 | 283.29 | 99.24 | 283.44 | 99.184 | 283.44 | 98.891
284.19 | 98.964 | 284.23 | 98.594 | 284.27 | 99.003 | 284.53 | 98.738 | 284.09 | 98.65 | 284.19 | 99.025 | 284.27 | 98.309 | 284.18 | 98.621 | 284.31 | 98.822 | 284.4 | 98.824 | 283.46 | 99.24 | 283.61 | 99.18 | 283.61 | 98.888
284.36 | 98.96 | 284.4 | 98.588 | 284.44 | 98.998 | 284.7 | 98.728 | 284.26 | 98.641 | 284.35 | 99.021 | 284.44 | 98.299 | 284.35 | 98.614 | 284.48 | 98.816 | 284.57 | 98.814 | 283.63 | 99.237 | 283.78 | 99.177 | 283.78 | 98.884
284.53 | 98.956 | 284.57 | 98.578 | 284.61 | 98.994 | 284.87 | 98.723 | 284.43 | 98.635 | 284.52 | 99.013 | 284.61 | 98.287 | 284.52 | 98.61 | 284.65 | 98.809 | 284.74 | 98.807 | 283.8 | 99.232 | 283.95 | 99.174 | 283.95 | 98.878
284.7 | 98.952 | 284.74 | 98.57 | 284.78 | 98.993 | 285.04 | 98.715 | 284.6 | 98.628 | 284.69 | 99.006 | 284.78 | 98.278 | 284.69 | 98.6 | 284.81 | 98.803 | 284.91 | 98.799 | 283.97 | 99.229 | 284.12 | 99.17 | 284.12 | 98.874
284.87 | 98.948 | 284.91 | 98.564 | 284.95 | 98.99 | 285.21 | 98.709 | 284.77 | 98.62 | 284.86 | 99.002 | 284.95 | 98.268 | 284.86 | 98.59 | 284.98 | 98.795 | 285.07 | 98.789 | 284.13 | 99.224 | 284.29 | 99.163 | 284.29 | 98.872
285.04 | 98.945 | 285.08 | 98.558 | 285.12 | 98.986 | 285.38 | 98.7 | 284.94 | 98.617 | 285.03 | 99 | 285.11 | 98.256 | 285.03 | 98.58 | 285.15 | 98.784 | 285.24 | 98.783 | 284.3 | 99.22 | 284.46 | 99.16 | 284.46 | 98.868
285.21 | 98.941 | 285.25 | 98.545 | 285.29 | 98.98 | 285.54 | 98.695 | 285.11 | 98.61 | 285.2 | 98.997 | 285.28 | 98.248 | 285.2 | 98.572 | 285.32 | 98.779 | 285.41 | 98.776 | 284.47 | 99.217 | 284.63 | 99.157 | 284.63 | 98.864
285.38 | 98.936 | 285.42 | 98.538 | 285.46 | 98.975 | 285.71 | 98.691 | 285.28 | 98.603 | 285.37 | 98.991 | 285.45 | 98.234 | 285.37 | 98.563 | 285.49 | 98.772 | 285.58 | 98.769 | 284.64 | 99.212 | 284.8 | 99.15 | 284.8 | 98.861
285.55 | 98.934 | 285.59 | 98.53 | 285.63 | 98.97 | 285.88 | 98.682 | 285.44 | 98.595 | 285.54 | 98.984 | 285.62 | 98.226 | 285.54 | 98.555 | 285.66 | 98.762 | 285.75 | 98.765 | 284.81 | 99.207 | 284.97 | 99.146 | 284.97 | 98.857
285.72 | 98.931 | 285.76 | 98.518 | 285.79 | 98.962 | 286.05 | 98.67 | 285.61 | 98.583 | 285.71 | 98.978 | 285.79 | 98.213 | 285.71 | 98.544 | 285.83 | 98.755 | 285.92 | 98.758 | 284.98 | 99.204 | 285.14 | 99.141 | 285.14 | 98.853
285.89 | 98.924 | 285.93 | 98.51 | 285.96 | 98.958 | 286.22 | 98.662 | 285.78 | 98.575 | 285.88 | 98.974 | 285.96 | 98.201 | 285.87 | 98.537 | 286 | 98.745 | 286.09 | 98.748 | 285.15 | 99.201 | 285.31 | 99.134 | 285.31 | 98.849
286.06 | 98.915 | 286.1 | 98.503 | 286.13 | 98.956 | 286.39 | 98.655 | 285.95 | 98.568 | 286.05 | 98.973 | 286.13 | 98.188 | 286.04 | 98.528 | 286.17 | 98.738 | 286.26 | 98.739 | 285.32 | 99.198 | 285.48 | 99.128 | 285.48 | 98.846
286.23 | 98.91 | 286.27 | 98.495 | 286.3 | 98.952 | 286.56 | 98.648 | 286.12 | 98.559 | 286.22 | 98.971 | 286.3 | 98.178 | 286.21 | 98.521 | 286.33 | 98.731 | 286.43 | 98.728 | 285.49 | 99.195 | 285.65 | 99.125 | 285.65 | 98.844
286.39 | 98.905 | 286.43 | 98.484 | 286.47 | 98.947 | 286.73 | 98.644 | 286.29 | 98.55 | 286.38 | 98.965 | 286.46 | 98.16 | 286.38 | 98.512 | 286.5 | 98.724 | 286.6 | 98.723 | 285.66 | 99.192 | 285.82 | 99.123 | 285.82 | 98.839
286.56 | 98.899 | 286.6 | 98.476 | 286.64 | 98.94 | 286.9 | 98.636 | 286.46 | 98.54 | 286.55 | 98.957 | 286.63 | 98.149 | 286.55 | 98.505 | 286.67 | 98.718 | 286.77 | 98.717 | 285.83 | 99.189 | 285.99 | 99.118 | 285.99 | 98.834
286.73 | 98.895 | 286.77 | 98.464 | 286.81 | 98.936 | 287.06 | 98.628 | 286.63 | 98.536 | 286.72 | 98.951 | 286.8 | 98.137 | 286.72 | 98.495 | 286.84 | 98.712 | 286.94 | 98.708 | 286 | 99.185 | 286.16 | 99.114 | 286.16 | 98.827
286.9 | 98.891 | 286.94 | 98.457 | 286.98 | 98.932 | 287.23 | 98.619 | 286.8 | 98.53 | 286.89 | 98.945 | 286.97 | 98.127 | 286.89 | 98.486 | 287.01 | 98.704 | 287.1 | 98.697 | 286.17 | 99.183 | 286.33 | 99.11 | 286.33 | 98.823
287.07 | 98.886 | 287.11 | 98.445 | 287.15 | 98.925 | 287.4 | 98.614 | 286.97 | 98.524 | 287.06 | 98.938 | 287.14 | 98.119 | 287.06 | 98.482 | 287.18 | 98.692 | 287.27 | 98.694 | 286.34 | 99.179 | 286.5 | 99.103 | 286.5 | 98.819
287.24 | 98.882 | 287.28 | 98.433 | 287.32 | 98.918 | 287.57 | 98.607 | 287.14 | 98.513 | 287.23 | 98.931 | 287.31 | 98.11 | 287.23 | 98.476 | 287.35 | 98.686 | 287.44 | 98.686 | 286.51 | 99.174 | 286.67 | 99.099 | 286.67 | 98.813
287.41 | 98.875 | 287.45 | 98.429 | 287.49 | 98.914 | 287.74 | 98.599 | 287.31 | 98.504 | 287.4 | 98.927 | 287.48 | 98.099 | 287.4 | 98.467 | 287.52 | 98.678 | 287.61 | 98.676 | 286.68 | 99.169 | 286.84 | 99.093 | 286.84 | 98.807
287.58 | 98.87 | 287.62 | 98.423 | 287.66 | 98.907 | 287.91 | 98.59 | 287.47 | 98.498 | 287.57 | 98.923 | 287.65 | 98.088 | 287.57 | 98.457 | 287.69 | 98.67 | 287.78 | 98.668 | 286.85 | 99.166 | 287.01 | 99.087 | 287.01 | 98.805
287.75 | 98.866 | 287.79 | 98.412 | 287.83 | 98.901 | 288.08 | 98.583 | 287.64 | 98.49 | 287.74 | 98.916 | 287.81 | 98.079 | 287.74 | 98.451 | 287.85 | 98.663 | 287.95 | 98.661 | 287.02 | 99.158 | 287.18 | 99.082 | 287.18 | 98.801
287.92 | 98.859 | 287.96 | 98.396 | 288 | 98.897 | 288.24 | 98.577 | 287.81 | 98.478 | 287.91 | 98.911 | 287.98 | 98.063 | 287.9 | 98.438 | 288.02 | 98.651 | 288.12 | 98.649 | 287.19 | 99.152 | 287.35 | 99.075 | 287.35 | 98.794
288.09 | 98.853 | 288.13 | 98.386 | 288.17 | 98.892 | 288.41 | 98.57 | 287.98 | 98.469 | 288.08 | 98.906 | 288.15 | 98.052 | 288.07 | 98.426 | 288.19 | 98.643 | 288.29 | 98.635 | 287.36 | 99.146 | 287.52 | 99.071 | 287.52 | 98.788
288.26 | 98.848 | 288.3 | 98.383 | 288.34 | 98.885 | 288.58 | 98.56 | 288.15 | 98.461 | 288.25 | 98.901 | 288.32 | 98.038 | 288.24 | 98.417 | 288.36 | 98.632 | 288.46 | 98.628 | 287.53 | 99.142 | 287.69 | 99.066 | 287.69 | 98.786
288.43 | 98.842 | 288.47 | 98.371 | 288.5 | 98.878 | 288.75 | 98.553 | 288.32 | 98.451 | 288.41 | 98.898 | 288.49 | 98.024 | 288.41 | 98.407 | 288.53 | 98.623 | 288.63 | 98.618 | 287.7 | 99.139 | 287.86 | 99.059 | 287.86 | 98.781
288.6 | 98.837 | 288.64 | 98.362 | 288.67 | 98.874 | 288.92 | 98.544 | 288.49 | 98.444 | 288.58 | 98.893 | 288.66 | 98.017 | 288.58 | 98.398 | 288.7 | 98.617 | 288.8 | 98.609 | 287.87 | 99.136 | 288.03 | 99.053 | 288.03 | 98.776
288.77 | 98.831 | 288.8 | 98.353 | 288.84 | 98.871 | 289.09 | 98.539 | 288.66 | 98.438 | 288.75 | 98.885 | 288.83 | 97.998 | 288.75 | 98.391 | 288.87 | 98.607 | 288.96 | 98.605 | 288.04 | 99.131 | 288.2 | 99.047 | 288.2 | 98.771
288.94 | 98.825 | 288.97 | 98.342 | 289.01 | 98.864 | 289.26 | 98.531 | 288.83 | 98.43 | 288.92 | 98.875 | 289 | 97.993 | 288.92 | 98.384 | 289.04 | 98.599 | 289.13 | 98.594 | 288.21 | 99.125 | 288.37 | 99.04 | 288.37 | 98.766
289.1 | 98.819 | 289.14 | 98.33 | 289.18 | 98.858 | 289.42 | 98.523 | 289 | 98.421 | 289.09 | 98.866 | 289.17 | 97.976 | 289.09 | 98.369 | 289.2 | 98.589 | 289.3 | 98.58 | 288.38 | 99.117 | 288.54 | 99.03 | 288.54 | 98.759
289.27 | 98.814 | 289.31 | 98.32 | 289.35 | 98.852 | 289.59 | 98.511 | 289.16 | 98.411 | 289.26 | 98.859 | 289.33 | 97.962 | 289.26 | 98.358 | 289.37 | 98.58 | 289.47 | 98.573 | 288.55 | 99.112 | 288.71 | 99.023 | 288.71 | 98.754
289.44 | 98.81 | 289.48 | 98.306 | 289.52 | 98.846 | 289.76 | 98.503 | 289.33 | 98.402 | 289.43 | 98.856 | 289.5 | 97.951 | 289.43 | 98.351 | 289.54 | 98.574 | 289.64 | 98.565 | 288.72 | 99.106 | 288.88 | 99.017 | 288.88 | 98.748
289.61 | 98.803 | 289.65 | 98.299 | 289.69 | 98.841 | 289.93 | 98.493 | 289.5 | 98.394 | 289.6 | 98.851 | 289.67 | 97.937 | 289.6 | 98.335 | 289.71 | 98.563 | 289.81 | 98.559 | 288.89 | 99.101 | 289.05 | 99.011 | 289.05 | 98.742
289.78 | 98.796 | 289.82 | 98.288 | 289.86 | 98.834 | 290.1 | 98.483 | 289.67 | 98.385 | 289.77 | 98.843 | 289.84 | 97.925 | 289.77 | 98.327 | 289.88 | 98.55 | 289.98 | 98.551 | 289.06 | 99.096 | 289.22 | 99.008 | 289.22 | 98.735
289.95 | 98.789 | 289.99 | 98.277 | 290.03 | 98.829 | 290.27 | 98.477 | 289.84 | 98.374 | 289.94 | 98.837 | 290.01 | 97.909 | 289.94 | 98.311 | 290.05 | 98.544 | 290.15 | 98.539 | 289.23 | 99.092 | 289.39 | 99 | 289.39 | 98.729
290.12 | 98.782 | 290.16 | 98.267 | 290.2 | 98.822 | 290.44 | 98.468 | 290.01 | 98.362 | 290.11 | 98.832 | 290.18 | 97.893 | 290.11 | 98.302 | 290.22 | 98.532 | 290.32 | 98.529 | 289.4 | 99.083 | 289.56 | 98.994 | 289.56 | 98.725
290.29 | 98.775 | 290.33 | 98.258 | 290.37 | 98.815 | 290.6 | 98.462 | 290.18 | 98.352 | 290.28 | 98.826 | 290.35 | 97.879 | 290.27 | 98.293 | 290.39 | 98.521 | 290.48 | 98.519 | 289.57 | 99.075 | 289.73 | 98.982 | 289.73 | 98.718
290.46 | 98.77 | 290.5 | 98.246 | 290.54 | 98.809 | 290.77 | 98.449 | 290.35 | 98.343 | 290.44 | 98.821 | 290.52 | 97.87 | 290.44 | 98.28 | 290.56 | 98.511 | 290.65 | 98.51 | 289.74 | 99.07 | 289.9 | 98.973 | 289.9 | 98.713
290.63 | 98.764 | 290.67 | 98.237 | 290.71 | 98.803 | 290.94 | 98.437 | 290.52 | 98.336 | 290.61 | 98.811 | 290.69 | 97.855 | 290.61 | 98.272 | 290.73 | 98.502 | 290.82 | 98.497 | 289.91 | 99.062 | 290.07 | 98.966 | 290.07 | 98.705
290.8 | 98.759 | 290.84 | 98.225 | 290.88 | 98.799 | 291.11 | 98.423 | 290.69 | 98.325 | 290.78 | 98.8 | 290.85 | 97.839 | 290.78 | 98.262 | 290.89 | 98.496 | 290.99 | 98.492 | 290.07 | 99.055 | 290.24 | 98.957 | 290.25 | 98.7
290.97 | 98.753 | 291 | 98.214 | 291.04 | 98.794 | 291.28 | 98.415 | 290.86 | 98.317 | 290.95 | 98.793 | 291.02 | 97.822 | 290.95 | 98.25 | 291.06 | 98.485 | 291.16 | 98.48 | 290.24 | 99.052 | 290.41 | 98.949 | 290.42 | 98.691
291.14 | 98.748 | 291.17 | 98.205 | 291.21 | 98.786 | 291.45 | 98.405 | 291.03 | 98.307 | 291.12 | 98.791 | 291.19 | 97.808 | 291.12 | 98.236 | 291.23 | 98.476 | 291.33 | 98.469 | 290.41 | 99.042 | 290.58 | 98.941 | 290.59 | 98.684
291.31 | 98.744 | 291.34 | 98.188 | 291.38 | 98.778 | 291.62 | 98.391 | 291.2 | 98.296 | 291.29 | 98.786 | 291.36 | 97.795 | 291.29 | 98.222 | 291.4 | 98.464 | 291.5 | 98.461 | 290.58 | 99.036 | 290.75 | 98.933 | 290.76 | 98.676
291.48 | 98.738 | 291.51 | 98.177 | 291.55 | 98.772 | 291.79 | 98.385 | 291.37 | 98.286 | 291.46 | 98.777 | 291.53 | 97.777 | 291.46 | 98.212 | 291.57 | 98.452 | 291.67 | 98.447 | 290.75 | 99.031 | 290.92 | 98.927 | 290.93 | 98.671
291.65 | 98.729 | 291.68 | 98.163 | 291.72 | 98.764 | 291.96 | 98.376 | 291.54 | 98.274 | 291.63 | 98.771 | 291.7 | 97.765 | 291.63 | 98.199 | 291.74 | 98.438 | 291.84 | 98.438 | 290.92 | 99.023 | 291.09 | 98.919 | 291.1 | 98.664
291.81 | 98.722 | 291.85 | 98.152 | 291.89 | 98.755 | 292.12 | 98.366 | 291.7 | 98.267 | 291.8 | 98.762 | 291.87 | 97.748 | 291.8 | 98.191 | 291.91 | 98.43 | 292 | 98.424 | 291.09 | 99.017 | 291.26 | 98.907 | 291.27 | 98.655
291.98 | 98.714 | 292.02 | 98.143 | 292.06 | 98.748 | 292.29 | 98.353 | 291.87 | 98.257 | 291.97 | 98.752 | 292.04 | 97.733 | 291.97 | 98.182 | 292.08 | 98.419 | 292.17 | 98.417 | 291.26 | 99.007 | 291.43 | 98.897 | 291.44 | 98.647
292.15 | 98.707 | 292.19 | 98.129 | 292.23 | 98.746 | 292.46 | 98.343 | 292.04 | 98.244 | 292.13 | 98.745 | 292.21 | 97.72 | 292.14 | 98.167 | 292.25 | 98.407 | 292.34 | 98.403 | 291.43 | 99 | 291.6 | 98.89 | 291.61 | 98.64
292.32 | 98.7 | 292.36 | 98.117 | 292.4 | 98.739 | 292.63 | 98.333 | 292.21 | 98.231 | 292.3 | 98.738 | 292.37 | 97.708 | 292.31 | 98.154 | 292.42 | 98.394 | 292.51 | 98.393 | 291.6 | 98.992 | 291.77 | 98.884 | 291.78 | 98.634
292.49 | 98.693 | 292.53 | 98.105 | 292.57 | 98.727 | 292.8 | 98.325 | 292.38 | 98.221 | 292.47 | 98.731 | 292.54 | 97.692 | 292.48 | 98.143 | 292.58 | 98.388 | 292.68 | 98.379 | 291.77 | 98.986 | 291.94 | 98.873 | 291.95 | 98.626
292.66 | 98.685 | 292.7 | 98.092 | 292.74 | 98.718 | 292.97 | 98.314 | 292.55 | 98.205 | 292.64 | 98.725 | 292.71 | 97.673 | 292.65 | 98.129 | 292.75 | 98.374 | 292.85 | 98.365 | 291.94 | 98.977 | 292.11 | 98.864 | 292.12 | 98.618
292.83 | 98.678 | 292.86 | 98.08 | 292.91 | 98.711 | 293.14 | 98.301 | 292.72 | 98.198 | 292.81 | 98.718 | 292.88 | 97.652 | 292.82 | 98.114 | 292.92 | 98.361 | 293.02 | 98.359 | 292.11 | 98.966 | 292.28 | 98.851 | 292.29 | 98.61
293 | 98.672 | 293.03 | 98.068 | 293.08 | 98.702 | 293.31 | 98.285 | 292.89 | 98.188 | 292.98 | 98.71 | 293.05 | 97.634 | 292.98 | 98.105 | 293.09 | 98.347 | 293.19 | 98.341 | 292.28 | 98.961 | 292.45 | 98.843 | 292.46 | 98.604
293.17 | 98.663 | 293.2 | 98.052 | 293.25 | 98.693 | 293.48 | 98.278 | 293.06 | 98.174 | 293.15 | 98.701 | 293.22 | 97.618 | 293.15 | 98.095 | 293.26 | 98.335 | 293.36 | 98.329 | 292.45 | 98.949 | 292.62 | 98.831 | 292.63 | 98.595
293.34 | 98.659 | 293.37 | 98.039 | 293.42 | 98.683 | 293.64 | 98.265 | 293.23 | 98.165 | 293.32 | 98.693 | 293.39 | 97.602 | 293.32 | 98.079 | 293.43 | 98.325 | 293.53 | 98.316 | 292.62 | 98.934 | 292.79 | 98.818 | 292.8 | 98.586
293.51 | 98.651 | 293.54 | 98.024 | 293.59 | 98.676 | 293.81 | 98.254 | 293.4 | 98.149 | 293.49 | 98.681 | 293.56 | 97.578 | 293.49 | 98.068 | 293.6 | 98.312 | 293.7 | 98.304 | 292.79 | 98.927 | 292.96 | 98.807 | 292.97 | 98.576
293.68 | 98.642 | 293.71 | 98.013 | 293.76 | 98.668 | 293.98 | 98.245 | 293.57 | 98.139 | 293.66 | 98.673 | 293.73 | 97.566 | 293.66 | 98.057 | 293.77 | 98.303 | 293.87 | 98.295 | 292.96 | 98.915 | 293.13 | 98.795 | 293.14 | 98.568
293.85 | 98.634 | 293.88 | 97.998 | 293.92 | 98.657 | 294.15 | 98.232 | 293.74 | 98.13 | 293.83 | 98.668 | 293.89 | 97.55 | 293.83 | 98.04 | 293.94 | 98.288 | 294.03 | 98.283 | 293.13 | 98.903 | 293.3 | 98.784 | 293.32 | 98.558
294.02 | 98.629 | 294.05 | 97.983 | 294.09 | 98.648 | 294.32 | 98.225 | 293.91 | 98.11 | 294 | 98.663 | 294.06 | 97.535 | 294 | 98.024 | 294.11 | 98.276 | 294.2 | 98.275 | 293.3 | 98.891 | 293.47 | 98.771 | 293.49 | 98.547
294.19 | 98.622 | 294.22 | 97.971 | 294.26 | 98.641 | 294.49 | 98.209 | 294.08 | 98.097 | 294.17 | 98.654 | 294.23 | 97.513 | 294.17 | 98.011 | 294.28 | 98.261 | 294.37 | 98.256 | 293.47 | 98.879 | 293.64 | 98.758 | 293.66 | 98.534
294.36 | 98.615 | 294.39 | 97.96 | 294.43 | 98.637 | 294.66 | 98.199 | 294.25 | 98.086 | 294.34 | 98.646 | 294.4 | 97.5 | 294.34 | 97.996 | 294.44 | 98.254 | 294.54 | 98.241 | 293.64 | 98.874 | 293.81 | 98.749 | 293.83 | 98.528
294.53 | 98.609 | 294.56 | 97.949 | 294.6 | 98.631 | 294.83 | 98.193 | 294.42 | 98.077 | 294.5 | 98.641 | 294.57 | 97.487 | 294.51 | 97.983 | 294.61 | 98.24 | 294.71 | 98.227 | 293.81 | 98.86 | 293.98 | 98.735 | 294 | 98.517
294.7 | 98.601 | 294.73 | 97.932 | 294.77 | 98.621 | 294.99 | 98.173 | 294.58 | 98.066 | 294.67 | 98.632 | 294.74 | 97.466 | 294.68 | 97.965 | 294.78 | 98.225 | 294.88 | 98.214 | 293.98 | 98.85 | 294.15 | 98.721 | 294.17 | 98.505
294.87 | 98.591 | 294.89 | 97.916 | 294.94 | 98.611 | 295.16 | 98.163 | 294.75 | 98.051 | 294.84 | 98.62 | 294.91 | 97.449 | 294.85 | 97.953 | 294.95 | 98.219 | 295.05 | 98.2 | 294.15 | 98.842 | 294.32 | 98.704 | 294.34 | 98.494
295.03 | 98.587 | 295.06 | 97.909 | 295.11 | 98.605 | 295.33 | 98.149 | 294.92 | 98.036 | 295.01 | 98.612 | 295.08 | 97.43 | 295.02 | 97.939 | 295.12 | 98.202 | 295.22 | 98.187 | 294.32 | 98.83 | 294.49 | 98.699 | 294.51 | 98.483
295.2 | 98.578 | 295.23 | 97.895 | 295.28 | 98.601 | 295.5 | 98.14 | 295.09 | 98.03 | 295.18 | 98.601 | 295.25 | 97.407 | 295.19 | 97.923 | 295.29 | 98.19 | 295.39 | 98.18 | 294.49 | 98.814 | 294.66 | 98.682 | 294.68 | 98.469
295.37 | 98.57 | 295.4 | 97.878 | 295.45 | 98.591 | 295.67 | 98.127 | 295.26 | 98.015 | 295.35 | 98.596 | 295.42 | 97.387 | 295.36 | 97.908 | 295.46 | 98.176 | 295.56 | 98.162 | 294.66 | 98.804 | 294.83 | 98.671 | 294.85 | 98.455
295.54 | 98.56 | 295.57 | 97.864 | 295.62 | 98.581 | 295.84 | 98.116 | 295.43 | 98.004 | 295.52 | 98.585 | 295.58 | 97.369 | 295.53 | 97.895 | 295.63 | 98.165 | 295.72 | 98.148 | 294.83 | 98.788 | 295 | 98.652 | 295.02 | 98.441
295.71 | 98.55 | 295.74 | 97.848 | 295.79 | 98.571 | 296.01 | 98.108 | 295.6 | 97.99 | 295.69 | 98.577 | 295.75 | 97.344 | 295.7 | 97.885 | 295.8 | 98.153 | 295.89 | 98.137 | 295 | 98.78 | 295.17 | 98.634 | 295.19 | 98.426
295.88 | 98.541 | 295.91 | 97.835 | 295.96 | 98.562 | 296.18 | 98.095 | 295.77 | 97.977 | 295.86 | 98.565 | 295.92 | 97.324 | 295.87 | 97.867 | 295.97 | 98.137 | 296.06 | 98.121 | 295.17 | 98.76 | 295.34 | 98.627 | 295.36 | 98.418
296.05 | 98.531 | 296.08 | 97.821 | 296.13 | 98.554 | 296.35 | 98.081 | 295.94 | 97.967 | 296.03 | 98.556 | 296.09 | 97.309 | 296.03 | 97.856 | 296.14 | 98.12 | 296.23 | 98.105 | 295.34 | 98.744 | 295.51 | 98.617 | 295.53 | 98.401
296.22 | 98.522 | 296.25 | 97.804 | 296.3 | 98.541 | 296.52 | 98.067 | 296.11 | 97.957 | 296.2 | 98.545 | 296.26 | 97.286 | 296.2 | 97.842 | 296.31 | 98.109 | 296.4 | 98.092 | 295.51 | 98.73 | 295.68 | 98.595 | 295.7 | 98.387
296.39 | 98.515 | 296.42 | 97.788 | 296.47 | 98.531 | 296.68 | 98.052 | 296.28 | 97.941 | 296.37 | 98.537 | 296.43 | 97.271 | 296.37 | 97.823 | 296.47 | 98.098 | 296.57 | 98.08 | 295.68 | 98.715 | 295.85 | 98.579 | 295.88 | 98.372
296.56 | 98.507 | 296.59 | 97.772 | 296.64 | 98.52 | 296.85 | 98.04 | 296.45 | 97.926 | 296.54 | 98.528 | 296.6 | 97.25 | 296.54 | 97.806 | 296.64 | 98.082 | 296.74 | 98.064 | 295.85 | 98.701 | 296.02 | 98.563 | 296.05 | 98.355
296.73 | 98.498 | 296.76 | 97.76 | 296.81 | 98.514 | 297.02 | 98.024 | 296.62 | 97.909 | 296.71 | 98.523 | 296.77 | 97.23 | 296.71 | 97.792 | 296.81 | 98.066 | 296.91 | 98.05 | 296.02 | 98.686 | 296.19 | 98.545 | 296.22 | 98.336
296.9 | 98.487 | 296.93 | 97.747 | 296.97 | 98.503 | 297.19 | 98.012 | 296.79 | 97.896 | 296.88 | 98.517 | 296.94 | 97.205 | 296.88 | 97.777 | 296.98 | 98.051 | 297.08 | 98.031 | 296.19 | 98.673 | 296.36 | 98.533 | 296.39 | 98.32
297.07 | 98.48 | 297.09 | 97.73 | 297.14 | 98.496 | 297.36 | 97.997 | 296.95 | 97.881 | 297.04 | 98.504 | 297.11 | 97.189 | 297.05 | 97.759 | 297.15 | 98.04 | 297.25 | 98.017 | 296.36 | 98.657 | 296.53 | 98.511 | 296.56 | 98.303
297.24 | 98.471 | 297.26 | 97.71 | 297.31 | 98.486 | 297.53 | 97.982 | 297.12 | 97.862 | 297.21 | 98.495 | 297.27 | 97.168 | 297.22 | 97.746 | 297.32 | 98.022 | 297.42 | 97.997 | 296.53 | 98.642 | 296.7 | 98.494 | 296.73 | 98.287
297.41 | 98.458 | 297.43 | 97.697 | 297.48 | 98.472 | 297.7 | 97.969 | 297.29 | 97.846 | 297.38 | 98.485 | 297.44 | 97.145 | 297.39 | 97.729 | 297.49 | 98.009 | 297.58 | 97.982 | 296.7 | 98.63 | 296.87 | 98.476 | 296.9 | 98.267
297.58 | 98.447 | 297.6 | 97.679 | 297.65 | 98.463 | 297.87 | 97.954 | 297.46 | 97.833 | 297.55 | 98.474 | 297.61 | 97.122 | 297.56 | 97.713 | 297.66 | 97.993 | 297.75 | 97.97 | 296.87 | 98.612 | 297.04 | 98.458 | 297.07 | 98.249
297.75 | 98.439 | 297.77 | 97.665 | 297.82 | 98.454 | 298.04 | 97.943 | 297.63 | 97.815 | 297.72 | 98.46 | 297.78 | 97.103 | 297.73 | 97.694 | 297.83 | 97.975 | 297.92 | 97.95 | 297.04 | 98.6 | 297.21 | 98.441 | 297.24 | 98.232
297.92 | 98.429 | 297.94 | 97.65 | 297.99 | 98.45 | 298.21 | 97.929 | 297.8 | 97.8 | 297.89 | 98.456 | 297.95 | 97.084 | 297.9 | 97.684 | 298 | 97.959 | 298.09 | 97.935 | 297.21 | 98.587 | 297.38 | 98.419 | 297.41 | 98.213
298.09 | 98.418 | 298.11 | 97.63 | 298.16 | 98.438 | 298.38 | 97.915 | 297.97 | 97.788 | 298.06 | 98.439 | 298.12 | 97.059 | 298.07 | 97.662 | 298.17 | 97.941 | 298.26 | 97.92 | 297.38 | 98.572 | 297.55 | 98.4 | 297.58 | 98.194
298.26 | 98.413 | 298.28 | 97.616 | 298.33 | 98.428 | 298.54 | 97.9 | 298.14 | 97.77 | 298.23 | 98.431 | 298.29 | 97.037 | 298.24 | 97.645 | 298.34 | 97.928 | 298.43 | 97.898 | 297.55 | 98.559 | 297.72 | 98.377 | 297.75 | 98.177
298.42 | 98.402 | 298.45 | 97.594 | 298.5 | 98.417 | 298.71 | 97.881 | 298.31 | 97.753 | 298.4 | 98.425 | 298.46 | 97.01 | 298.41 | 97.625 | 298.51 | 97.907 | 298.6 | 97.882 | 297.72 | 98.542 | 297.89 | 98.357 | 297.92 | 98.158
298.59 | 98.392 | 298.62 | 97.583 | 298.67 | 98.402 | 298.88 | 97.871 | 298.48 | 97.738 | 298.57 | 98.406 | 298.62 | 96.988 | 298.58 | 97.608 | 298.67 | 97.89 | 298.77 | 97.86 | 297.89 | 98.526 | 298.06 | 98.335 | 298.09 | 98.137
298.76 | 98.381 | 298.79 | 97.568 | 298.84 | 98.39 | 299.05 | 97.851 | 298.65 | 97.717 | 298.74 | 98.395 | 298.79 | 96.967 | 298.74 | 97.592 | 298.84 | 97.878 | 298.94 | 97.847 | 298.06 | 98.509 | 298.23 | 98.318 | 298.26 | 98.118
298.93 | 98.368 | 298.96 | 97.546 | 299.01 | 98.377 | 299.22 | 97.842 | 298.82 | 97.7 | 298.91 | 98.385 | 298.96 | 96.945 | 298.91 | 97.572 | 299.01 | 97.86 | 299.11 | 97.83 | 298.23 | 98.493 | 298.4 | 98.295 | 298.43 | 98.095
299.1 | 98.357 | 299.12 | 97.528 | 299.18 | 98.364 | 299.39 | 97.826 | 298.99 | 97.682 | 299.08 | 98.373 | 299.13 | 96.92 | 299.08 | 97.552 | 299.18 | 97.844 | 299.28 | 97.814 | 298.4 | 98.476 | 298.57 | 98.273 | 298.6 | 98.073
299.27 | 98.347 | 299.29 | 97.513 | 299.35 | 98.354 | 299.56 | 97.804 | 299.15 | 97.671 | 299.25 | 98.361 | 299.3 | 96.898 | 299.25 | 97.534 | 299.35 | 97.828 | 299.44 | 97.792 | 298.57 | 98.453 | 298.74 | 98.255 | 298.78 | 98.052
299.44 | 98.336 | 299.46 | 97.493 | 299.52 | 98.344 | 299.73 | 97.793 | 299.32 | 97.652 | 299.41 | 98.353 | 299.47 | 96.874 | 299.42 | 97.515 | 299.52 | 97.814 | 299.61 | 97.772 | 298.74 | 98.433 | 298.91 | 98.23 | 298.95 | 98.029
299.61 | 98.324 | 299.63 | 97.476 | 299.68 | 98.33 | 299.9 | 97.776 | 299.49 | 97.631 | 299.58 | 98.344 | 299.64 | 96.846 | 299.59 | 97.497 | 299.69 | 97.801 | 299.78 | 97.753 | 298.91 | 98.411 | 299.08 | 98.208 | 299.12 | 98.007
299.78 | 98.312 | 299.8 | 97.455 | 299.85 | 98.326 | 300.07 | 97.755 | 299.66 | 97.62 | 299.75 | 98.331 | 299.81 | 96.827 | 299.76 | 97.481 | 299.86 | 97.776 | 299.95 | 97.735 | 299.08 | 98.391 | 299.25 | 98.181 | 299.29 | 97.982
299.95 | 98.302 | 299.97 | 97.439 | 300.02 | 98.313 | 300.24 | 97.74 | 299.83 | 97.603 | 299.92 | 98.317 | 299.97 | 96.798 | 299.93 | 97.465 | 300.03 | 97.765 | 300.12 | 97.712 | 299.25 | 98.364 | 299.42 | 98.157 | 299.46 | 97.959
300.12 | 98.292 | 300.14 | 97.418 | 300.19 | 98.302 | 300.41 | 97.724 | 300 | 97.59 | 300.09 | 98.305 | 300.14 | 96.774 | 300.1 | 97.438 | 300.2 | 97.742 | 300.29 | 97.692 | 299.42 | 98.336 | 299.59 | 98.13 | 299.63 | 97.937
300.29 | 98.283 | 300.31 | 97.394 | 300.36 | 98.29 | 300.58 | 97.707 | 300.17 | 97.564 | 300.26 | 98.295 | 300.31 | 96.743 | 300.27 | 97.421 | 300.36 | 97.723 | 300.46 | 97.667 | 299.59 | 98.308 | 299.76 | 98.105 | 299.8 | 97.908
300.46 | 98.267 | 300.48 | 97.376 | 300.53 | 98.276 | 300.74 | 97.689 | 300.34 | 97.549 | 300.43 | 98.286 | 300.48 | 96.718 | 300.44 | 97.403 | 300.53 | 97.708 | 300.63 | 97.651 | 299.76 | 98.282 | 299.93 | 98.082 | 299.97 | 97.882
300.63 | 98.256 | 300.65 | 97.36 | 300.7 | 98.263 | 300.91 | 97.671 | 300.51 | 97.533 | 300.6 | 98.273 | 300.65 | 96.694 | 300.61 | 97.385 | 300.7 | 97.687 | 300.8 | 97.631 | 299.93 | 98.256 | 300.1 | 98.055 | 300.14 | 97.852
300.8 | 98.247 | 300.82 | 97.339 | 300.87 | 98.255 | 301.08 | 97.651 | 300.68 | 97.517 | 300.77 | 98.262 | 300.82 | 96.668 | 300.78 | 97.361 | 300.87 | 97.668 | 300.97 | 97.612 | 300.1 | 98.23 | 300.27 | 98.031 | 300.31 | 97.827
300.97 | 98.236 | 300.99 | 97.32 | 301.04 | 98.24 | 301.25 | 97.635 | 300.85 | 97.498 | 300.94 | 98.247 | 300.99 | 96.642 | 300.94 | 97.345 | 301.04 | 97.651 | 301.14 | 97.589 | 300.27 | 98.197 | 300.44 | 98.005 | 300.48 | 97.797
301.14 | 98.222 | 301.16 | 97.3 | 301.21 | 98.225 | 301.42 | 97.619 | 301.01 | 97.48 | 301.11 | 98.235 | 301.16 | 96.616 | 301.11 | 97.323 | 301.21 | 97.628 | 301.31 | 97.566 | 300.44 | 98.17 | 300.61 | 97.975 | 300.65 | 97.771
301.31 | 98.212 | 301.32 | 97.28 | 301.38 | 98.216 | 301.59 | 97.601 | 301.18 | 97.46 | 301.28 | 98.217 | 301.33 | 96.585 | 301.28 | 97.305 | 301.38 | 97.608 | 301.47 | 97.542 | 300.61 | 98.143 | 300.79 | 97.948 | 300.82 | 97.749
301.48 | 98.201 | 301.49 | 97.261 | 301.55 | 98.203 | 301.76 | 97.585 | 301.35 | 97.442 | 301.45 | 98.209 | 301.49 | 96.554 | 301.45 | 97.279 | 301.55 | 97.592 | 301.64 | 97.522 | 300.78 | 98.115 | 300.96 | 97.921 | 300.99 | 97.725
301.64 | 98.185 | 301.66 | 97.243 | 301.72 | 98.181 | 301.93 | 97.566 | 301.52 | 97.423 | 301.62 | 98.194 | 301.66 | 96.525 | 301.62 | 97.256 | 301.72 | 97.57 | 301.81 | 97.501 | 300.95 | 98.085 | 301.13 | 97.891 | 301.16 | 97.698
301.81 | 98.174 | 301.83 | 97.221 | 301.89 | 98.165 | 302.1 | 97.551 | 301.69 | 97.402 | 301.79 | 98.183 | 301.83 | 96.497 | 301.79 | 97.236 | 301.89 | 97.547 | 301.98 | 97.476 | 301.12 | 98.053 | 301.3 | 97.862 | 301.33 | 97.676
301.98 | 98.158 | 302 | 97.203 | 302.05 | 98.148 | 302.27 | 97.53 | 301.86 | 97.386 | 301.96 | 98.164 | 302 | 96.466 | 301.96 | 97.214 | 302.06 | 97.528 | 302.15 | 97.451 | 301.29 | 98.022 | 301.47 | 97.831 | 301.5 | 97.653
302.15 | 98.15 | 302.17 | 97.184 | 302.22 | 98.142 | 302.44 | 97.512 | 302.03 | 97.364 | 302.13 | 98.149 | 302.17 | 96.443 | 302.13 | 97.193 | 302.22 | 97.512 | 302.32 | 97.431 | 301.46 | 97.991 | 301.64 | 97.802 | 301.67 | 97.628
302.32 | 98.139 | 302.34 | 97.163 | 302.39 | 98.131 | 302.61 | 97.491 | 302.2 | 97.344 | 302.29 | 98.137 | 302.34 | 96.411 | 302.3 | 97.175 | 302.39 | 97.493 | 302.49 | 97.411 | 301.63 | 97.96 | 301.81 | 97.77 | 301.84 | 97.601
302.49 | 98.127 | 302.51 | 97.141 | 302.56 | 98.114 | 302.78 | 97.473 | 302.37 | 97.323 | 302.46 | 98.127 | 302.51 | 96.382 | 302.47 | 97.152 | 302.56 | 97.472 | 302.66 | 97.385 | 301.8 | 97.925 | 301.98 | 97.74 | 302.01 | 97.577
302.66 | 98.109 | 302.68 | 97.118 | 302.73 | 98.098 | 302.95 | 97.457 | 302.54 | 97.306 | 302.63 | 98.115 | 302.68 | 96.351 | 302.64 | 97.133 | 302.73 | 97.448 | 302.83 | 97.361 | 301.97 | 97.889 | 302.15 | 97.715 | 302.18 | 97.551
302.83 | 98.103 | 302.85 | 97.101 | 302.9 | 98.086 | 303.11 | 97.432 | 302.71 | 97.284 | 302.8 | 98.095 | 302.84 | 96.322 | 302.8 | 97.111 | 302.9 | 97.421 | 303 | 97.339 | 302.14 | 97.856 | 302.32 | 97.688 | 302.35 | 97.524
303 | 98.082 | 303.01 | 97.081 | 303.07 | 98.073 | 303.28 | 97.413 | 302.87 | 97.264 | 302.97 | 98.087 | 303.01 | 96.293 | 302.97 | 97.088 | 303.07 | 97.402 | 303.16 | 97.316 | 302.31 | 97.821 | 302.49 | 97.661 | 302.52 | 97.497
303.17 | 98.073 | 303.18 | 97.058 | 303.24 | 98.059 | 303.45 | 97.395 | 303.04 | 97.246 | 303.14 | 98.071 | 303.18 | 96.261 | 303.14 | 97.062 | 303.24 | 97.379 | 303.33 | 97.287 | 302.48 | 97.782 | 302.65 | 97.627 | 302.69 | 97.464
303.34 | 98.06 | 303.35 | 97.035 | 303.41 | 98.039 | 303.62 | 97.377 | 303.21 | 97.226 | 303.31 | 98.054 | 303.35 | 96.229 | 303.31 | 97.038 | 303.41 | 97.358 | 303.5 | 97.264 | 302.65 | 97.744 | 302.82 | 97.596 | 302.86 | 97.429
303.51 | 98.042 | 303.52 | 97.014 | 303.58 | 98.025 | 303.79 | 97.355 | 303.38 | 97.203 | 303.48 | 98.038 | 303.52 | 96.193 | 303.48 | 97.017 | 303.58 | 97.337 | 303.67 | 97.238 | 302.82 | 97.708 | 302.99 | 97.565 | 303.03 | 97.398
303.68 | 98.024 | 303.69 | 96.99 | 303.75 | 98.011 | 303.96 | 97.336 | 303.55 | 97.182 | 303.65 | 98.02 | 303.69 | 96.165 | 303.65 | 96.989 | 303.75 | 97.318 | 303.84 | 97.215 | 302.99 | 97.664 | 303.16 | 97.531 | 303.2 | 97.368
303.85 | 98.012 | 303.86 | 96.969 | 303.92 | 98 | 304.13 | 97.311 | 303.72 | 97.155 | 303.82 | 98.008 | 303.86 | 96.134 | 303.82 | 96.963 | 303.92 | 97.293 | 304.01 | 97.186 | 303.16 | 97.628 | 303.33 | 97.496 | 303.37 | 97.333
304.02 | 98 | 304.03 | 96.947 | 304.09 | 97.985 | 304.3 | 97.292 | 303.89 | 97.135 | 303.99 | 97.995 | 304.03 | 96.1 | 303.99 | 96.936 | 304.08 | 97.267 | 304.18 | 97.156 | 303.33 | 97.592 | 303.5 | 97.462 | 303.54 | 97.299
304.19 | 97.984 | 304.2 | 96.922 | 304.26 | 97.972 | 304.47 | 97.271 | 304.06 | 97.116 | 304.15 | 97.976 | 304.19 | 96.065 | 304.16 | 96.913 | 304.25 | 97.248 | 304.35 | 97.127 | 303.51 | 97.548 | 303.67 | 97.43 | 303.71 | 97.265
304.35 | 97.966 | 304.37 | 96.901 | 304.42 | 97.956 | 304.64 | 97.252 | 304.23 | 97.092 | 304.32 | 97.965 | 304.36 | 96.036 | 304.33 | 96.889 | 304.42 | 97.221 | 304.52 | 97.102 | 303.68 | 97.504 | 303.84 | 97.399 | 303.88 | 97.233
304.52 | 97.955 | 304.54 | 96.875 | 304.59 | 97.941 | 304.81 | 97.229 | 304.4 | 97.067 | 304.49 | 97.947 | 304.53 | 96.005 | 304.5 | 96.863 | 304.59 | 97.198 | 304.69 | 97.07 | 303.85 | 97.458 | 304.01 | 97.361 | 304.05 | 97.198
304.69 | 97.938 | 304.7 | 96.853 | 304.76 | 97.926 | 304.98 | 97.208 | 304.57 | 97.043 | 304.66 | 97.937 | 304.7 | 95.972 | 304.66 | 96.843 | 304.76 | 97.177 | 304.86 | 97.044 | 304.02 | 97.415 | 304.18 | 97.327 | 304.22 | 97.163
304.86 | 97.926 | 304.87 | 96.827 | 304.93 | 97.913 | 305.15 | 97.187 | 304.73 | 97.02 | 304.83 | 97.923 | 304.87 | 95.937 | 304.83 | 96.815 | 304.93 | 97.146 | 305.02 | 97.017 | 304.19 | 97.372 | 304.35 | 97.296 | 304.39 | 97.126
305.03 | 97.91 | 305.04 | 96.807 | 305.1 | 97.896 | 305.32 | 97.165 | 304.9 | 96.994 | 305 | 97.907 | 305.04 | 95.906 | 305 | 96.788 | 305.1 | 97.125 | 305.19 | 96.988 | 304.36 | 97.334 | 304.52 | 97.259 | 304.56 | 97.091
305.2 | 97.891 | 305.21 | 96.783 | 305.27 | 97.88 | 305.49 | 97.141 | 305.07 | 96.975 | 305.17 | 97.89 | 305.21 | 95.869 | 305.17 | 96.761 | 305.27 | 97.102 | 305.36 | 96.958 | 304.53 | 97.294 | 304.69 | 97.227 | 304.73 | 97.053
305.37 | 97.878 | 305.38 | 96.76 | 305.44 | 97.86 | 305.66 | 97.12 | 305.24 | 96.957 | 305.34 | 97.874 | 305.38 | 95.834 | 305.34 | 96.74 | 305.44 | 97.073 | 305.53 | 96.93 | 304.7 | 97.257 | 304.86 | 97.196 | 304.9 | 97.015
305.54 | 97.857 | 305.55 | 96.732 | 305.61 | 97.844 | 305.83 | 97.103 | 305.41 | 96.925 | 305.51 | 97.858 | 305.54 | 95.8 | 305.51 | 96.711 | 305.61 | 97.052 | 305.7 | 96.9 | 304.87 | 97.213 | 305.03 | 97.156 | 305.07 | 96.978
305.71 | 97.845 | 305.72 | 96.708 | 305.78 | 97.824 | 305.99 | 97.077 | 305.58 | 96.898 | 305.68 | 97.835 | 305.71 | 95.762 | 305.68 | 96.681 | 305.78 | 97.029 | 305.87 | 96.875 | 305.04 | 97.17 | 305.2 | 97.113 | 305.24 | 96.941
305.88 | 97.828 | 305.89 | 96.686 | 305.95 | 97.811 | 306.16 | 97.06 | 305.75 | 96.872 | 305.85 | 97.815 | 305.88 | 95.732 | 305.85 | 96.657 | 305.94 | 97.004 | 306.04 | 96.844 | 305.21 | 97.13 | 305.37 | 97.071 | 305.41 | 96.904
306.05 | 97.811 | 306.06 | 96.655 | 306.12 | 97.793 | 306.33 | 97.037 | 305.92 | 96.854 | 306.02 | 97.799 | 306.05 | 95.697 | 306.02 | 96.631 | 306.11 | 96.978 | 306.21 | 96.812 | 305.38 | 97.089 | 305.54 | 97.026 | 305.58 | 96.864
306.22 | 97.795 | 306.23 | 96.632 | 306.29 | 97.775 | 306.5 | 97.012 | 306.09 | 96.826 | 306.18 | 97.78 | 306.22 | 95.655 | 306.19 | 96.601 | 306.28 | 96.95 | 306.38 | 96.784 | 305.55 | 97.051 | 305.71 | 96.983 | 305.75 | 96.826
306.39 | 97.779 | 306.4 | 96.609 | 306.46 | 97.758 | 306.67 | 96.993 | 306.26 | 96.799 | 306.35 | 97.761 | 306.39 | 95.619 | 306.36 | 96.57 | 306.45 | 96.922 | 306.54 | 96.755 | 305.72 | 97.013 | 305.88 | 96.936 | 305.92 | 96.787
306.56 | 97.76 | 306.57 | 96.585 | 306.63 | 97.738 | 306.84 | 96.968 | 306.43 | 96.775 | 306.52 | 97.749 | 306.56 | 95.586 | 306.53 | 96.541 | 306.62 | 96.899 | 306.71 | 96.727 | 305.89 | 96.966 | 306.05 | 96.888 | 306.09 | 96.749
306.73 | 97.739 | 306.74 | 96.56 | 306.8 | 97.719 | 307.01 | 96.94 | 306.6 | 96.75 | 306.69 | 97.736 | 306.73 | 95.55 | 306.7 | 96.515 | 306.79 | 96.872 | 306.88 | 96.697 | 306.06 | 96.927 | 306.22 | 96.842 | 306.26 | 96.713
306.9 | 97.723 | 306.91 | 96.535 | 306.97 | 97.705 | 307.18 | 96.919 | 306.77 | 96.715 | 306.86 | 97.714 | 306.9 | 95.509 | 306.86 | 96.486 | 306.96 | 96.843 | 307.05 | 96.661 | 306.23 | 96.881 | 306.39 | 96.795 | 306.43 | 96.672
307.07 | 97.704 | 307.08 | 96.505 | 307.14 | 97.684 | 307.35 | 96.894 | 306.94 | 96.689 | 307.03 | 97.696 | 307.06 | 95.471 | 307.03 | 96.456 | 307.13 | 96.813 | 307.22 | 96.628 | 306.4 | 96.845 | 306.56 | 96.745 | 306.6 | 96.63
307.24 | 97.687 | 307.25 | 96.479 | 307.3 | 97.659 | 307.52 | 96.869 | 307.1 | 96.661 | 307.2 | 97.679 | 307.23 | 95.435 | 307.2 | 96.425 | 307.3 | 96.786 | 307.39 | 96.598 | 306.57 | 96.801 | 306.73 | 96.694 | 306.77 | 96.589
307.4 | 97.669 | 307.41 | 96.452 | 307.47 | 97.644 | 307.69 | 96.847 | 307.27 | 96.629 | 307.37 | 97.66 | 307.4 | 95.39 | 307.37 | 96.397 | 307.47 | 96.755 | 307.56 | 96.562 | 306.74 | 96.757 | 306.9 | 96.646 | 306.94 | 96.548
307.57 | 97.651 | 307.58 | 96.427 | 307.64 | 97.626 | 307.86 | 96.819 | 307.44 | 96.601 | 307.54 | 97.641 | 307.57 | 95.357 | 307.54 | 96.369 | 307.64 | 96.726 | 307.73 | 96.533 | 306.91 | 96.718 | 307.07 | 96.6 | 307.11 | 96.507
307.74 | 97.636 | 307.75 | 96.395 | 307.81 | 97.605 | 308.03 | 96.794 | 307.61 | 96.574 | 307.71 | 97.617 | 307.74 | 95.314 | 307.71 | 96.337 | 307.81 | 96.697 | 307.89 | 96.498 | 307.08 | 96.678 | 307.24 | 96.551 | 307.28 | 96.467
307.91 | 97.614 | 307.92 | 96.367 | 307.98 | 97.583 | 308.2 | 96.768 | 307.78 | 96.543 | 307.88 | 97.598 | 307.91 | 95.279 | 307.88 | 96.312 | 307.97 | 96.664 | 308.06 | 96.463 | 307.24 | 96.632 | 307.41 | 96.502 | 307.45 | 96.424
308.08 | 97.597 | 308.09 | 96.338 | 308.15 | 97.565 | 308.37 | 96.741 | 307.95 | 96.509 | 308.04 | 97.581 | 308.08 | 95.236 | 308.05 | 96.277 | 308.14 | 96.638 | 308.23 | 96.427 | 307.41 | 96.587 | 307.58 | 96.453 | 307.62 | 96.387
308.25 | 97.579 | 308.26 | 96.313 | 308.32 | 97.543 | 308.54 | 96.716 | 308.12 | 96.481 | 308.21 | 97.559 | 308.24 | 95.196 | 308.22 | 96.241 | 308.31 | 96.614 | 308.4 | 96.397 | 307.58 | 96.541 | 307.75 | 96.403 | 307.78 | 96.347
308.42 | 97.559 | 308.43 | 96.283 | 308.49 | 97.524 | 308.71 | 96.69 | 308.29 | 96.451 | 308.38 | 97.539 | 308.41 | 95.159 | 308.39 | 96.208 | 308.48 | 96.582 | 308.57 | 96.356 | 307.75 | 96.489 | 307.92 | 96.349 | 307.95 | 96.304
308.59 | 97.544 | 308.6 | 96.256 | 308.66 | 97.506 | 308.88 | 96.662 | 308.46 | 96.42 | 308.55 | 97.516 | 308.58 | 95.118 | 308.56 | 96.183 | 308.65 | 96.551 | 308.74 | 96.321 | 307.92 | 96.439 | 308.08 | 96.301 | 308.12 | 96.263
308.76 | 97.52 | 308.77 | 96.227 | 308.83 | 97.483 | 309.04 | 96.64 | 308.63 | 96.389 | 308.72 | 97.501 | 308.75 | 95.07 | 308.73 | 96.152 | 308.82 | 96.518 | 308.91 | 96.285 | 308.09 | 96.391 | 308.25 | 96.254 | 308.29 | 96.223
308.93 | 97.503 | 308.94 | 96.193 | 309 | 97.459 | 309.21 | 96.61 | 308.8 | 96.356 | 308.89 | 97.482 | 308.92 | 95.032 | 308.9 | 96.118 | 308.99 | 96.488 | 309.08 | 96.245 | 308.26 | 96.341 | 308.42 | 96.211 | 308.46 | 96.18
309.1 | 97.482 | 309.11 | 96.168 | 309.17 | 97.438 | 309.38 | 96.586 | 308.97 | 96.325 | 309.06 | 97.455 | 309.09 | 94.992 | 309.07 | 96.086 | 309.16 | 96.458 | 309.25 | 96.212 | 308.43 | 96.295 | 308.59 | 96.164 | 308.63 | 96.139
309.27 | 97.465 | 309.28 | 96.137 | 309.34 | 97.416 | 309.55 | 96.558 | 309.14 | 96.291 | 309.23 | 97.433 | 309.26 | 94.948 | 309.24 | 96.048 | 309.33 | 96.425 | 309.41 | 96.174 | 308.6 | 96.239 | 308.76 | 96.12 | 308.8 | 96.092
309.44 | 97.445 | 309.45 | 96.111 | 309.51 | 97.388 | 309.72 | 96.532 | 309.31 | 96.261 | 309.4 | 97.416 | 309.43 | 94.908 | 309.4 | 96.017 | 309.5 | 96.393 | 309.58 | 96.133 | 308.77 | 96.187 | 308.93 | 96.072 | 308.97 | 96.038
309.61 | 97.426 | 309.62 | 96.082 | 309.68 | 97.365 | 309.89 | 96.503 | 309.48 | 96.225 | 309.57 | 97.397 | 309.59 | 94.867 | 309.57 | 95.986 | 309.67 | 96.355 | 309.75 | 96.097 | 308.94 | 96.133 | 309.1 | 96.024 | 309.14 | 95.991
309.78 | 97.402 | 309.78 | 96.045 | 309.85 | 97.344 | 310.06 | 96.477 | 309.65 | 96.191 | 309.73 | 97.377 | 309.76 | 94.824 | 309.74 | 95.947 | 309.84 | 96.324 | 309.92 | 96.054 | 309.11 | 96.081 | 309.27 | 95.975 | 309.31 | 95.943
309.95 | 97.384 | 309.95 | 96.017 | 310.01 | 97.317 | 310.23 | 96.444 | 309.82 | 96.164 | 309.9 | 97.357 | 309.93 | 94.778 | 309.91 | 95.912 | 310.01 | 96.288 | 310.09 | 96.017 | 309.28 | 96.03 | 309.44 | 95.924 | 309.48 | 95.889
310.11 | 97.36 | 310.12 | 95.986 | 310.18 | 97.296 | 310.4 | 96.415 | 309.99 | 96.133 | 310.07 | 97.332 | 310.1 | 94.732 | 310.08 | 95.88 | 310.17 | 96.257 | 310.26 | 95.976 | 309.45 | 95.981 | 309.61 | 95.871 | 309.65 | 95.836
310.28 | 97.341 | 310.29 | 95.955 | 310.35 | 97.275 | 310.57 | 96.387 | 310.16 | 96.093 | 310.24 | 97.317 | 310.27 | 94.684 | 310.25 | 95.844 | 310.34 | 96.223 | 310.43 | 95.932 | 309.62 | 95.927 | 309.78 | 95.82 | 309.82 | 95.785
310.45 | 97.32 | 310.46 | 95.926 | 310.52 | 97.249 | 310.74 | 96.357 | 310.32 | 96.062 | 310.41 | 97.291 | 310.44 | 94.642 | 310.42 | 95.804 | 310.51 | 96.187 | 310.6 | 95.891 | 309.79 | 95.873 | 309.95 | 95.759 | 309.98 | 95.731
310.62 | 97.298 | 310.63 | 95.892 | 310.69 | 97.222 | 310.91 | 96.33 | 310.49 | 96.023 | 310.58 | 97.264 | 310.61 | 94.6 | 310.59 | 95.767 | 310.68 | 96.155 | 310.77 | 95.849 | 309.96 | 95.822 | 310.12 | 95.699 | 310.15 | 95.673
310.79 | 97.274 | 310.8 | 95.857 | 310.86 | 97.196 | 311.08 | 96.298 | 310.66 | 95.994 | 310.75 | 97.244 | 310.78 | 94.555 | 310.76 | 95.738 | 310.85 | 96.118 | 310.94 | 95.803 | 310.13 | 95.767 | 310.29 | 95.641 | 310.32 | 95.619
310.96 | 97.252 | 310.97 | 95.826 | 311.03 | 97.171 | 311.25 | 96.269 | 310.83 | 95.957 | 310.92 | 97.221 | 310.95 | 94.507 | 310.93 | 95.698 | 311.02 | 96.084 | 311.11 | 95.766 | 310.3 | 95.717 | 310.45 | 95.576 | 310.49 | 95.559
311.13 | 97.231 | 311.14 | 95.792 | 311.2 | 97.144 | 311.42 | 96.238 | 311 | 95.921 | 311.09 | 97.199 | 311.11 | 94.457 | 311.1 | 95.662 | 311.19 | 96.049 | 311.27 | 95.722 | 310.47 | 95.656 | 310.62 | 95.514 | 310.66 | 95.501
311.3 | 97.209 | 311.31 | 95.756 | 311.37 | 97.12 | 311.59 | 96.209 | 311.17 | 95.882 | 311.26 | 97.177 | 311.28 | 94.405 | 311.27 | 95.623 | 311.36 | 96.009 | 311.44 | 95.678 | 310.64 | 95.596 | 310.79 | 95.446 | 310.83 | 95.442
311.47 | 97.19 | 311.48 | 95.724 | 311.54 | 97.1 | 311.76 | 96.175 | 311.34 | 95.852 | 311.43 | 97.144 | 311.45 | 94.354 | 311.44 | 95.588 | 311.53 | 95.979 | 311.61 | 95.632 | 310.81 | 95.534 | 310.96 | 95.382 | 311 | 95.384
311.64 | 97.165 | 311.65 | 95.688 | 311.71 | 97.074 | 311.93 | 96.147 | 311.51 | 95.819 | 311.6 | 97.129 | 311.62 | 94.301 | 311.61 | 95.547 | 311.7 | 95.937 | 311.78 | 95.587 | 310.98 | 95.47 | 311.13 | 95.315 | 311.17 | 95.325
311.81 | 97.144 | 311.82 | 95.654 | 311.88 | 97.046 | 312.09 | 96.117 | 311.68 | 95.785 | 311.76 | 97.101 | 311.79 | 94.258 | 311.77 | 95.506 | 311.87 | 95.899 | 311.95 | 95.546 | 311.15 | 95.411 | 311.3 | 95.253 | 311.34 | 95.269
311.98 | 97.119 | 311.99 | 95.616 | 312.05 | 97.02 | 312.26 | 96.081 | 311.85 | 95.743 | 311.93 | 97.078 | 311.96 | 94.211 | 311.94 | 95.467 | 312.04 | 95.857 | 312.12 | 95.495 | 311.32 | 95.344 | 311.47 | 95.185 | 311.51 | 95.209
312.14 | 97.091 | 312.16 | 95.584 | 312.22 | 96.988 | 312.43 | 96.049 | 312.02 | 95.693 | 312.1 | 97.05 | 312.13 | 94.155 | 312.11 | 95.428 | 312.21 | 95.818 | 312.29 | 95.45 | 311.49 | 95.278 | 311.64 | 95.116 | 311.68 | 95.152
312.31 | 97.065 | 312.33 | 95.547 | 312.39 | 96.964 | 312.6 | 96.017 | 312.19 | 95.661 | 312.27 | 97.018 | 312.3 | 94.103 | 312.28 | 95.386 | 312.38 | 95.778 | 312.46 | 95.403 | 311.66 | 95.211 | 311.81 | 95.041 | 311.84 | 95.092
312.48 | 97.037 | 312.5 | 95.516 | 312.56 | 96.938 | 312.77 | 95.984 | 312.36 | 95.623 | 312.44 | 96.995 | 312.47 | 94.048 | 312.45 | 95.348 | 312.54 | 95.736 | 312.62 | 95.362 | 311.83 | 95.155 | 311.98 | 94.967 | 312.01 | 95.025
312.65 | 97.012 | 312.67 | 95.482 | 312.73 | 96.913 | 312.94 | 95.957 | 312.53 | 95.584 | 312.61 | 96.964 | 312.63 | 93.997 | 312.62 | 95.304 | 312.71 | 95.704 | 312.79 | 95.308 | 312 | 95.099 | 312.15 | 94.895 | 312.18 | 94.975
312.82 | 96.991 | 312.84 | 95.437 | 312.9 | 96.882 | 313.11 | 95.924 | 312.7 | 95.543 | 312.78 | 96.939 | 312.8 | 93.944 | 312.79 | 95.266 | 312.88 | 95.664 | 312.96 | 95.26 | 312.17 | 95.045 | 312.32 | 94.821 | 312.35 | 94.922
312.99 | 96.97 | 313 | 95.407 | 313.06 | 96.859 | 313.28 | 95.886 | 312.87 | 95.498 | 312.95 | 96.913 | 312.97 | 93.895 | 312.96 | 95.227 | 313.05 | 95.625 | 313.13 | 95.213 | 312.34 | 94.991 | 312.48 | 94.753 | 312.52 | 94.872
313.16 | 96.944 | 313.17 | 95.371 | 313.23 | 96.83 | 313.45 | 95.855 | 313.04 | 95.458 | 313.12 | 96.885 | 313.14 | 93.838 | 313.13 | 95.186 | 313.22 | 95.586 | 313.3 | 95.159 | 312.51 | 94.932 | 312.65 | 94.683 | 312.69 | 94.819
313.33 | 96.917 | 313.34 | 95.331 | 313.4 | 96.8 | 313.62 | 95.819 | 313.21 | 95.418 | 313.29 | 96.858 | 313.31 | 93.781 | 313.3 | 95.139 | 313.39 | 95.543 | 313.47 | 95.113 | 312.68 | 94.872 | 312.82 | 94.613 | 312.86 | 94.765
313.5 | 96.891 | 313.51 | 95.295 | 313.57 | 96.771 | 313.79 | 95.784 | 313.38 | 95.371 | 313.46 | 96.831 | 313.48 | 93.725 | 313.47 | 95.098 | 313.56 | 95.502 | 313.64 | 95.063 | 312.85 | 94.811 | 312.99 | 94.533 | 313.03 | 94.712
313.67 | 96.867 | 313.68 | 95.258 | 313.74 | 96.743 | 313.96 | 95.746 | 313.55 | 95.326 | 313.63 | 96.807 | 313.65 | 93.667 | 313.64 | 95.052 | 313.73 | 95.46 | 313.8 | 95.013 | 313.02 | 94.743 | 313.16 | 94.454 | 313.2 | 94.654
313.84 | 96.839 | 313.85 | 95.216 | 313.91 | 96.71 | 314.13 | 95.713 | 313.72 | 95.283 | 313.8 | 96.778 | 313.82 | 93.617 | 313.81 | 95.009 | 313.9 | 95.414 | 313.97 | 94.955 | 313.19 | 94.674 | 313.33 | 94.371 | 313.36 | 94.598
314.01 | 96.811 | 314.02 | 95.176 | 314.08 | 96.685 | 314.3 | 95.678 | 313.89 | 95.239 | 313.97 | 96.738 | 313.99 | 93.562 | 313.98 | 94.965 | 314.07 | 95.374 | 314.14 | 94.9 | 313.35 | 94.602 | 313.5 | 94.29 | 313.53 | 94.535
314.18 | 96.783 | 314.19 | 95.132 | 314.25 | 96.654 | 314.47 | 95.642 | 314.06 | 95.196 | 314.14 | 96.705 | 314.16 | 93.509 | 314.15 | 94.918 | 314.23 | 95.33 | 314.31 | 94.851 | 313.52 | 94.532 | 313.67 | 94.199 | 313.7 | 94.47
314.35 | 96.761 | 314.36 | 95.095 | 314.42 | 96.629 | 314.64 | 95.606 | 314.23 | 95.151 | 314.31 | 96.679 | 314.32 | 93.448 | 314.31 | 94.87 | 314.4 | 95.286 | 314.48 | 94.797 | 313.69 | 94.458 | 313.83 | 94.11 | 313.87 | 94.409
314.52 | 96.732 | 314.53 | 95.058 | 314.59 | 96.595 | 314.81 | 95.571 | 314.39 | 95.102 | 314.48 | 96.651 | 314.49 | 93.393 | 314.48 | 94.83 | 314.57 | 95.242 | 314.65 | 94.742 | 313.86 | 94.384 | 314 | 94.019 | 314.04 | 94.343
314.68 | 96.7 | 314.7 | 95.017 | 314.76 | 96.565 | 314.98 | 95.531 | 314.56 | 95.055 | 314.64 | 96.614 | 314.66 | 93.336 | 314.65 | 94.783 | 314.74 | 95.197 | 314.82 | 94.686 | 314.03 | 94.31 | 314.17 | 93.931 | 314.21 | 94.28
314.85 | 96.672 | 314.87 | 94.974 | 314.93 | 96.535 | 315.14 | 95.491 | 314.73 | 95.009 | 314.81 | 96.584 | 314.83 | 93.281 | 314.82 | 94.74 | 314.91 | 95.149 | 314.98 | 94.634 | 314.2 | 94.239 | 314.34 | 93.846 | 314.38 | 94.213
315.02 | 96.645 | 315.04 | 94.94 | 315.1 | 96.5 | 315.31 | 95.458 | 314.9 | 94.962 | 314.98 | 96.55 | 315 | 93.22 | 314.99 | 94.694 | 315.08 | 95.1 | 315.15 | 94.58 | 314.37 | 94.181 | 314.51 | 93.767 | 314.54 | 94.145
315.19 | 96.616 | 315.21 | 94.895 | 315.27 | 96.469 | 315.48 | 95.422 | 315.07 | 94.91 | 315.15 | 96.518 | 315.17 | 93.156 | 315.16 | 94.65 | 315.25 | 95.056 | 315.32 | 94.519 | 314.54 | 94.117 | 314.68 | 93.696 | 314.71 | 94.075
315.36 | 96.585 | 315.38 | 94.856 | 315.44 | 96.43 | 315.65 | 95.382 | 315.24 | 94.863 | 315.32 | 96.485 | 315.34 | 93.094 | 315.33 | 94.597 | 315.42 | 95.007 | 315.49 | 94.46 | 314.71 | 94.048 | 314.84 | 93.631 | 314.88 | 94.004
315.53 | 96.557 | 315.55 | 94.813 | 315.61 | 96.403 | 315.82 | 95.34 | 315.41 | 94.814 | 315.49 | 96.447 | 315.51 | 93.037 | 315.5 | 94.552 | 315.59 | 94.961 | 315.66 | 94.4 | 314.88 | 93.977 | 315.01 | 93.566 | 315.05 | 93.932
315.7 | 96.528 | 315.72 | 94.772 | 315.78 | 96.371 | 315.99 | 95.305 | 315.58 | 94.77 | 315.66 | 96.421 | 315.68 | 92.972 | 315.67 | 94.5 | 315.76 | 94.918 | 315.83 | 94.343 | 315.05 | 93.9 | 315.18 | 93.494 | 315.22 | 93.86
315.87 | 96.496 | 315.89 | 94.73 | 315.95 | 96.338 | 316.16 | 95.265 | 315.75 | 94.715 | 315.83 | 96.385 | 315.85 | 92.913 | 315.84 | 94.449 | 315.92 | 94.862 | 315.99 | 94.283 | 315.22 | 93.829 | 315.35 | 93.416 | 315.39 | 93.788
316.04 | 96.469 | 316.06 | 94.688 | 316.12 | 96.304 | 316.33 | 95.224 | 315.92 | 94.666 | 316 | 96.356 | 316.02 | 92.851 | 316.01 | 94.4 | 316.09 | 94.815 | 316.16 | 94.223 | 315.39 | 93.757 | 315.52 | 93.331 | 315.56 | 93.724
316.21 | 96.441 | 316.23 | 94.644 | 316.28 | 96.267 | 316.5 | 95.183 | 316.09 | 94.614 | 316.17 | 96.319 | 316.18 | 92.788 | 316.18 | 94.353 | 316.26 | 94.768 | 316.33 | 94.161 | 315.56 | 93.681 | 315.69 | 93.25 | 315.73 | 93.659
316.38 | 96.406 | 316.4 | 94.598 | 316.45 | 96.237 | 316.67 | 95.148 | 316.26 | 94.566 | 316.34 | 96.286 | 316.35 | 92.726 | 316.35 | 94.308 | 316.43 | 94.714 | 316.5 | 94.098 | 315.73 | 93.607 | 315.85 | 93.163 | 315.89 | 93.593
316.55 | 96.373 | 316.57 | 94.556 | 316.62 | 96.201 | 316.84 | 95.103 | 316.43 | 94.514 | 316.51 | 96.251 | 316.52 | 92.661 | 316.52 | 94.25 | 316.6 | 94.666 | 316.67 | 94.037 | 315.9 | 93.526 | 316.02 | 93.077 | 316.06 | 93.526
316.72 | 96.342 | 316.74 | 94.505 | 316.79 | 96.163 | 317.01 | 95.063 | 316.6 | 94.463 | 316.68 | 96.212 | 316.69 | 92.603 | 316.69 | 94.206 | 316.77 | 94.609 | 316.84 | 93.976 | 316.07 | 93.447 | 316.19 | 92.993 | 316.23 | 93.452
316.89 | 96.313 | 316.91 | 94.463 | 316.96 | 96.126 | 317.18 | 95.024 | 316.77 | 94.413 | 316.85 | 96.173 | 316.86 | 92.537 | 316.86 | 94.154 | 316.94 | 94.553 | 317.01 | 93.911 | 316.24 | 93.358 | 316.36 | 92.9 | 316.4 | 93.371
317.06 | 96.278 | 317.07 | 94.42 | 317.13 | 96.093 | 317.35 | 94.981 | 316.94 | 94.36 | 317.01 | 96.135 | 317.03 | 92.473 | 317.03 | 94.096 | 317.11 | 94.503 | 317.17 | 93.847 | 316.41 | 93.27 | 316.53 | 92.804 | 316.57 | 93.294
317.23 | 96.244 | 317.24 | 94.374 | 317.3 | 96.055 | 317.52 | 94.936 | 317.11 | 94.303 | 317.18 | 96.099 | 317.2 | 92.402 | 317.19 | 94.039 | 317.28 | 94.445 | 317.34 | 93.78 | 316.57 | 93.189 | 316.69 | 92.706 | 316.74 | 93.219
317.4 | 96.214 | 317.41 | 94.325 | 317.47 | 96.016 | 317.69 | 94.896 | 317.28 | 94.252 | 317.35 | 96.061 | 317.37 | 92.335 | 317.36 | 93.989 | 317.44 | 94.394 | 317.51 | 93.718 | 316.74 | 93.101 | 316.86 | 92.603 | 316.9 | 93.14
317.57 | 96.179 | 317.58 | 94.278 | 317.64 | 95.979 | 317.86 | 94.847 | 317.45 | 94.203 | 317.52 | 96.019 | 317.54 | 92.265 | 317.53 | 93.925 | 317.61 | 94.336 | 317.68 | 93.655 | 316.91 | 93.008 | 317.03 | 92.499 | 317.07 | 93.059
317.74 | 96.145 | 317.75 | 94.236 | 317.81 | 95.936 | 318.03 | 94.801 | 317.62 | 94.147 | 317.69 | 95.977 | 317.71 | 92.205 | 317.7 | 93.87 | 317.78 | 94.287 | 317.85 | 93.589 | 317.08 | 92.923 | 317.2 | 92.396 | 317.24 | 92.976
317.91 | 96.108 | 317.92 | 94.185 | 317.98 | 95.904 | 318.2 | 94.761 | 317.79 | 94.084 | 317.86 | 95.937 | 317.88 | 92.137 | 317.87 | 93.816 | 317.95 | 94.23 | 318.02 | 93.526 | 317.25 | 92.847 | 317.37 | 92.3 | 317.41 | 92.895
318.07 | 96.077 | 318.09 | 94.135 | 318.15 | 95.866 | 318.37 | 94.713 | 317.96 | 94.03 | 318.03 | 95.895 | 318.04 | 92.064 | 318.04 | 93.755 | 318.12 | 94.173 | 318.18 | 93.461 | 317.42 | 92.763 | 317.54 | 92.2 | 317.58 | 92.811
318.24 | 96.035 | 318.26 | 94.084 | 318.32 | 95.829 | 318.54 | 94.667 | 318.13 | 93.976 | 318.2 | 95.855 | 318.21 | 91.996 | 318.21 | 93.698 | 318.29 | 94.119 | 318.35 | 93.39 | 317.59 | 92.677 | 317.7 | 92.106 | 317.74 | 92.727
318.41 | 96 | 318.43 | 94.035 | 318.49 | 95.784 | 318.71 | 94.621 | 318.3 | 93.918 | 318.37 | 95.812 | 318.38 | 91.924 | 318.38 | 93.641 | 318.46 | 94.061 | 318.52 | 93.319 | 317.76 | 92.589 | 317.87 | 92.014 | 317.91 | 92.645
318.58 | 95.96 | 318.6 | 93.983 | 318.66 | 95.741 | 318.88 | 94.575 | 318.47 | 93.859 | 318.54 | 95.773 | 318.55 | 91.856 | 318.55 | 93.584 | 318.63 | 94.003 | 318.69 | 93.247 | 317.93 | 92.501 | 318.04 | 91.919 | 318.08 | 92.558
318.75 | 95.924 | 318.77 | 93.939 | 318.82 | 95.707 | 319.05 | 94.525 | 318.64 | 93.8 | 318.71 | 95.73 | 318.72 | 91.786 | 318.72 | 93.519 | 318.8 | 93.945 | 318.86 | 93.178 | 318.1 | 92.411 | 318.21 | 91.815 | 318.25 | 92.473
318.92 | 95.886 | 318.94 | 93.885 | 318.99 | 95.663 | 319.22 | 94.476 | 318.8 | 93.74 | 318.88 | 95.685 | 318.89 | 91.715 | 318.89 | 93.462 | 318.96 | 93.882 | 319.03 | 93.106 | 318.27 | 92.31 | 318.38 | 91.708 | 318.42 | 92.392
319.09 | 95.848 | 319.11 | 93.834 | 319.16 | 95.625 | 319.38 | 94.43 | 318.97 | 93.681 | 319.05 | 95.639 | 319.06 | 91.634 | 319.06 | 93.401 | 319.13 | 93.825 | 319.19 | 93.033 | 318.44 | 92.212 | 318.55 | 91.601 | 318.58 | 92.304
319.26 | 95.814 | 319.28 | 93.777 | 319.33 | 95.582 | 319.55 | 94.381 | 319.14 | 93.622 | 319.22 | 95.597 | 319.23 | 91.57 | 319.23 | 93.339 | 319.3 | 93.763 | 319.36 | 92.96 | 318.6 | 92.113 | 318.71 | 91.5 | 318.75 | 92.215
319.43 | 95.774 | 319.45 | 93.727 | 319.5 | 95.539 | 319.72 | 94.331 | 319.31 | 93.56 | 319.39 | 95.557 | 319.4 | 91.493 | 319.39 | 93.274 | 319.47 | 93.704 | 319.53 | 92.885 | 318.77 | 92.02 | 318.88 | 91.394 | 318.92 | 92.131
319.6 | 95.735 | 319.62 | 93.67 | 319.67 | 95.5 | 319.89 | 94.282 | 319.48 | 93.496 | 319.55 | 95.514 | 319.57 | 91.421 | 319.56 | 93.217 | 319.64 | 93.646 | 319.7 | 92.81 | 318.94 | 91.918 | 319.05 | 91.286 | 319.09 | 92.03
319.77 | 95.697 | 319.79 | 93.617 | 319.84 | 95.459 | 320.06 | 94.231 | 319.65 | 93.435 | 319.72 | 95.466 | 319.74 | 91.344 | 319.73 | 93.158 | 319.81 | 93.584 | 319.87 | 92.729 | 319.11 | 91.826 | 319.22 | 91.167 | 319.26 | 91.94
319.94 | 95.659 | 319.96 | 93.563 | 320.01 | 95.411 | 320.23 | 94.184 | 319.82 | 93.373 | 319.89 | 95.422 | 319.91 | 91.267 | 319.9 | 93.093 | 319.98 | 93.52 | 320.04 | 92.651 | 319.28 | 91.736 | 319.39 | 91.06 | 319.43 | 91.848
320.11 | 95.62 | 320.12 | 93.511 | 320.18 | 95.364 | 320.4 | 94.134 | 319.99 | 93.31 | 320.06 | 95.377 | 320.07 | 91.2 | 320.07 | 93.034 | 320.15 | 93.453 | 320.2 | 92.573 | 319.45 | 91.645 | 319.56 | 90.94 | 319.59 | 91.747
320.28 | 95.578 | 320.29 | 93.456 | 320.35 | 95.321 | 320.57 | 94.083 | 320.16 | 93.243 | 320.23 | 95.328 | 320.24 | 91.12 | 320.24 | 92.963 | 320.32 | 93.393 | 320.37 | 92.493 | 319.62 | 91.551 | 319.72 | 90.826 | 319.76 | 91.651
320.45 | 95.539 | 320.46 | 93.399 | 320.52 | 95.272 | 320.74 | 94.029 | 320.33 | 93.182 | 320.4 | 95.28 | 320.41 | 91.043 | 320.41 | 92.898 | 320.48 | 93.327 | 320.54 | 92.415 | 319.79 | 91.447 | 319.89 | 90.712 | 319.93 | 91.55
320.61 | 95.499 | 320.63 | 93.34 | 320.69 | 95.232 | 320.91 | 93.978 | 320.5 | 93.113 | 320.57 | 95.24 | 320.58 | 90.967 | 320.58 | 92.834 | 320.65 | 93.264 | 320.71 | 92.333 | 319.96 | 91.345 | 320.06 | 90.588 | 320.1 | 91.448
320.78 | 95.455 | 320.8 | 93.284 | 320.86 | 95.182 | 321.08 | 93.923 | 320.67 | 93.05 | 320.74 | 95.195 | 320.75 | 90.884 | 320.75 | 92.766 | 320.82 | 93.2 | 320.88 | 92.25 | 320.12 | 91.242 | 320.23 | 90.471 | 320.27 | 91.352
320.95 | 95.409 | 320.97 | 93.228 | 321.03 | 95.138 | 321.25 | 93.87 | 320.84 | 92.98 | 320.91 | 95.142 | 320.92 | 90.805 | 320.92 | 92.696 | 320.99 | 93.128 | 321.04 | 92.169 | 320.29 | 91.136 | 320.39 | 90.352 | 320.44 | 91.256
321.12 | 95.369 | 321.14 | 93.173 | 321.2 | 95.09 | 321.42 | 93.818 | 321.01 | 92.916 | 321.08 | 95.098 | 321.09 | 90.728 | 321.09 | 92.636 | 321.16 | 93.061 | 321.21 | 92.09 | 320.46 | 91.035 | 320.56 | 90.23 | 320.6 | 91.156
321.29 | 95.325 | 321.31 | 93.116 | 321.37 | 95.041 | 321.59 | 93.768 | 321.18 | 92.847 | 321.25 | 95.045 | 321.26 | 90.645 | 321.25 | 92.566 | 321.33 | 92.988 | 321.38 | 92.006 | 320.63 | 90.931 | 320.73 | 90.112 | 320.77 | 91.053
321.46 | 95.276 | 321.48 | 93.059 | 321.54 | 94.988 | 321.76 | 93.709 | 321.35 | 92.777 | 321.42 | 94.997 | 321.43 | 90.564 | 321.42 | 92.5 | 321.5 | 92.921 | 321.55 | 91.926 | 320.8 | 90.825 | 320.9 | 89.992 | 320.94 | 90.952
321.63 | 95.23 | 321.65 | 93.003 | 321.71 | 94.943 | 321.93 | 93.657 | 321.51 | 92.704 | 321.59 | 94.945 | 321.6 | 90.48 | 321.59 | 92.432 | 321.67 | 92.854 | 321.72 | 91.838 | 320.97 | 90.713 | 321.06 | 89.876 | 321.11 | 90.853
321.8 | 95.184 | 321.82 | 92.946 | 321.87 | 94.892 | 322.1 | 93.6 | 321.68 | 92.634 | 321.76 | 94.896 | 321.77 | 90.391 | 321.76 | 92.363 | 321.83 | 92.783 | 321.88 | 91.754 | 321.14 | 90.605 | 321.23 | 89.762 | 321.28 | 90.749
321.97 | 95.14 | 321.99 | 92.883 | 322.04 | 94.84 | 322.27 | 93.547 | 321.85 | 92.568 | 321.93 | 94.848 | 321.94 | 90.316 | 321.93 | 92.294 | 322 | 92.713 | 322.05 | 91.67 | 321.3 | 90.496 | 321.4 | 89.642 | 321.44 | 90.65
322.14 | 95.093 | 322.16 | 92.821 | 322.21 | 94.791 | 322.44 | 93.489 | 322.02 | 92.493 | 322.1 | 94.797 | 322.11 | 90.232 | 322.1 | 92.223 | 322.17 | 92.642 | 322.22 | 91.58 | 321.47 | 90.39 | 321.57 | 89.524 | 321.61 | 90.543
322.31 | 95.046 | 322.33 | 92.761 | 322.38 | 94.739 | 322.61 | 93.428 | 322.19 | 92.425 | 322.27 | 94.755 | 322.27 | 90.148 | 322.27 | 92.157 | 322.34 | 92.565 | 322.39 | 91.491 | 321.64 | 90.279 | 321.74 | 89.409 | 321.78 | 90.443
322.48 | 94.997 | 322.49 | 92.698 | 322.55 | 94.688 | 322.78 | 93.372 | 322.36 | 92.342 | 322.44 | 94.699 | 322.44 | 90.059 | 322.44 | 92.084 | 322.51 | 92.489 | 322.55 | 91.403 | 321.81 | 90.162 | 321.9 | 89.29 | 321.95 | 90.343
322.65 | 94.947 | 322.66 | 92.631 | 322.72 | 94.634 | 322.95 | 93.311 | 322.53 | 92.267 | 322.61 | 94.648 | 322.61 | 89.968 | 322.61 | 92.01 | 322.68 | 92.414 | 322.72 | 91.313 | 321.98 | 90.049 | 322.07 | 89.168 | 322.12 | 90.232
322.82 | 94.897 | 322.83 | 92.567 | 322.89 | 94.58 | 323.11 | 93.252 | 322.7 | 92.197 | 322.78 | 94.598 | 322.78 | 89.882 | 322.77 | 91.938 | 322.84 | 92.338 | 322.89 | 91.224 | 322.15 | 89.933 | 322.24 | 89.02 | 322.28 | 90.125
322.99 | 94.852 | 323 | 92.504 | 323.06 | 94.526 | 323.28 | 93.194 | 322.87 | 92.12 | 322.94 | 94.538 | 322.95 | 89.794 | 322.94 | 91.867 | 323.01 | 92.262 | 323.06 | 91.132 | 322.32 | 89.812 | 322.41 | 88.876 | 322.45 | 90.015
323.16 | 94.8 | 323.17 | 92.442 | 323.23 | 94.477 | 323.45 | 93.13 | 323.04 | 92.04 | 323.11 | 94.49 | 323.12 | 89.71 | 323.11 | 91.792 | 323.18 | 92.183 | 323.23 | 91.041 | 322.49 | 89.696 | 322.57 | 88.725 | 322.62 | 89.912
323.33 | 94.752 | 323.34 | 92.377 | 323.4 | 94.426 | 323.62 | 93.073 | 323.21 | 91.965 | 323.28 | 94.439 | 323.29 | 89.621 | 323.28 | 91.718 | 323.35 | 92.111 | 323.39 | 90.947 | 322.65 | 89.583 | 322.74 | 88.575 | 322.79 | 89.804
323.5 | 94.701 | 323.51 | 92.305 | 323.57 | 94.374 | 323.79 | 93.012 | 323.38 | 91.884 | 323.45 | 94.383 | 323.46 | 89.532 | 323.45 | 91.64 | 323.52 | 92.029 | 323.56 | 90.853 | 322.82 | 89.472 | 322.91 | 88.43 | 322.95 | 89.693
323.67 | 94.65 | 323.68 | 92.243 | 323.74 | 94.317 | 323.96 | 92.949 | 323.54 | 91.811 | 323.62 | 94.324 | 323.63 | 89.444 | 323.62 | 91.564 | 323.69 | 91.945 | 323.73 | 90.76 | 322.99 | 89.348 | 323.08 | 88.292 | 323.12 | 89.582
323.83 | 94.594 | 323.85 | 92.177 | 323.91 | 94.267 | 324.13 | 92.885 | 323.71 | 91.729 | 323.79 | 94.27 | 323.8 | 89.35 | 323.79 | 91.485 | 323.85 | 91.866 | 323.9 | 90.664 | 323.16 | 89.227 | 323.24 | 88.151 | 323.29 | 89.46
324 | 94.535 | 324.02 | 92.107 | 324.08 | 94.208 | 324.3 | 92.823 | 323.88 | 91.65 | 323.96 | 94.226 | 323.97 | 89.261 | 323.96 | 91.411 | 324.02 | 91.792 | 324.06 | 90.566 | 323.33 | 89.101 | 323.41 | 88.008 | 323.46 | 89.338
324.17 | 94.488 | 324.19 | 92.039 | 324.24 | 94.149 | 324.47 | 92.768 | 324.05 | 91.565 | 324.13 | 94.167 | 324.13 | 89.167 | 324.13 | 91.333 | 324.19 | 91.711 | 324.23 | 90.47 | 323.5 | 88.974 | 323.58 | 87.868 | 323.62 | 89.212
324.34 | 94.428 | 324.36 | 91.97 | 324.41 | 94.094 | 324.64 | 92.7 | 324.22 | 91.486 | 324.3 | 94.11 | 324.3 | 89.068 | 324.3 | 91.251 | 324.36 | 91.631 | 324.4 | 90.369 | 323.66 | 88.85 | 323.75 | 87.716 | 323.79 | 89.088
324.51 | 94.377 | 324.53 | 91.896 | 324.58 | 94.039 | 324.81 | 92.642 | 324.39 | 91.404 | 324.47 | 94.051 | 324.47 | 88.973 | 324.46 | 91.174 | 324.53 | 91.551 | 324.57 | 90.272 | 323.83 | 88.732 | 323.91 | 87.567 | 323.96 | 88.965
324.68 | 94.32 | 324.7 | 91.827 | 324.75 | 93.978 | 324.98 | 92.574 | 324.56 | 91.32 | 324.64 | 93.997 | 324.64 | 88.881 | 324.63 | 91.097 | 324.7 | 91.47 | 324.74 | 90.167 | 324 | 88.615 | 324.08 | 87.418 | 324.13 | 88.839
324.85 | 94.269 | 324.86 | 91.759 | 324.92 | 93.92 | 325.15 | 92.51 | 324.73 | 91.234 | 324.81 | 93.939 | 324.81 | 88.786 | 324.8 | 91.013 | 324.86 | 91.387 | 324.9 | 90.066 | 324.17 | 88.482 | 324.25 | 87.268 | 324.29 | 88.654
325.02 | 94.215 | 325.03 | 91.691 | 325.09 | 93.856 | 325.32 | 92.446 | 324.9 | 91.15 | 324.98 | 93.882 | 324.98 | 88.69 | 324.97 | 90.93 | 325.03 | 91.306 | 325.07 | 89.962 | 324.34 | 88.348 | 324.42 | 87.119 | 324.46 | 88.471
325.19 | 94.162 | 325.2 | 91.62 | 325.26 | 93.798 | 325.49 | 92.381 | 325.07 | 91.066 | 325.15 | 93.819 | 325.15 | 88.595 | 325.14 | 90.841 | 325.2 | 91.214 | 325.24 | 89.854 | 324.5 | 88.212 | 324.58 | 86.962 | 324.63 | 88.308
325.36 | 94.109 | 325.37 | 91.549 | 325.43 | 93.734 | 325.66 | 92.313 | 325.24 | 90.982 | 325.32 | 93.758 | 325.32 | 88.494 | 325.31 | 90.756 | 325.37 | 91.133 | 325.41 | 89.752 | 324.67 | 88.084 | 324.75 | 86.807 | 324.8 | 88.153
325.53 | 94.052 | 325.54 | 91.475 | 325.6 | 93.667 | 325.82 | 92.244 | 325.41 | 90.89 | 325.48 | 93.699 | 325.49 | 88.393 | 325.48 | 90.672 | 325.54 | 91.046 | 325.57 | 89.643 | 324.84 | 87.956 | 324.92 | 86.647 | 324.97 | 87.999
325.7 | 93.995 | 325.71 | 91.407 | 325.76 | 93.606 | 325.99 | 92.18 | 325.58 | 90.804 | 325.65 | 93.642 | 325.66 | 88.296 | 325.65 | 90.591 | 325.7 | 90.953 | 325.74 | 89.542 | 325.01 | 87.821 | 325.09 | 86.481 | 325.13 | 87.847
325.87 | 93.938 | 325.88 | 91.331 | 325.93 | 93.547 | 326.16 | 92.109 | 325.74 | 90.709 | 325.82 | 93.589 | 325.82 | 88.198 | 325.81 | 90.505 | 325.87 | 90.867 | 325.91 | 89.434 | 325.17 | 87.679 | 325.25 | 86.317 | 325.3 | 87.688
326.04 | 93.879 | 326.05 | 91.258 | 326.1 | 93.479 | 326.33 | 92.034 | 325.91 | 90.615 | 325.99 | 93.517 | 325.99 | 88.096 | 325.98 | 90.419 | 326.04 | 90.772 | 326.08 | 89.32 | 325.34 | 87.538 | 325.42 | 86.16 | 325.47 | 87.544
326.21 | 93.824 | 326.22 | 91.184 | 326.27 | 93.417 | 326.5 | 91.959 | 326.08 | 90.524 | 326.16 | 93.456 | 326.16 | 87.994 | 326.15 | 90.335 | 326.21 | 90.682 | 326.24 | 89.21 | 325.51 | 87.39 | 325.59 | 85.988 | 325.64 | 87.394
326.38 | 93.762 | 326.39 | 91.108 | 326.44 | 93.35 | 326.67 | 91.885 | 326.25 | 90.435 | 326.33 | 93.394 | 326.33 | 87.89 | 326.32 | 90.247 | 326.38 | 90.594 | 326.41 | 89.098 | 325.68 | 87.244 | 325.75 | 85.819 | 325.8 | 87.241
326.54 | 93.7 | 326.56 | 91.036 | 326.61 | 93.291 | 326.84 | 91.806 | 326.42 | 90.336 | 326.5 | 93.336 | 326.5 | 87.785 | 326.49 | 90.156 | 326.55 | 90.497 | 326.58 | 88.986 | 325.85 | 87.099 | 325.92 | 85.649 | 325.97 | 87.084
326.71 | 93.642 | 326.73 | 90.959 | 326.78 | 93.223 | 327.01 | 91.736 | 326.59 | 90.245 | 326.67 | 93.272 | 326.67 | 87.685 | 326.66 | 90.063 | 326.71 | 90.405 | 326.75 | 88.874 | 326.01 | 86.947 | 326.09 | 85.481 | 326.14 | 86.924
326.88 | 93.58 | 326.9 | 90.883 | 326.95 | 93.161 | 327.18 | 91.662 | 326.76 | 90.155 | 326.84 | 93.201 | 326.84 | 87.583 | 326.83 | 89.978 | 326.88 | 90.311 | 326.91 | 88.76 | 326.18 | 86.813 | 326.25 | 85.309 | 326.31 | 86.765
327.05 | 93.518 | 327.07 | 90.806 | 327.12 | 93.094 | 327.35 | 91.587 | 326.93 | 90.058 | 327.01 | 93.134 | 327.01 | 87.475 | 327 | 89.892 | 327.05 | 90.219 | 327.08 | 88.645 | 326.35 | 86.677 | 326.42 | 85.128 | 326.47 | 86.598
327.22 | 93.463 | 327.23 | 90.731 | 327.28 | 93.025 | 327.52 | 91.512 | 327.1 | 89.96 | 327.18 | 93.067 | 327.18 | 87.368 | 327.16 | 89.789 | 327.22 | 90.132 | 327.25 | 88.529 | 326.52 | 86.535 | 326.59 | 84.951 | 326.64 | 86.441
327.39 | 93.397 | 327.4 | 90.656 | 327.45 | 92.958 | 327.69 | 91.436 | 327.27 | 89.861 | 327.35 | 93.007 | 327.34 | 87.264 | 327.33 | 89.699 | 327.39 | 90.038 | 327.42 | 88.41 | 326.69 | 86.395 | 326.75 | 84.778 | 326.81 | 86.283
327.56 | 93.331 | 327.57 | 90.578 | 327.62 | 92.884 | 327.86 | 91.361 | 327.43 | 89.76 | 327.52 | 92.938 | 327.51 | 87.159 | 327.5 | 89.606 | 327.55 | 89.937 | 327.58 | 88.29 | 326.85 | 86.248 | 326.92 | 84.602 | 326.97 | 86.127
327.73 | 93.265 | 327.74 | 90.497 | 327.79 | 92.82 | 328.03 | 91.278 | 327.6 | 89.661 | 327.69 | 92.872 | 327.68 | 87.056 | 327.67 | 89.515 | 327.72 | 89.835 | 327.75 | 88.171 | 327.02 | 86.098 | 327.08 | 84.433 | 327.14 | 85.979
327.9 | 93.204 | 327.91 | 90.418 | 327.96 | 92.749 | 328.19 | 91.201 | 327.77 | 89.565 | 327.86 | 92.808 | 327.85 | 86.953 | 327.84 | 89.42 | 327.89 | 89.739 | 327.92 | 88.051 | 327.19 | 85.954 | 327.25 | 84.252 | 327.31 | 85.828
328.07 | 93.138 | 328.08 | 90.335 | 328.13 | 92.677 | 328.36 | 91.119 | 327.94 | 89.46 | 328.03 | 92.739 | 328.02 | 86.834 | 328.01 | 89.325 | 328.06 | 89.629 | 328.08 | 87.927 | 327.36 | 85.792 | 327.42 | 84.069 | 327.47 | 85.671
328.24 | 93.076 | 328.25 | 90.25 | 328.3 | 92.607 | 328.53 | 91.036 | 328.11 | 89.361 | 328.2 | 92.668 | 328.19 | 86.722 | 328.18 | 89.23 | 328.23 | 89.535 | 328.25 | 87.807 | 327.52 | 85.639 | 327.58 | 83.878 | 327.64 | 85.517
328.41 | 93.01 | 328.42 | 90.168 | 328.47 | 92.54 | 328.7 | 90.956 | 328.28 | 89.257 | 328.36 | 92.601 | 328.36 | 86.615 | 328.35 | 89.131 | 328.4 | 89.438 | 328.42 | 87.685 | 327.69 | 85.48 | 327.75 | 83.693 | 327.81 | 85.359
328.58 | 92.94 | 328.59 | 90.085 | 328.64 | 92.465 | 328.87 | 90.878 | 328.45 | 89.151 | 328.53 | 92.531 | 328.53 | 86.503 | 328.51 | 89.034 | 328.56 | 89.334 | 328.59 | 87.555 | 327.86 | 85.328 | 327.91 | 83.508 | 327.97 | 85.194
328.75 | 92.872 | 328.76 | 90.004 | 328.8 | 92.392 | 329.04 | 90.791 | 328.62 | 89.045 | 328.7 | 92.459 | 328.7 | 86.391 | 328.68 | 88.937 | 328.73 | 89.234 | 328.75 | 87.432 | 328.03 | 85.172 | 328.08 | 83.319 | 328.14 | 85.032
328.91 | 92.803 | 328.92 | 89.917 | 328.97 | 92.319 | 329.21 | 90.706 | 328.79 | 88.939 | 328.87 | 92.388 | 328.86 | 86.273 | 328.85 | 88.835 | 328.9 | 89.125 | 328.92 | 87.299 | 328.19 | 85.006 | 328.25 | 83.126 | 328.3 | 84.876
329.08 | 92.728 | 329.09 | 89.834 | 329.14 | 92.244 | 329.38 | 90.622 | 328.95 | 88.828 | 329.04 | 92.314 | 329.03 | 86.165 | 329.02 | 88.733 | 329.07 | 89.021 | 329.09 | 87.171 | 328.36 | 84.849 | 328.41 | 82.936 | 328.47 | 84.716
329.25 | 92.658 | 329.26 | 89.744 | 329.31 | 92.173 | 329.55 | 90.542 | 329.12 | 88.715 | 329.21 | 92.24 | 329.2 | 86.049 | 329.19 | 88.639 | 329.24 | 88.917 | 329.25 | 87.043 | 328.53 | 84.691 | 328.58 | 82.736 | 328.64 | 84.544
329.42 | 92.587 | 329.43 | 89.661 | 329.48 | 92.095 | 329.72 | 90.451 | 329.29 | 88.61 | 329.38 | 92.164 | 329.37 | 85.932 | 329.36 | 88.533 | 329.4 | 88.811 | 329.42 | 86.912 | 328.7 | 84.526 | 328.75 | 82.537 | 328.8 | 84.271
329.59 | 92.51 | 329.6 | 89.575 | 329.65 | 92.016 | 329.89 | 90.365 | 329.46 | 88.497 | 329.55 | 92.093 | 329.54 | 85.816 | 329.53 | 88.432 | 329.57 | 88.705 | 329.59 | 86.779 | 328.86 | 84.358 | 328.91 | 82.342 | 328.97 | 84.034
329.76 | 92.438 | 329.77 | 89.488 | 329.82 | 91.946 | 330.06 | 90.276 | 329.63 | 88.386 | 329.72 | 92.018 | 329.71 | 85.698 | 329.69 | 88.329 | 329.74 | 88.597 | 329.76 | 86.646 | 329.03 | 84.192 | 329.08 | 82.139 | 329.14 | 83.819
329.93 | 92.369 | 329.94 | 89.398 | 329.99 | 91.865 | 330.23 | 90.193 | 329.8 | 88.267 | 329.89 | 91.939 | 329.88 | 85.58 | 329.86 | 88.225 | 329.91 | 88.49 | 329.92 | 86.508 | 329.2 | 84.028 | 329.24 | 81.931 | 329.3 | 83.607
330.1 | 92.293 | 330.11 | 89.31 | 330.16 | 91.791 | 330.39 | 90.107 | 329.97 | 88.155 | 330.06 | 91.863 | 330.04 | 85.458 | 330.03 | 88.12 | 330.08 | 88.38 | 330.09 | 86.37 | 329.37 | 83.857 | 329.41 | 81.738 | 329.47 | 83.418
330.27 | 92.219 | 330.28 | 89.218 | 330.33 | 91.706 | 330.56 | 90.019 | 330.14 | 88.034 | 330.23 | 91.785 | 330.21 | 85.342 | 330.2 | 88.009 | 330.24 | 88.27 | 330.26 | 86.231 | 329.53 | 83.688 | 329.57 | 81.538 | 329.64 | 83.221
330.44 | 92.139 | 330.45 | 89.13 | 330.49 | 91.626 | 330.73 | 89.929 | 330.3 | 87.916 | 330.4 | 91.708 | 330.38 | 85.218 | 330.37 | 87.906 | 330.41 | 88.157 | 330.42 | 86.096 | 329.7 | 83.512 | 329.74 | 81.335 | 329.8 | 83.029
330.61 | 92.063 | 330.61 | 89.039 | 330.66 | 91.545 | 330.9 | 89.835 | 330.47 | 87.795 | 330.57 | 91.629 | 330.55 | 85.096 | 330.54 | 87.79 | 330.58 | 88.046 | 330.59 | 85.953 | 329.87 | 83.33 | 329.9 | 81.121 | 329.97 | 82.826
330.77 | 91.984 | 330.78 | 88.948 | 330.83 | 91.466 | 331.07 | 89.745 | 330.64 | 87.677 | 330.74 | 91.551 | 330.72 | 84.974 | 330.71 | 87.682 | 330.75 | 87.933 | 330.76 | 85.814 | 330.03 | 83.156 | 330.07 | 80.909 | 330.13 | 82.632
330.94 | 91.903 | 330.95 | 88.856 | 331 | 91.38 | 331.24 | 89.654 | 330.81 | 87.558 | 330.91 | 91.471 | 330.89 | 84.857 | 330.87 | 87.578 | 330.92 | 87.822 | 330.92 | 85.671 | 330.2 | 82.983 | 330.23 | 80.697 | 330.3 | 82.438
331.11 | 91.821 | 331.12 | 88.762 | 331.17 | 91.299 | 331.41 | 89.563 | 330.98 | 87.433 | 331.08 | 91.382 | 331.06 | 84.73 | 331.04 | 87.468 | 331.08 | 87.7 | 331.09 | 85.531 | 330.37 | 82.806 | 330.4 | 80.472 | 330.47 | 82.244
331.28 | 91.742 | 331.29 | 88.668 | 331.34 | 91.214 | 331.58 | 89.472 | 331.15 | 87.31 | 331.25 | 91.299 | 331.23 | 84.606 | 331.21 | 87.356 | 331.25 | 87.582 | 331.26 | 85.384 | 330.54 | 82.623 | 330.56 | 80.25 | 330.63 | 82.05
331.45 | 91.657 | 331.46 | 88.572 | 331.51 | 91.126 | 331.75 | 89.378 | 331.32 | 87.189 | 331.41 | 91.217 | 331.39 | 84.482 | 331.38 | 87.244 | 331.42 | 87.466 | 331.43 | 85.243 | 330.7 | 82.447 | 330.73 | 80.031 | 330.8 | 81.858
331.62 | 91.578 | 331.63 | 88.474 | 331.68 | 91.04 | 331.92 | 89.284 | 331.48 | 87.059 | 331.58 | 91.136 | 331.56 | 84.353 | 331.55 | 87.131 | 331.59 | 87.344 | 331.59 | 85.095 | 330.87 | 82.274 | 330.9 | 79.804 | 330.96 | 81.674
331.79 | 91.496 | 331.8 | 88.381 | 331.85 | 90.954 | 332.08 | 89.185 | 331.65 | 86.937 | 331.75 | 91.052 | 331.73 | 84.23 | 331.72 | 87.015 | 331.76 | 87.224 | 331.76 | 84.944 | 331.04 | 82.076 | 331.06 | 79.577 | 331.13 | 81.48
331.96 | 91.409 | 331.97 | 88.284 | 332.01 | 90.866 | 332.25 | 89.086 | 331.82 | 86.813 | 331.92 | 90.967 | 331.9 | 84.097 | 331.89 | 86.893 | 331.92 | 87.103 | 331.93 | 84.79 | 331.2 | 81.898 | 331.23 | 79.354 | 331.29 | 81.29
332.13 | 91.327 | 332.13 | 88.187 | 332.18 | 90.784 | 332.42 | 88.988 | 331.99 | 86.691 | 332.09 | 90.876 | 332.07 | 83.967 | 332.05 | 86.78 | 332.09 | 86.981 | 332.09 | 84.648 | 331.37 | 81.723 | 331.39 | 79.122 | 331.46 | 81.093
332.3 | 91.234 | 332.3 | 88.093 | 332.35 | 90.694 | 332.59 | 88.888 | 332.16 | 86.555 | 332.26 | 90.794 | 332.24 | 83.836 | 332.22 | 86.663 | 332.26 | 86.852 | 332.26 | 84.496 | 331.54 | 81.532 | 331.55 | 78.883 | 331.62 | 80.901
332.46 | 91.154 | 332.47 | 87.994 | 332.52 | 90.603 | 332.76 | 88.786 | 332.33 | 86.43 | 332.43 | 90.711 | 332.41 | 83.708 | 332.39 | 86.542 | 332.43 | 86.73 | 332.43 | 84.342 | 331.7 | 81.343 | 331.72 | 78.644 | 331.79 | 80.713
332.63 | 91.066 | 332.64 | 87.893 | 332.69 | 90.513 | 332.93 | 88.683 | 332.49 | 86.299 | 332.6 | 90.617 | 332.58 | 83.574 | 332.56 | 86.425 | 332.6 | 86.603 | 332.6 | 84.191 | 331.87 | 81.158 | 331.88 | 78.408 | 331.95 | 80.498
332.8 | 90.981 | 332.81 | 87.791 | 332.86 | 90.419 | 333.1 | 88.58 | 332.66 | 86.164 | 332.77 | 90.529 | 332.74 | 83.443 | 332.73 | 86.3 | 332.76 | 86.477 | 332.76 | 84.035 | 332.04 | 80.977 | 332.05 | 78.182 | 332.12 | 80.255
332.97 | 90.894 | 332.98 | 87.69 | 333.03 | 90.333 | 333.27 | 88.471 | 332.83 | 86.035 | 332.94 | 90.439 | 332.91 | 83.308 | 332.9 | 86.177 | 332.93 | 86.353 | 332.93 | 83.879 | 332.2 | 80.782 | 332.21 | 77.928 | 332.28 | 79.975
333.14 | 90.808 | 333.15 | 87.588 | 333.2 | 90.229 | 333.44 | 88.369 | 333 | 85.894 | 333.11 | 90.349 | 333.08 | 83.172 | 333.06 | 86.059 | 333.1 | 86.224 | 333.1 | 83.719 | 332.37 | 80.59 | 332.38 | 77.68 | 332.45 | 79.633
333.31 | 90.718 | 333.32 | 87.486 | 333.37 | 90.135 | 333.61 | 88.261 | 333.17 | 85.757 | 333.28 | 90.248 | 333.25 | 83.035 | 333.23 | 85.936 | 333.27 | 86.104 | 333.26 | 83.567 | 332.54 | 80.401 | 332.54 | 77.442 | 332.61 | 79.369
333.48 | 90.627 | 333.49 | 87.38 | 333.53 | 90.044 | 333.77 | 88.156 | 333.34 | 85.62 | 333.45 | 90.16 | 333.42 | 82.897 | 333.4 | 85.81 | 333.43 | 85.973 | 333.43 | 83.412 | 332.7 | 80.211 | 332.71 | 77.197 | 332.78 | 79.11
333.65 | 90.537 | 333.65 | 87.281 | 333.7 | 89.946 | 333.94 | 88.052 | 333.5 | 85.478 | 333.62 | 90.062 | 333.59 | 82.759 | 333.57 | 85.686 | 333.6 | 85.841 | 333.6 | 83.247 | 332.87 | 80.012 | 332.87 | 76.945 | 332.94 | 78.869
333.82 | 90.446 | 333.82 | 87.166 | 333.87 | 89.852 | 334.11 | 87.943 | 333.67 | 85.34 | 333.78 | 89.97 | 333.76 | 82.621 | 333.74 | 85.56 | 333.77 | 85.713 | 333.76 | 83.089 | 333.04 | 79.815 | 333.04 | 76.701 | 333.11 | 78.63
333.98 | 90.354 | 333.99 | 87.056 | 334.04 | 89.752 | 334.28 | 87.833 | 333.84 | 85.2 | 333.95 | 89.871 | 333.93 | 82.481 | 333.91 | 85.436 | 333.94 | 85.577 | 333.93 | 82.925 | 333.2 | 79.615 | 333.2 | 76.457 | 333.27 | 78.387
334.15 | 90.266 | 334.16 | 86.951 | 334.21 | 89.653 | 334.45 | 87.719 | 334.01 | 85.053 | 334.12 | 89.773 | 334.09 | 82.341 | 334.08 | 85.305 | 334.11 | 85.446 | 334.1 | 82.761 | 333.37 | 79.417 | 333.36 | 76.187 | 333.44 | 78.146
334.32 | 90.172 | 334.33 | 86.841 | 334.38 | 89.551 | 334.62 | 87.612 | 334.18 | 84.91 | 334.29 | 89.67 | 334.26 | 82.202 | 334.24 | 85.174 | 334.27 | 85.311 | 334.26 | 82.597 | 333.54 | 79.216 | 333.53 | 75.925 | 333.6 | 77.894
334.49 | 90.075 | 334.5 | 86.737 | 334.55 | 89.447 | 334.79 | 87.499 | 334.35 | 84.765 | 334.46 | 89.574 | 334.43 | 82.056 | 334.41 | 85.047 | 334.44 | 85.176 | 334.43 | 82.426 | 333.7 | 79.013 | 333.69 | 75.667 | 333.77 | 77.65
334.66 | 89.977 | 334.67 | 86.625 | 334.71 | 89.357 | 334.96 | 87.388 | 334.51 | 84.621 | 334.63 | 89.474 | 334.6 | 81.915 | 334.58 | 84.919 | 334.61 | 85.035 | 334.6 | 82.261 | 333.87 | 78.814 | 333.86 | 75.402 | 333.93 | 77.415
334.83 | 89.879 | 334.84 | 86.515 | 334.88 | 89.251 | 335.13 | 87.279 | 334.68 | 84.467 | 334.8 | 89.373 | 334.77 | 81.77 | 334.75 | 84.789 | 334.78 | 84.897 | 334.76 | 82.094 | 334.03 | 78.606 | 334.02 | 75.136 | 334.1 | 77.15
335 | 89.775 | 335.01 | 86.4 | 335.05 | 89.15 | 335.29 | 87.159 | 334.85 | 84.33 | 334.97 | 89.275 | 334.94 | 81.627 | 334.92 | 84.657 | 334.94 | 84.761 | 334.93 | 81.927 | 334.2 | 78.395 | 334.18 | 74.875 | 334.26 | 76.897
335.16 | 89.683 | 335.17 | 86.292 | 335.22 | 89.047 | 335.46 | 87.043 | 335.02 | 84.172 | 335.14 | 89.174 | 335.1 | 81.485 | 335.09 | 84.528 | 335.11 | 84.622 | 335.1 | 81.757 | 334.37 | 78.182 | 334.35 | 74.597 | 334.43 | 76.66
335.33 | 89.581 | 335.34 | 86.177 | 335.39 | 88.942 | 335.63 | 86.924 | 335.19 | 84.01 | 335.31 | 89.067 | 335.27 | 81.341 | 335.26 | 84.391 | 335.28 | 84.471 | 335.26 | 81.583 | 334.53 | 77.966 | 334.51 | 74.333 | 334.59 | 76.4
335.5 | 89.478 | 335.51 | 86.064 | 335.56 | 88.834 | 335.8 | 86.805 | 335.35 | 83.864 | 335.48 | 88.957 | 335.44 | 81.197 | 335.42 | 84.257 | 335.45 | 84.332 | 335.43 | 81.412 | 334.7 | 77.742 | 334.68 | 74.064 | 334.75 | 76.16
335.67 | 89.381 | 335.68 | 85.944 | 335.73 | 88.729 | 335.97 | 86.681 | 335.52 | 83.708 | 335.65 | 88.856 | 335.61 | 81.053 | 335.59 | 84.117 | 335.61 | 84.185 | 335.6 | 81.237 | 334.86 | 77.521 | 334.84 | 73.783 | 334.92 | 75.907
335.84 | 89.275 | 335.85 | 85.825 | 335.9 | 88.629 | 336.14 | 86.564 | 335.69 | 83.558 | 335.81 | 88.75 | 335.78 | 80.901 | 335.76 | 83.986 | 335.78 | 84.037 | 335.76 | 81.064 | 335.03 | 77.306 | 335 | 73.499 | 335.08 | 75.636
336.01 | 89.178 | 336.02 | 85.708 | 336.07 | 88.511 | 336.31 | 86.445 | 335.86 | 83.398 | 335.98 | 88.639 | 335.95 | 80.751 | 335.93 | 83.843 | 335.95 | 83.896 | 335.93 | 80.888 | 335.2 | 77.078 | 335.17 | 73.21 | 335.24 | 75.346
336.18 | 89.067 | 336.19 | 85.594 | 336.23 | 88.404 | 336.48 | 86.322 | 336.03 | 83.243 | 336.15 | 88.532 | 336.11 | 80.603 | 336.1 | 83.7 | 336.12 | 83.742 | 336.1 | 80.708 | 335.36 | 76.868 | 335.33 | 72.927 | 335.41 | 75.069
336.34 | 88.958 | 336.36 | 85.475 | 336.4 | 88.292 | 336.64 | 86.209 | 336.19 | 83.077 | 336.32 | 88.423 | 336.28 | 80.453 | 336.27 | 83.56 | 336.29 | 83.595 | 336.26 | 80.532 | 335.53 | 76.639 | 335.49 | 72.636 | 335.57 | 74.803
336.51 | 88.856 | 336.52 | 85.355 | 336.57 | 88.181 | 336.81 | 86.085 | 336.36 | 82.918 | 336.49 | 88.31 | 336.45 | 80.302 | 336.43 | 83.412 | 336.45 | 83.448 | 336.43 | 80.351 | 335.69 | 76.42 | 335.65 | 72.349 | 335.73 | 74.526
336.68 | 88.743 | 336.69 | 85.232 | 336.74 | 88.065 | 336.98 | 85.955 | 336.53 | 82.758 | 336.66 | 88.198 | 336.62 | 80.149 | 336.6 | 83.267 | 336.62 | 83.296 | 336.6 | 80.171 | 335.86 | 76.201 | 335.82 | 72.064 | 335.9 | 74.254
336.85 | 88.64 | 336.86 | 85.111 | 336.91 | 87.952 | 337.15 | 85.834 | 336.7 | 82.595 | 336.83 | 88.078 | 336.79 | 79.997 | 336.77 | 83.124 | 336.79 | 83.143 | 336.76 | 79.988 | 336.02 | 75.971 | 335.98 | 71.775 | 336.06 | 73.974
337.02 | 88.528 | 337.03 | 84.993 | 337.08 | 87.84 | 337.32 | 85.709 | 336.87 | 82.432 | 337 | 87.967 | 336.96 | 79.841 | 336.94 | 82.979 | 336.96 | 82.991 | 336.93 | 79.806 | 336.19 | 75.74 | 336.14 | 71.475 | 336.22 | 73.704
337.19 | 88.422 | 337.2 | 84.868 | 337.25 | 87.722 | 337.49 | 85.581 | 337.03 | 82.262 | 337.17 | 87.846 | 337.12 | 79.696 | 337.11 | 82.833 | 337.12 | 82.835 | 337.1 | 79.625 | 336.35 | 75.515 | 336.31 | 71.172 | 336.39 | 73.431
337.35 | 88.305 | 337.37 | 84.743 | 337.42 | 87.604 | 337.66 | 85.458 | 337.2 | 82.092 | 337.34 | 87.733 | 337.29 | 79.536 | 337.28 | 82.687 | 337.29 | 82.681 | 337.26 | 79.435 | 336.52 | 75.283 | 336.47 | 70.882 | 336.55 | 73.152
337.52 | 88.192 | 337.54 | 84.619 | 337.58 | 87.482 | 337.82 | 85.326 | 337.37 | 81.927 | 337.5 | 87.617 | 337.46 | 79.387 | 337.44 | 82.535 | 337.46 | 82.518 | 337.43 | 79.251 | 336.68 | 75.049 | 336.63 | 70.564 | 336.71 | 72.871
337.69 | 88.081 | 337.71 | 84.496 | 337.75 | 87.368 | 337.99 | 85.193 | 337.54 | 81.76 | 337.67 | 87.501 | 337.63 | 79.228 | 337.61 | 82.386 | 337.63 | 82.364 | 337.59 | 79.068 | 336.85 | 74.816 | 336.8 | 70.261 | 336.87 | 72.578
337.86 | 87.962 | 337.87 | 84.367 | 337.92 | 87.251 | 338.16 | 85.063 | 337.7 | 81.59 | 337.84 | 87.38 | 337.8 | 79.068 | 337.78 | 82.235 | 337.79 | 82.204 | 337.76 | 78.881 | 337.02 | 74.577 | 336.96 | 69.938 | 337.04 | 72.284
338.03 | 87.841 | 338.04 | 84.238 | 338.09 | 87.124 | 338.33 | 84.935 | 337.87 | 81.414 | 338.01 | 87.257 | 337.97 | 78.912 | 337.95 | 82.083 | 337.96 | 82.045 | 337.93 | 78.696 | 337.18 | 74.332 | 337.12 | 69.631 | 337.2 | 72
338.2 | 87.723 | 338.21 | 84.109 | 338.26 | 86.998 | 338.5 | 84.802 | 338.04 | 81.25 | 338.18 | 87.139 | 338.14 | 78.746 | 338.12 | 81.925 | 338.13 | 81.888 | 338.09 | 78.497 | 337.35 | 74.082 | 337.28 | 69.316 | 337.36 | 71.727
338.36 | 87.606 | 338.38 | 83.979 | 338.43 | 86.876 | 338.67 | 84.671 | 338.21 | 81.071 | 338.35 | 87.007 | 338.3 | 78.588 | 338.28 | 81.772 | 338.29 | 81.719 | 338.26 | 78.307 | 337.51 | 73.831 | 337.45 | 69.008 | 337.52 | 71.445
338.53 | 87.484 | 338.55 | 83.847 | 338.6 | 86.754 | 338.84 | 84.536 | 338.37 | 80.893 | 338.52 | 86.883 | 338.47 | 78.427 | 338.45 | 81.621 | 338.46 | 81.557 | 338.42 | 78.112 | 337.68 | 73.58 | 337.61 | 68.702 | 337.68 | 71.182
338.7 | 87.364 | 338.72 | 83.72 | 338.76 | 86.63 | 339 | 84.394 | 338.54 | 80.717 | 338.69 | 86.755 | 338.64 | 78.259 | 338.62 | 81.458 | 338.63 | 81.392 | 338.59 | 77.917 | 337.84 | 73.336 | 337.77 | 68.381 | 337.85 | 70.906
338.87 | 87.238 | 338.88 | 83.588 | 338.93 | 86.503 | 339.17 | 84.259 | 338.71 | 80.541 | 338.86 | 86.627 | 338.81 | 78.099 | 338.79 | 81.308 | 338.8 | 81.223 | 338.76 | 77.723 | 338.01 | 73.089 | 337.93 | 68.044 | 338.01 | 70.642
339.04 | 87.111 | 339.05 | 83.446 | 339.1 | 86.377 | 339.34 | 84.123 | 338.88 | 80.358 | 339.03 | 86.5 | 338.98 | 77.939 | 338.96 | 81.149 | 338.96 | 81.058 | 338.92 | 77.528 | 338.17 | 72.842 | 338.09 | 67.721 | 338.17 | 70.313
339.2 | 86.987 | 339.22 | 83.312 | 339.27 | 86.25 | 339.51 | 83.978 | 339.04 | 80.174 | 339.19 | 86.374 | 339.15 | 77.767 | 339.12 | 80.992 | 339.13 | 80.89 | 339.09 | 77.333 | 338.34 | 72.594 | 338.26 | 67.407 | 338.33 | 69.847
339.37 | 86.862 | 339.39 | 83.178 | 339.44 | 86.121 | 339.68 | 83.834 | 339.21 | 79.993 | 339.36 | 86.245 | 339.31 | 77.603 | 339.29 | 80.825 | 339.3 | 80.715 | 339.25 | 77.142 | 338.5 | 72.339 | 338.42 | 67.097 | 338.49 | 69.481
339.54 | 86.731 | 339.56 | 83.041 | 339.61 | 85.984 | 339.85 | 83.695 | 339.38 | 79.813 | 339.53 | 86.102 | 339.48 | 77.434 | 339.46 | 80.661 | 339.47 | 80.548 | 339.42 | 76.942 | 338.67 | 72.085 | 338.58 | 66.774 | 338.65 | 69.147
339.71 | 86.599 | 339.72 | 82.905 | 339.78 | 85.849 | 340.01 | 83.555 | 339.55 | 79.623 | 339.7 | 85.969 | 339.65 | 77.263 | 339.63 | 80.498 | 339.63 | 80.371 | 339.59 | 76.744 | 338.83 | 71.837 | 338.74 | 66.45 | 338.82 | 68.831
339.88 | 86.473 | 339.89 | 82.762 | 339.95 | 85.715 | 340.18 | 83.41 | 339.71 | 79.435 | 339.87 | 85.836 | 339.82 | 77.096 | 339.8 | 80.333 | 339.8 | 80.197 | 339.75 | 76.545 | 338.99 | 71.577 | 338.9 | 66.13 | 338.98 | 68.509
340.04 | 86.339 | 340.06 | 82.623 | 340.11 | 85.581 | 340.35 | 83.265 | 339.88 | 79.252 | 340.04 | 85.706 | 339.99 | 76.919 | 339.97 | 80.165 | 339.97 | 80.026 | 339.92 | 76.345 | 339.16 | 71.32 | 339.07 | 65.782 | 339.14 | 68.209
340.21 | 86.207 | 340.23 | 82.48 | 340.28 | 85.439 | 340.52 | 83.118 | 340.05 | 79.061 | 340.21 | 85.564 | 340.15 | 76.752 | 340.13 | 80 | 340.13 | 79.849 | 340.08 | 76.142 | 339.32 | 71.054 | 339.23 | 65.445 | 339.3 | 67.91
340.38 | 86.073 | 340.4 | 82.336 | 340.45 | 85.304 | 340.69 | 82.961 | 340.22 | 78.875 | 340.38 | 85.436 | 340.32 | 76.578 | 340.3 | 79.83 | 340.3 | 79.667 | 340.25 | 75.934 | 339.49 | 70.792 | 339.39 | 65.108 | 339.46 | 67.622
340.55 | 85.937 | 340.57 | 82.187 | 340.62 | 85.17 | 340.86 | 82.817 | 340.38 | 78.681 | 340.54 | 85.293 | 340.49 | 76.405 | 340.47 | 79.662 | 340.47 | 79.492 | 340.42 | 75.735 | 339.65 | 70.525 | 339.55 | 64.766 | 339.62 | 67.332
340.71 | 85.798 | 340.73 | 82.044 | 340.79 | 85.031 | 341.02 | 82.669 | 340.55 | 78.491 | 340.71 | 85.147 | 340.66 | 76.234 | 340.64 | 79.487 | 340.64 | 79.31 | 340.58 | 75.529 | 339.82 | 70.259 | 339.71 | 64.428 | 339.78 | 67.042
340.88 | 85.658 | 340.9 | 81.902 | 340.96 | 84.892 | 341.19 | 82.515 | 340.72 | 78.298 | 340.88 | 84.996 | 340.83 | 76.052 | 340.81 | 79.326 | 340.8 | 79.132 | 340.75 | 75.322 | 339.98 | 69.992 | 339.87 | 64.081 | 339.94 | 66.589
341.05 | 85.521 | 341.07 | 81.752 | 341.12 | 84.747 | 341.36 | 82.363 | 340.89 | 78.105 | 341.05 | 84.853 | 340.99 | 75.876 | 340.97 | 79.156 | 340.97 | 78.952 | 340.91 | 75.115 | 340.14 | 69.727 | 340.04 | 63.728 | 340.1 | 66.149
341.22 | 85.382 | 341.24 | 81.607 | 341.29 | 84.605 | 341.53 | 82.209 | 341.05 | 77.906 | 341.22 | 84.709 | 341.16 | 75.696 | 341.14 | 78.98 | 341.14 | 78.765 | 341.08 | 74.908 | 340.31 | 69.447 | 340.2 | 63.392 | 340.27 | 65.782
341.38 | 85.24 | 341.4 | 81.459 | 341.46 | 84.458 | 341.7 | 82.059 | 341.22 | 77.709 | 341.39 | 84.564 | 341.33 | 75.512 | 341.31 | 78.798 | 341.3 | 78.583 | 341.25 | 74.702 | 340.47 | 69.188 | 340.36 | 63.025 | 340.43 | 65.428
341.55 | 85.097 | 341.57 | 81.308 | 341.63 | 84.314 | 341.86 | 81.901 | 341.39 | 77.503 | 341.55 | 84.417 | 341.5 | 75.333 | 341.48 | 78.624 | 341.47 | 78.395 | 341.41 | 74.491 | 340.64 | 68.92 | 340.52 | 62.676 | 340.59 | 65.093
341.72 | 84.951 | 341.74 | 81.157 | 341.8 | 84.162 | 342.03 | 81.756 | 341.55 | 77.299 | 341.72 | 84.266 | 341.66 | 75.15 | 341.64 | 78.444 | 341.64 | 78.206 | 341.58 | 74.282 | 340.8 | 68.653 | 340.68 | 62.321 | 340.75 | 64.75
341.88 | 84.809 | 341.91 | 81.009 | 341.96 | 84.013 | 342.2 | 81.602 | 341.72 | 77.104 | 341.89 | 84.125 | 341.83 | 74.968 | 341.81 | 78.267 | 341.8 | 78.018 | 341.74 | 74.07 | 340.96 | 68.381 | 340.84 | 61.954 | 340.91 | 64.415
342.05 | 84.661 | 342.07 | 80.857 | 342.13 | 83.864 | 342.37 | 81.442 | 341.89 | 76.897 | 342.06 | 83.967 | 342 | 74.781 | 341.98 | 78.085 | 341.97 | 77.828 | 341.91 | 73.86 | 341.13 | 68.106 | 341 | 61.609 | 341.07 | 64.072
342.22 | 84.517 | 342.24 | 80.702 | 342.3 | 83.72 | 342.53 | 81.28 | 342.05 | 76.694 | 342.23 | 83.814 | 342.17 | 74.599 | 342.14 | 77.905 | 342.14 | 77.639 | 342.07 | 73.648 | 341.29 | 67.817 | 341.16 | 61.261 | 341.23 | 63.733
342.38 | 84.37 | 342.41 | 80.547 | 342.47 | 83.565 | 342.7 | 81.112 | 342.22 | 76.49 | 342.39 | 83.659 | 342.33 | 74.415 | 342.31 | 77.723 | 342.3 | 77.449 | 342.24 | 73.434 | 341.45 | 67.524 | 341.32 | 60.904 | 341.39 | 63.37
342.55 | 84.222 | 342.58 | 80.389 | 342.64 | 83.412 | 342.87 | 80.95 | 342.39 | 76.284 | 342.56 | 83.51 | 342.5 | 74.232 | 342.48 | 77.539 | 342.47 | 77.255 | 342.4 | 73.221 | 341.62 | 67.247 | 341.48 | 60.506 | 341.55 | 63.015
342.72 | 84.068 | 342.74 | 80.232 | 342.8 | 83.255 | 343.04 | 80.79 | 342.55 | 76.077 | 342.73 | 83.354 | 342.67 | 74.039 | 342.65 | 77.354 | 342.64 | 77.063 | 342.57 | 73.005 | 341.78 | 66.965 | 341.64 | 60.146 | 341.71 | 62.665
342.88 | 83.915 | 342.91 | 80.073 | 342.97 | 83.095 | 343.2 | 80.634 | 342.72 | 75.87 | 342.9 | 83.191 | 342.84 | 73.853 | 342.81 | 77.167 | 342.8 | 76.865 | 342.73 | 72.788 | 341.94 | 66.683 | 341.8 | 59.782 | 341.87 | 62.318
343.05 | 83.765 | 343.08 | 79.913 | 343.14 | 82.946 | 343.37 | 80.467 | 342.89 | 75.664 | 343.06 | 83.028 | 343 | 73.658 | 342.98 | 76.979 | 342.97 | 76.666 | 342.9 | 72.57 | 342.11 | 66.398 | 341.96 | 59.413 | 342.03 | 61.96
343.22 | 83.608 | 343.24 | 79.756 | 343.31 | 82.781 | 343.54 | 80.292 | 343.05 | 75.451 | 343.23 | 82.875 | 343.17 | 73.464 | 343.15 | 76.794 | 343.13 | 76.469 | 343.06 | 72.348 | 342.27 | 66.107 | 342.12 | 59.027 | 342.18 | 61.607
343.38 | 83.453 | 343.41 | 79.596 | 343.47 | 82.618 | 343.7 | 80.126 | 343.22 | 75.237 | 343.4 | 82.717 | 343.34 | 73.269 | 343.31 | 76.604 | 343.3 | 76.27 | 343.23 | 72.132 | 342.43 | 65.816 | 342.28 | 58.657 | 342.34 | 61.244
343.55 | 83.296 | 343.58 | 79.434 | 343.64 | 82.454 | 343.87 | 79.954 | 343.38 | 75.027 | 343.57 | 82.551 | 343.5 | 73.079 | 343.48 | 76.415 | 343.47 | 76.07 | 343.39 | 71.911 | 342.59 | 65.498 | 342.44 | 58.287 | 342.5 | 60.888
343.72 | 83.136 | 343.74 | 79.268 | 343.81 | 82.289 | 344.04 | 79.789 | 343.55 | 74.812 | 343.73 | 82.388 | 343.67 | 72.888 | 343.65 | 76.221 | 343.63 | 75.869 | 343.56 | 71.689 | 342.76 | 65.168 | 342.6 | 57.899 | 342.66 | 60.531
343.88 | 82.975 | 343.91 | 79.109 | 343.98 | 82.126 | 344.21 | 79.618 | 343.72 | 74.599 | 343.9 | 82.227 | 343.84 | 72.694 | 343.81 | 76.029 | 343.8 | 75.666 | 343.72 | 71.464 | 342.92 | 64.855 | 342.76 | 57.524 | 342.82 | 60.165
344.05 | 82.815 | 344.08 | 78.945 | 344.14 | 81.963 | 344.37 | 79.444 | 343.88 | 74.379 | 344.07 | 82.064 | 344.01 | 72.5 | 343.98 | 75.841 | 343.96 | 75.46 | 343.89 | 71.236 | 343.08 | 64.562 | 342.92 | 57.139 | 342.98 | 59.808
344.22 | 82.646 | 344.24 | 78.781 | 344.31 | 81.791 | 344.54 | 79.279 | 344.05 | 74.158 | 344.23 | 81.889 | 344.17 | 72.301 | 344.15 | 75.641 | 344.13 | 75.258 | 344.05 | 71.017 | 343.24 | 64.259 | 343.08 | 56.748 | 343.14 | 59.446
344.38 | 82.484 | 344.41 | 78.618 | 344.48 | 81.626 | 344.71 | 79.1 | 344.21 | 73.938 | 344.4 | 81.72 | 344.34 | 72.103 | 344.31 | 75.449 | 344.29 | 75.052 | 344.22 | 70.788 | 343.4 | 63.964 | 343.24 | 56.371 | 343.29 | 59.089
344.55 | 82.319 | 344.58 | 78.449 | 344.64 | 81.462 | 344.87 | 78.923 | 344.38 | 73.716 | 344.57 | 81.553 | 344.51 | 71.905 | 344.48 | 75.256 | 344.46 | 74.841 | 344.38 | 70.561 | 343.57 | 63.662 | 343.4 | 55.992 | 343.45 | 58.695
344.71 | 82.15 | 344.74 | 78.282 | 344.81 | 81.289 | 345.04 | 78.735 | 344.54 | 73.499 | 344.73 | 81.381 | 344.67 | 71.707 | 344.65 | 75.061 | 344.63 | 74.639 | 344.55 | 70.336 | 343.73 | 63.338 | 343.56 | 55.585 | 343.61 | 58.323
344.88 | 81.979 | 344.91 | 78.114 | 344.98 | 81.119 | 345.21 | 78.556 | 344.71 | 73.274 | 344.9 | 81.212 | 344.84 | 71.504 | 344.81 | 74.857 | 344.79 | 74.432 | 344.71 | 70.102 | 343.89 | 63.011 | 343.72 | 55.202 | 343.77 | 57.956
345.04 | 81.807 | 345.08 | 77.944 | 345.14 | 80.946 | 345.37 | 78.38 | 344.88 | 73.053 | 345.07 | 81.042 | 345.01 | 71.305 | 344.98 | 74.661 | 344.96 | 74.215 | 344.87 | 69.876 | 344.05 | 62.692 | 343.88 | 54.805 | 343.93 | 57.581
345.21 | 81.636 | 345.24 | 77.776 | 345.31 | 80.773 | 345.54 | 78.197 | 345.04 | 72.83 | 345.23 | 80.867 | 345.17 | 71.102 | 345.14 | 74.463 | 345.12 | 74.003 | 345.04 | 69.647 | 344.21 | 62.396 | 344.04 | 54.41 | 344.08 | 57.212
345.37 | 81.465 | 345.41 | 77.605 | 345.48 | 80.599 | 345.71 | 78.021 | 345.21 | 72.605 | 345.4 | 80.686 | 345.34 | 70.895 | 345.31 | 74.259 | 345.29 | 73.788 | 345.2 | 69.416 | 344.37 | 62.078 | 344.2 | 54.013 | 344.24 | 56.824
345.54 | 81.292 | 345.58 | 77.434 | 345.64 | 80.417 | 345.87 | 77.834 | 345.37 | 72.378 | 345.57 | 80.511 | 345.51 | 70.695 | 345.48 | 74.058 | 345.45 | 73.569 | 345.37 | 69.189 | 344.54 | 61.77 | 344.36 | 53.617 | 344.4 | 56.439
345.71 | 81.116 | 345.74 | 77.258 | 345.81 | 80.242 | 346.04 | 77.652 | 345.54 | 72.147 | 345.73 | 80.332 | 345.67 | 70.487 | 345.64 | 73.854 | 345.62 | 73.352 | 345.53 | 68.957 | 344.7 | 61.453 | 344.52 | 53.226 | 344.56 | 56.059
345.87 | 80.942 | 345.91 | 77.081 | 345.98 | 80.066 | 346.2 | 77.466 | 345.7 | 71.917 | 345.9 | 80.146 | 345.84 | 70.278 | 345.81 | 73.652 | 345.78 | 73.138 | 345.7 | 68.724 | 344.86 | 61.136 | 344.68 | 52.83 | 344.71 | 55.666
346.04 | 80.764 | 346.07 | 76.907 | 346.14 | 79.891 | 346.37 | 77.28 | 345.87 | 71.69 | 346.06 | 79.963 | 346.01 | 70.074 | 345.97 | 73.447 | 345.95 | 72.923 | 345.86 | 68.485 | 345.02 | 60.811 | 344.84 | 52.428 | 344.87 | 55.282
346.2 | 80.582 | 346.24 | 76.729 | 346.31 | 79.71 | 346.54 | 77.085 | 346.03 | 71.461 | 346.23 | 79.782 | 346.17 | 69.863 | 346.14 | 73.242 | 346.11 | 72.705 | 346.02 | 68.251 | 345.18 | 60.489 | 345 | 52.037 | 345.03 | 54.886
346.37 | 80.397 | 346.41 | 76.553 | 346.48 | 79.519 | 346.7 | 76.903 | 346.2 | 71.23 | 346.4 | 79.595 | 346.34 | 69.653 | 346.31 | 73.032 | 346.28 | 72.486 | 346.19 | 68.019 | 345.34 | 60.171 | 345.15 | 51.637 | 345.19 | 54.5
346.53 | 80.215 | 346.57 | 76.373 | 346.64 | 79.342 | 346.87 | 76.712 | 346.36 | 70.996 | 346.56 | 79.404 | 346.5 | 69.438 | 346.47 | 72.817 | 346.44 | 72.263 | 346.35 | 67.78 | 345.5 | 59.827 | 345.31 | 51.235 | 345.34 | 54.118
346.7 | 80.035 | 346.74 | 76.19 | 346.81 | 79.155 | 347.03 | 76.52 | 346.53 | 70.764 | 346.73 | 79.224 | 346.67 | 69.228 | 346.64 | 72.608 | 346.61 | 72.043 | 346.52 | 67.547 | 345.66 | 59.515 | 345.47 | 50.826 | 345.5 | 53.711
346.86 | 79.848 | 346.9 | 76.012 | 346.98 | 78.97 | 347.2 | 76.324 | 346.7 | 70.526 | 346.89 | 79.029 | 346.84 | 69.019 | 346.8 | 72.4 | 346.77 | 71.822 | 346.68 | 67.305 | 345.82 | 59.194 | 345.63 | 50.429 | 345.66 | 53.319
347.03 | 79.662 | 347.07 | 75.832 | 347.14 | 78.785 | 347.36 | 76.13 | 346.86 | 70.29 | 347.06 | 78.845 | 347 | 68.805 | 346.97 | 72.186 | 346.94 | 71.597 | 346.84 | 67.069 | 345.98 | 58.872 | 345.79 | 50.041 | 345.81 | 52.915
347.19 | 79.475 | 347.24 | 75.647 | 347.31 | 78.592 | 347.53 | 75.937 | 347.03 | 70.052 | 347.23 | 78.652 | 347.17 | 68.593 | 347.14 | 71.97 | 347.1 | 71.373 | 347.01 | 66.83 | 346.14 | 58.53 | 345.95 | 49.638 | 345.97 | 52.509
347.36 | 79.288 | 347.4 | 75.467 | 347.47 | 78.409 | 347.69 | 75.739 | 347.19 | 69.818 | 347.39 | 78.456 | 347.34 | 68.375 | 347.3 | 71.754 | 347.27 | 71.142 | 347.17 | 66.59 | 346.3 | 58.193 | 346.11 | 49.231 | 346.13 | 52.121
347.52 | 79.102 | 347.57 | 75.282 | 347.64 | 78.217 | 347.86 | 75.545 | 347.36 | 69.575 | 347.56 | 78.261 | 347.5 | 68.156 | 347.47 | 71.538 | 347.43 | 70.919 | 347.34 | 66.35 | 346.46 | 57.848 | 346.27 | 48.822 | 346.28 | 51.717
347.68 | 78.908 | 347.73 | 75.094 | 347.81 | 78.026 | 348.03 | 75.346 | 347.52 | 69.334 | 347.72 | 78.058 | 347.67 | 67.945 | 347.63 | 71.322 | 347.59 | 70.687 | 347.5 | 66.105 | 346.62 | 57.521 | 346.43 | 48.423 | 346.44 | 51.308
347.85 | 78.716 | 347.9 | 74.904 | 347.97 | 77.835 | 348.19 | 75.149 | 347.69 | 69.091 | 347.89 | 77.865 | 347.83 | 67.726 | 347.8 | 71.102 | 347.76 | 70.456 | 347.66 | 65.86 | 346.78 | 57.189 | 346.58 | 48.01 | 346.6 | 50.914
348.01 | 78.518 | 348.06 | 74.713 | 348.14 | 77.641 | 348.36 | 74.937 | 347.85 | 68.852 | 348.05 | 77.675 | 348 | 67.507 | 347.96 | 70.882 | 347.92 | 70.228 | 347.83 | 65.618 | 346.94 | 56.845 | 346.74 | 47.606 | 346.75 | 50.517
348.18 | 78.323 | 348.23 | 74.526 | 348.3 | 77.445 | 348.52 | 74.733 | 348.02 | 68.61 | 348.22 | 77.476 | 348.16 | 67.289 | 348.13 | 70.661 | 348.09 | 70.003 | 347.99 | 65.37 | 347.1 | 56.495 | 346.9 | 47.188 | 346.91 | 50.09
348.34 | 78.128 | 348.39 | 74.334 | 348.47 | 77.255 | 348.69 | 74.535 | 348.18 | 68.364 | 348.39 | 77.279 | 348.33 | 67.068 | 348.29 | 70.44 | 348.25 | 69.762 | 348.16 | 65.126 | 347.26 | 56.163 | 347.06 | 46.781 | 347.07 | 49.679
348.51 | 77.934 | 348.56 | 74.144 | 348.63 | 77.05 | 348.85 | 74.327 | 348.34 | 68.118 | 348.55 | 77.074 | 348.5 | 66.852 | 348.46 | 70.221 | 348.42 | 69.525 | 348.32 | 64.884 | 347.42 | 55.819 | 347.22 | 46.373 | 347.22 | 49.281
348.67 | 77.732 | 348.72 | 73.95 | 348.8 | 76.854 | 349.02 | 74.121 | 348.51 | 67.872 | 348.72 | 76.871 | 348.66 | 66.624 | 348.62 | 69.998 | 348.58 | 69.292 | 348.48 | 64.635 | 347.58 | 55.472 | 347.38 | 45.962 | 347.38 | 48.878
348.83 | 77.531 | 348.89 | 73.758 | 348.97 | 76.655 | 349.19 | 73.919 | 348.67 | 67.625 | 348.88 | 76.658 | 348.83 | 66.404 | 348.79 | 69.773 | 348.74 | 69.062 | 348.65 | 64.385 | 347.74 | 55.129 | 347.54 | 45.55 | 347.54 | 48.463
349 | 77.33 | 349.05 | 73.561 | 349.13 | 76.456 | 349.35 | 73.713 | 348.84 | 67.375 | 349.05 | 76.457 | 348.99 | 66.182 | 348.95 | 69.551 | 348.91 | 68.824 | 348.81 | 64.139 | 347.9 | 54.793 | 347.69 | 45.143 | 347.69 | 48.055
349.16 | 77.125 | 349.22 | 73.364 | 349.3 | 76.256 | 349.52 | 73.5 | 349 | 67.13 | 349.21 | 76.253 | 349.16 | 65.957 | 349.12 | 69.323 | 349.07 | 68.588 | 348.97 | 63.888 | 348.06 | 54.444 | 347.85 | 44.728 | 347.85 | 47.64
349.33 | 76.923 | 349.38 | 73.169 | 349.46 | 76.046 | 349.68 | 73.288 | 349.17 | 66.876 | 349.38 | 76.049 | 349.32 | 65.725 | 349.28 | 69.095 | 349.24 | 68.346 | 349.14 | 63.636 | 348.22 | 54.099 | 348.01 | 44.316 | 348 | 47.229
349.49 | 76.718 | 349.55 | 72.966 | 349.63 | 75.846 | 349.85 | 73.07 | 349.33 | 66.634 | 349.54 | 75.844 | 349.49 | 65.503 | 349.45 | 68.864 | 349.4 | 68.113 | 349.3 | 63.387 | 348.38 | 53.749 | 348.17 | 43.908 | 348.16 | 46.817
349.65 | 76.511 | 349.71 | 72.772 | 349.79 | 75.64 | 350.01 | 72.855 | 349.5 | 66.385 | 349.71 | 75.631 | 349.65 | 65.273 | 349.61 | 68.636 | 349.56 | 67.867 | 349.46 | 63.136 | 348.54 | 53.397 | 348.33 | 43.498 | 348.32 | 46.405
349.82 | 76.302 | 349.88 | 72.573 | 349.96 | 75.432 | 350.18 | 72.638 | 349.66 | 66.128 | 349.87 | 75.421 | 349.82 | 65.048 | 349.78 | 68.404 | 349.73 | 67.622 | 349.63 | 62.885 | 348.7 | 53.043 | 348.49 | 43.085 | 348.47 | 45.992
349.98 | 76.093 | 350.04 | 72.37 | 350.12 | 75.22 | 350.34 | 72.426 | 349.83 | 65.877 | 350.04 | 75.206 | 349.98 | 64.825 | 349.94 | 68.173 | 349.89 | 67.38 | 349.79 | 62.632 | 348.86 | 52.693 | 348.65 | 42.668 | 348.63 | 45.576
350.15 | 75.879 | 350.21 | 72.163 | 350.29 | 75.007 | 350.51 | 72.207 | 349.99 | 65.62 | 350.2 | 74.994 | 350.15 | 64.591 | 350.11 | 67.935 | 350.06 | 67.133 | 349.95 | 62.379 | 349.02 | 52.335 | 348.81 | 42.26 | 348.79 | 45.16
350.31 | 75.669 | 350.37 | 71.965 | 350.45 | 74.8 | 350.67 | 71.986 | 350.15 | 65.375 | 350.37 | 74.783 | 350.31 | 64.356 | 350.27 | 67.701 | 350.22 | 66.889 | 350.12 | 62.127 | 349.18 | 51.984 | 348.96 | 41.848 | 348.94 | 44.735
350.47 | 75.459 | 350.54 | 71.761 | 350.62 | 74.593 | 350.84 | 71.762 | 350.32 | 65.116 | 350.53 | 74.566 | 350.48 | 64.127 | 350.44 | 67.466 | 350.38 | 66.642 | 350.28 | 61.876 | 349.33 | 51.621 | 349.12 | 41.433 | 349.1 | 44.314
350.64 | 75.245 | 350.7 | 71.557 | 350.78 | 74.387 | 351 | 71.541 | 350.48 | 64.862 | 350.7 | 74.346 | 350.65 | 63.896 | 350.6 | 67.228 | 350.55 | 66.392 | 350.44 | 61.618 | 349.49 | 51.267 | 349.28 | 41.018 | 349.25 | 43.891
350.8 | 75.027 | 350.87 | 71.353 | 350.95 | 74.17 | 351.17 | 71.32 | 350.65 | 64.605 | 350.86 | 74.129 | 350.81 | 63.66 | 350.77 | 66.993 | 350.71 | 66.147 | 350.61 | 61.362 | 349.65 | 50.905 | 349.44 | 40.61 | 349.41 | 43.475
350.96 | 74.812 | 351.03 | 71.148 | 351.11 | 73.96 | 351.33 | 71.095 | 350.81 | 64.352 | 351.03 | 73.911 | 350.97 | 63.42 | 350.93 | 66.748 | 350.87 | 65.896 | 350.77 | 61.102 | 349.81 | 50.541 | 349.6 | 40.196 | 349.57 | 43.057
351.13 | 74.596 | 351.2 | 70.941 | 351.28 | 73.744 | 351.5 | 70.873 | 350.98 | 64.093 | 351.19 | 73.689 | 351.14 | 63.191 | 351.1 | 66.511 | 351.04 | 65.641 | 350.93 | 60.842 | 349.97 | 50.195 | 349.76 | 39.782 | 349.72 | 42.636
351.29 | 74.375 | 351.36 | 70.729 | 351.44 | 73.532 | 351.66 | 70.641 | 351.14 | 63.836 | 351.35 | 73.471 | 351.3 | 62.955 | 351.26 | 66.263 | 351.2 | 65.395 | 351.1 | 60.586 | 350.13 | 49.823 | 349.92 | 39.368 | 349.88 | 42.216
351.45 | 74.154 | 351.53 | 70.523 | 351.61 | 73.313 | 351.83 | 70.415 | 351.3 | 63.581 | 351.52 | 73.245 | 351.47 | 62.718 | 351.43 | 66.021 | 351.36 | 65.142 | 351.26 | 60.323 | 350.29 | 49.471 | 350.08 | 38.951 | 350.03 | 41.796
351.62 | 73.932 | 351.69 | 70.306 | 351.77 | 73.095 | 351.99 | 70.185 | 351.47 | 63.317 | 351.68 | 73.02 | 351.63 | 62.471 | 351.59 | 65.774 | 351.53 | 64.886 | 351.42 | 60.069 | 350.44 | 49.109 | 350.23 | 38.546 | 350.19 | 41.379
351.78 | 73.71 | 351.85 | 70.096 | 351.94 | 72.878 | 352.16 | 69.957 | 351.63 | 63.055 | 351.85 | 72.796 | 351.8 | 62.238 | 351.75 | 65.534 | 351.69 | 64.633 | 351.59 | 59.806 | 350.6 | 48.746 | 350.39 | 38.13 | 350.35 | 40.961
351.94 | 73.485 | 352.02 | 69.881 | 352.1 | 72.656 | 352.32 | 69.73 | 351.8 | 62.795 | 352.01 | 72.572 | 351.96 | 62 | 351.92 | 65.295 | 351.85 | 64.38 | 351.75 | 59.546 | 350.76 | 48.383 | 350.55 | 37.712 | 350.5 | 40.538
352.11 | 73.26 | 352.18 | 69.666 | 352.27 | 72.435 | 352.49 | 69.494 | 351.96 | 62.536 | 352.18 | 72.347 | 352.13 | 61.756 | 352.08 | 65.042 | 352.02 | 64.125 | 351.91 | 59.285 | 350.92 | 48.012 | 350.71 | 37.296 | 350.66 | 40.114
352.27 | 73.034 | 352.35 | 69.456 | 352.43 | 72.206 | 352.65 | 69.265 | 352.12 | 62.274 | 352.34 | 72.118 | 352.29 | 61.521 | 352.25 | 64.795 | 352.18 | 63.863 | 352.07 | 59.028 | 351.08 | 47.653 | 350.87 | 36.886 | 350.82 | 39.689
352.43 | 72.807 | 352.51 | 69.24 | 352.59 | 71.979 | 352.81 | 69.03 | 352.29 | 62.019 | 352.51 | 71.884 | 352.46 | 61.277 | 352.41 | 64.544 | 352.34 | 63.603 | 352.24 | 58.769 | 351.23 | 47.285 | 351.03 | 36.472 | 350.97 | 39.267
352.59 | 72.574 | 352.68 | 69.02 | 352.76 | 71.756 | 352.98 | 68.798 | 352.45 | 61.753 | 352.67 | 71.65 | 352.62 | 61.034 | 352.58 | 64.293 | 352.51 | 63.348 | 352.4 | 58.505 | 351.39 | 46.914 | 351.19 | 36.061 | 351.13 | 38.849
352.76 | 72.345 | 352.84 | 68.798 | 352.92 | 71.526 | 353.14 | 68.561 | 352.62 | 61.488 | 352.84 | 71.421 | 352.79 | 60.8 | 352.74 | 64.047 | 352.67 | 63.085 | 352.56 | 58.245 | 351.55 | 46.545 | 351.35 | 35.645 | 351.28 | 38.425
352.92 | 72.106 | 353.01 | 68.582 | 353.09 | 71.297 | 353.31 | 68.333 | 352.78 | 61.227 | 353 | 71.185 | 352.95 | 60.548 | 352.9 | 63.796 | 352.83 | 62.827 | 352.72 | 57.983 | 351.71 | 46.172 | 351.51 | 35.238 | 351.44 | 38.003
353.08 | 71.873 | 353.17 | 68.36 | 353.25 | 71.066 | 353.47 | 68.1 | 352.94 | 60.961 | 353.16 | 70.951 | 353.12 | 60.301 | 353.07 | 63.542 | 352.99 | 62.56 | 352.89 | 57.722 | 351.87 | 45.797 | 351.67 | 34.822 | 351.6 | 37.581
353.24 | 71.636 | 353.33 | 68.14 | 353.41 | 70.83 | 353.64 | 67.86 | 353.11 | 60.694 | 353.33 | 70.719 | 353.28 | 60.056 | 353.23 | 63.292 | 353.16 | 62.298 | 353.05 | 57.461 | 352.03 | 45.427 | 351.83 | 34.408 | 351.75 | 37.156
353.41 | 71.397 | 353.5 | 67.92 | 353.58 | 70.597 | 353.8 | 67.619 | 353.27 | 60.429 | 353.49 | 70.476 | 353.45 | 59.808 | 353.4 | 63.034 | 353.32 | 62.04 | 353.21 | 57.194 | 352.18 | 45.052 | 351.98 | 33.993 | 351.91 | 36.728
353.57 | 71.159 | 353.66 | 67.701 | 353.74 | 70.362 | 353.96 | 67.388 | 353.44 | 60.157 | 353.66 | 70.234 | 353.61 | 59.557 | 353.56 | 62.787 | 353.48 | 61.774 | 353.37 | 56.931 | 352.34 | 44.678 | 352.14 | 33.579 | 352.07 | 36.305
353.73 | 70.919 | 353.83 | 67.479 | 353.91 | 70.126 | 354.13 | 67.148 | 353.6 | 59.894 | 353.82 | 69.996 | 353.78 | 59.307 | 353.72 | 62.53 | 353.65 | 61.508 | 353.54 | 56.663 | 352.5 | 44.302 | 352.3 | 33.171 | 352.22 | 35.887
353.89 | 70.681 | 353.99 | 67.253 | 354.07 | 69.892 | 354.29 | 66.902 | 353.76 | 59.626 | 353.99 | 69.754 | 353.94 | 59.057 | 353.89 | 62.28 | 353.81 | 61.237 | 353.7 | 56.396 | 352.66 | 43.926 | 352.46 | 32.756 | 352.38 | 35.466
354.06 | 70.438 | 354.15 | 67.029 | 354.23 | 69.652 | 354.46 | 66.66 | 353.93 | 59.36 | 354.15 | 69.507 | 354.1 | 58.813 | 354.05 | 62.023 | 353.97 | 60.973 | 353.86 | 56.133 | 352.81 | 43.557 | 352.62 | 32.35 | 352.54 | 35.045
354.22 | 70.195 | 354.32 | 66.804 | 354.4 | 69.416 | 354.62 | 66.413 | 354.09 | 59.09 | 354.31 | 69.27 | 354.27 | 58.561 | 354.22 | 61.767 | 354.14 | 60.702 | 354.02 | 55.871 | 352.97 | 43.177 | 352.78 | 31.936 | 352.69 | 34.627
354.38 | 69.949 | 354.48 | 66.582 | 354.56 | 69.18 | 354.78 | 66.178 | 354.26 | 58.818 | 354.48 | 69.025 | 354.43 | 58.307 | 354.38 | 61.509 | 354.3 | 60.436 | 354.19 | 55.604 | 353.13 | 42.798 | 352.94 | 31.526 | 352.85 | 34.207
354.54 | 69.706 | 354.65 | 66.351 | 354.73 | 68.94 | 354.95 | 65.927 | 354.42 | 58.548 | 354.64 | 68.785 | 354.6 | 58.058 | 354.55 | 61.251 | 354.46 | 60.166 | 354.35 | 55.339 | 353.29 | 42.432 | 353.1 | 31.109 | 353.01 | 33.785
354.7 | 69.459 | 354.81 | 66.124 | 354.89 | 68.696 | 355.11 | 65.68 | 354.58 | 58.279 | 354.8 | 68.542 | 354.76 | 57.806 | 354.71 | 60.988 | 354.62 | 59.895 | 354.51 | 55.071 | 353.44 | 42.051 | 353.26 | 30.697 | 353.17 | 33.363
354.87 | 69.212 | 354.97 | 65.898 | 355.05 | 68.452 | 355.28 | 65.435 | 354.75 | 58.007 | 354.97 | 68.295 | 354.93 | 57.554 | 354.87 | 60.729 | 354.79 | 59.628 | 354.68 | 54.798 | 353.6 | 41.677 | 353.42 | 30.293 | 353.32 | 32.944
355.03 | 68.963 | 355.14 | 65.671 | 355.22 | 68.21 | 355.44 | 65.186 | 354.91 | 57.734 | 355.13 | 68.048 | 355.09 | 57.298 | 355.04 | 60.469 | 354.95 | 59.356 | 354.84 | 54.535 | 353.76 | 41.294 | 353.58 | 29.879 | 353.48 | 32.523
355.19 | 68.712 | 355.3 | 65.436 | 355.38 | 67.958 | 355.6 | 64.931 | 355.07 | 57.456 | 355.3 | 67.802 | 355.26 | 57.048 | 355.2 | 60.211 | 355.11 | 59.082 | 355 | 54.265 | 353.92 | 40.919 | 353.74 | 29.471 | 353.64 | 32.105
355.35 | 68.461 | 355.47 | 65.207 | 355.54 | 67.708 | 355.77 | 64.684 | 355.24 | 57.184 | 355.46 | 67.546 | 355.42 | 56.784 | 355.36 | 59.946 | 355.27 | 58.811 | 355.16 | 53.994 | 354.07 | 40.539 | 353.9 | 29.062 | 353.79 | 31.681
355.51 | 68.215 | 355.63 | 64.968 | 355.71 | 67.466 | 355.93 | 64.432 | 355.4 | 56.909 | 355.62 | 67.3 | 355.58 | 56.528 | 355.53 | 59.682 | 355.44 | 58.536 | 355.33 | 53.724 | 354.23 | 40.153 | 354.06 | 28.651 | 353.95 | 31.262
355.68 | 67.954 | 355.79 | 64.732 | 355.87 | 67.224 | 356.1 | 64.181 | 355.57 | 56.637 | 355.79 | 67.052 | 355.75 | 56.27 | 355.69 | 59.419 | 355.6 | 58.265 | 355.49 | 53.454 | 354.39 | 39.775 | 354.22 | 28.249 | 354.11 | 30.842
355.84 | 67.7 | 355.96 | 64.502 | 356.03 | 66.97 | 356.26 | 63.928 | 355.73 | 56.365 | 355.95 | 66.802 | 355.91 | 56.009 | 355.86 | 59.152 | 355.76 | 57.987 | 355.65 | 53.183 | 354.55 | 39.402 | 354.38 | 27.842 | 354.27 | 30.427
356 | 67.442 | 356.12 | 64.264 | 356.2 | 66.717 | 356.42 | 63.676 | 355.89 | 56.087 | 356.11 | 66.546 | 356.08 | 55.752 | 356.02 | 58.888 | 355.92 | 57.716 | 355.81 | 52.912 | 354.7 | 39.018 | 354.54 | 27.437 | 354.43 | 30.006
356.16 | 67.187 | 356.28 | 64.032 | 356.36 | 66.464 | 356.59 | 63.414 | 356.06 | 55.813 | 356.28 | 66.292 | 356.24 | 55.494 | 356.18 | 58.619 | 356.09 | 57.439 | 355.98 | 52.637 | 354.86 | 38.636 | 354.7 | 27.035 | 354.58 | 29.589
356.32 | 66.929 | 356.45 | 63.795 | 356.52 | 66.208 | 356.75 | 63.158 | 356.22 | 55.534 | 356.44 | 66.037 | 356.41 | 55.234 | 356.35 | 58.35 | 356.25 | 57.164 | 356.14 | 52.361 | 355.02 | 38.255 | 354.86 | 26.636 | 354.74 | 29.168
356.48 | 66.673 | 356.61 | 63.558 | 356.69 | 65.953 | 356.92 | 62.904 | 356.39 | 55.259 | 356.61 | 65.779 | 356.57 | 54.979 | 356.51 | 58.083 | 356.41 | 56.884 | 356.3 | 52.092 | 355.18 | 37.868 | 355.02 | 26.228 | 354.9 | 28.751
356.65 | 66.408 | 356.77 | 63.316 | 356.85 | 65.697 | 357.08 | 62.647 | 356.55 | 54.979 | 356.77 | 65.522 | 356.73 | 54.71 | 356.67 | 57.816 | 356.57 | 56.603 | 356.46 | 51.822 | 355.34 | 37.491 | 355.18 | 25.827 | 355.06 | 28.336
356.81 | 66.142 | 356.94 | 63.076 | 357.02 | 65.438 | 357.24 | 62.384 | 356.71 | 54.7 | 356.93 | 65.266 | 356.9 | 54.448 | 356.84 | 57.541 | 356.74 | 56.322 | 356.63 | 51.552 | 355.49 | 37.106 | 355.35 | 25.426 | 355.22 | 27.922
356.97 | 65.882 | 357.1 | 62.838 | 357.18 | 65.183 | 357.41 | 62.126 | 356.88 | 54.423 | 357.1 | 65 | 357.06 | 54.189 | 357 | 57.271 | 356.9 | 56.04 | 356.79 | 51.274 | 355.65 | 36.721 | 355.51 | 25.028 | 355.37 | 27.506
357.13 | 65.614 | 357.26 | 62.597 | 357.34 | 64.929 | 357.57 | 61.863 | 357.04 | 54.147 | 357.26 | 64.738 | 357.23 | 53.926 | 357.16 | 57.001 | 357.06 | 55.761 | 356.95 | 51 | 355.81 | 36.34 | 355.67 | 24.629 | 355.53 | 27.091
357.29 | 65.349 | 357.42 | 62.358 | 357.51 | 64.668 | 357.73 | 61.602 | 357.2 | 53.865 | 357.42 | 64.478 | 357.39 | 53.658 | 357.33 | 56.731 | 357.22 | 55.484 | 357.12 | 50.733 | 355.97 | 35.953 | 355.83 | 24.231 | 355.69 | 26.676
357.45 | 65.086 | 357.59 | 62.116 | 357.67 | 64.401 | 357.9 | 61.344 | 357.37 | 53.588 | 357.59 | 64.215 | 357.55 | 53.395 | 357.49 | 56.459 | 357.39 | 55.198 | 357.28 | 50.454 | 356.12 | 35.57 | 355.99 | 23.839 | 355.85 | 26.262
357.62 | 64.818 | 357.75 | 61.874 | 357.83 | 64.141 | 358.06 | 61.08 | 357.53 | 53.3 | 357.75 | 63.95 | 357.72 | 53.133 | 357.66 | 56.185 | 357.55 | 54.914 | 357.44 | 50.174 | 356.28 | 35.183 | 356.15 | 23.441 | 356.01 | 25.851
357.78 | 64.547 | 357.91 | 61.632 | 358 | 63.882 | 358.23 | 60.818 | 357.69 | 53.026 | 357.91 | 63.682 | 357.88 | 52.869 | 357.82 | 55.912 | 357.71 | 54.629 | 357.6 | 49.898 | 356.44 | 34.801 | 356.31 | 23.047 | 356.17 | 25.441
357.94 | 64.279 | 358.08 | 61.392 | 358.16 | 63.621 | 358.39 | 60.552 | 357.86 | 52.741 | 358.08 | 63.421 | 358.05 | 52.598 | 357.98 | 55.638 | 357.87 | 54.343 | 357.77 | 49.62 | 356.6 | 34.415 | 356.47 | 22.652 | 356.33 | 25.034
358.1 | 64.008 | 358.24 | 61.142 | 358.32 | 63.355 | 358.55 | 60.284 | 358.02 | 52.463 | 358.24 | 63.159 | 358.21 | 52.326 | 358.15 | 55.361 | 358.03 | 54.063 | 357.93 | 49.354 | 356.75 | 34.029 | 356.64 | 22.257 | 356.49 | 24.622
358.26 | 63.737 | 358.4 | 60.895 | 358.48 | 63.083 | 358.72 | 60.02 | 358.19 | 52.18 | 358.4 | 62.885 | 358.37 | 52.062 | 358.31 | 55.086 | 358.2 | 53.774 | 358.09 | 49.07 | 356.91 | 33.636 | 356.8 | 21.864 | 356.65 | 24.217
358.42 | 63.462 | 358.57 | 60.645 | 358.65 | 62.818 | 358.88 | 59.751 | 358.35 | 51.897 | 358.57 | 62.613 | 358.54 | 51.789 | 358.47 | 54.809 | 358.36 | 53.486 | 358.25 | 48.801 | 357.07 | 33.257 | 356.96 | 21.478 | 356.81 | 23.808
358.58 | 63.19 | 358.73 | 60.398 | 358.81 | 62.557 | 359.05 | 59.483 | 358.51 | 51.619 | 358.73 | 62.339 | 358.7 | 51.519 | 358.64 | 54.529 | 358.52 | 53.197 | 358.42 | 48.525 | 357.23 | 32.864 | 357.12 | 21.09 | 356.97 | 23.404
358.74 | 62.912 | 358.89 | 60.149 | 358.97 | 62.288 | 359.21 | 59.213 | 358.68 | 51.336 | 358.89 | 62.072 | 358.87 | 51.249 | 358.8 | 54.25 | 358.68 | 52.909 | 358.58 | 48.241 | 357.39 | 32.472 | 357.28 | 20.7 | 357.13 | 23
358.91 | 62.637 | 359.06 | 59.905 | 359.14 | 62.016 | 359.37 | 58.94 | 358.84 | 51.047 | 359.06 | 61.801 | 359.03 | 50.977 | 358.96 | 53.967 | 358.85 | 52.615 | 358.74 | 47.968 | 357.54 | 32.083 | 357.45 | 20.31 | 357.28 | 22.596
359.07 | 62.36 | 359.22 | 59.65 | 359.3 | 61.74 | 359.54 | 58.675 | 359.01 | 50.764 | 359.22 | 61.527 | 359.19 | 50.708 | 359.13 | 53.684 | 359.01 | 52.322 | 358.9 | 47.685 | 357.7 | 31.699 | 357.61 | 19.925 | 357.44 | 22.198
359.23 | 62.082 | 359.38 | 59.401 | 359.46 | 61.472 | 359.7 | 58.4 | 359.17 | 50.483 | 359.38 | 61.255 | 359.36 | 50.43 | 359.29 | 53.408 | 359.17 | 52.03 | 359.07 | 47.408 | 357.86 | 31.308 | 357.77 | 19.541 | 357.6 | 21.798
359.39 | 61.801 | 359.54 | 59.148 | 359.63 | 61.201 | 359.87 | 58.126 | 359.33 | 50.197 | 359.55 | 60.98 | 359.52 | 50.156 | 359.45 | 53.121 | 359.33 | 51.741 | 359.23 | 47.122 | 358.02 | 30.918 | 357.93 | 19.157 | 357.76 | 21.401
359.55 | 61.522 | 359.71 | 58.899 | 359.79 | 60.924 | 360.03 | 57.853 | 359.5 | 49.914 | 359.71 | 60.703 | 359.69 | 49.883 | 359.62 | 52.838 | 359.49 | 51.446 | 359.39 | 46.849 | 358.18 | 30.528 | 358.1 | 18.779 | 357.92 | 21.007
359.71 | 61.238 | 359.87 | 58.644 | 359.95 | 60.656 | 360.19 | 57.58 | 359.66 | 49.625 | 359.87 | 60.426 | 359.85 | 49.614 | 359.78 | 52.555 | 359.65 | 51.15 | 359.55 | 46.567 | 358.33 | 30.131 | 358.26 | 18.401 | 358.08 | 20.613
359.87 | 60.957 | 360.03 | 58.39 | 360.12 | 60.376 | 360.36 | 57.307 | 359.83 | 49.344 | 360.04 | 60.146 | 360.01 | 49.337 | 359.94 | 52.268 | 359.82 | 50.855 | 359.71 | 46.285 | 358.49 | 29.74 | 358.42 | 18.023 | 358.24 | 20.224
360.03 | 60.675 | 360.2 | 58.132 | 360.28 | 60.106 | 360.52 | 57.028 | 359.99 | 49.055 | 360.2 | 59.871 | 360.18 | 49.06 | 360.11 | 51.985 | 359.98 | 50.557 | 359.88 | 46.014 | 358.65 | 29.357 | 358.59 | 17.643 | 358.41 | 19.832
360.19 | 60.384 | 360.36 | 57.876 | 360.44 | 59.828 | 360.69 | 56.749 | 360.15 | 48.768 | 360.36 | 59.595 | 360.34 | 48.781 | 360.27 | 51.699 | 360.14 | 50.265 | 360.04 | 45.731 | 358.81 | 28.961 | 358.75 | 17.27 | 358.57 | 19.443
360.35 | 60.097 | 360.52 | 57.623 | 360.6 | 59.545 | 360.85 | 56.477 | 360.32 | 48.484 | 360.53 | 59.315 | 360.5 | 48.505 | 360.43 | 51.412 | 360.3 | 49.969 | 360.2 | 45.447 | 358.97 | 28.574 | 358.91 | 16.895 | 358.73 | 19.058
360.52 | 59.812 | 360.68 | 57.367 | 360.77 | 59.268 | 361.01 | 56.199 | 360.48 | 48.194 | 360.69 | 59.031 | 360.67 | 48.225 | 360.6 | 51.117 | 360.47 | 49.671 | 360.36 | 45.168 | 359.12 | 28.178 | 359.08 | 16.523 | 358.89 | 18.675
360.68 | 59.526 | 360.85 | 57.109 | 360.93 | 58.999 | 361.18 | 55.912 | 360.64 | 47.906 | 360.85 | 58.746 | 360.83 | 47.947 | 360.76 | 50.822 | 360.63 | 49.378 | 360.53 | 44.884 | 359.28 | 27.791 | 359.24 | 16.157 | 359.05 | 18.293
360.84 | 59.238 | 361.01 | 56.856 | 361.09 | 58.712 | 361.34 | 55.634 | 360.81 | 47.614 | 361.01 | 58.466 | 361 | 47.67 | 360.92 | 50.539 | 360.79 | 49.083 | 360.69 | 44.604 | 359.44 | 27.402 | 359.4 | 15.786 | 359.21 | 17.921
361 | 58.947 | 361.17 | 56.593 | 361.26 | 58.43 | 361.5 | 55.356 | 360.97 | 47.333 | 361.18 | 58.181 | 361.16 | 47.386 | 361.08 | 50.247 | 360.95 | 48.784 | 360.85 | 44.318 | 359.6 | 27.017 | 359.57 | 15.428 | 359.37 | 17.541
361.16 | 58.651 | 361.33 | 56.336 | 361.42 | 58.146 | 361.67 | 55.075 | 361.13 | 47.035 | 361.34 | 57.894 | 361.32 | 47.11 | 361.25 | 49.962 | 361.11 | 48.488 | 361.01 | 44.037 | 359.76 | 26.626 | 359.73 | 15.058 | 359.53 | 17.168
361.32 | 58.364 | 361.5 | 56.078 | 361.58 | 57.86 | 361.83 | 54.797 | 361.3 | 46.747 | 361.5 | 57.607 | 361.49 | 46.833 | 361.41 | 49.668 | 361.28 | 48.192 | 361.17 | 43.751 | 359.92 | 26.241 | 359.89 | 14.7 | 359.7 | 16.795
361.48 | 58.07 | 361.66 | 55.816 | 361.74 | 57.584 | 361.99 | 54.516 | 361.46 | 46.455 | 361.67 | 57.318 | 361.65 | 46.548 | 361.57 | 49.373 | 361.44 | 47.896 | 361.34 | 43.472 | 360.08 | 25.852 | 360.06 | 14.342 | 359.86 | 16.425
361.64 | 57.779 | 361.82 | 55.558 | 361.91 | 57.291 | 362.16 | 54.24 | 361.62 | 46.163 | 361.83 | 57.03 | 361.81 | 46.267 | 361.73 | 49.084 | 361.6 | 47.592 | 361.5 | 43.192 | 360.23 | 25.459 | 360.22 | 13.988 | 360.02 | 16.058
361.8 | 57.483 | 361.98 | 55.293 | 362.07 | 57.006 | 362.32 | 53.952 | 361.79 | 45.872 | 361.99 | 56.74 | 361.98 | 45.986 | 361.9 | 48.79 | 361.76 | 47.29 | 361.66 | 42.908 | 360.39 | 25.068 | 360.39 | 13.633 | 360.18 | 15.692
361.96 | 57.185 | 362.15 | 55.029 | 362.23 | 56.72 | 362.48 | 53.667 | 361.95 | 45.578 | 362.16 | 56.45 | 362.14 | 45.708 | 362.06 | 48.493 | 361.92 | 46.989 | 361.82 | 42.621 | 360.55 | 24.685 | 360.55 | 13.282 | 360.35 | 15.327
362.12 | 56.893 | 362.31 | 54.766 | 362.4 | 56.432 | 362.65 | 53.385 | 362.12 | 45.288 | 362.32 | 56.155 | 362.3 | 45.423 | 362.22 | 48.198 | 362.09 | 46.693 | 361.99 | 42.336 | 360.71 | 24.297 | 360.72 | 12.936 | 360.51 | 14.97
362.28 | 56.594 | 362.47 | 54.5 | 362.56 | 56.143 | 362.81 | 53.099 | 362.28 | 44.999 | 362.48 | 55.867 | 362.47 | 45.14 | 362.39 | 47.908 | 362.25 | 46.398 | 362.15 | 42.051 | 360.87 | 23.912 | 360.88 | 12.587 | 360.67 | 14.612
362.44 | 56.301 | 362.63 | 54.239 | 362.72 | 55.858 | 362.98 | 52.817 | 362.44 | 44.71 | 362.65 | 55.57 | 362.63 | 44.857 | 362.55 | 47.612 | 362.41 | 46.1 | 362.31 | 41.768 | 361.03 | 23.523 | 361.05 | 12.246 | 360.83 | 14.258
362.6 | 56.003 | 362.79 | 53.973 | 362.88 | 55.569 | 363.14 | 52.53 | 362.61 | 44.418 | 362.81 | 55.283 | 362.79 | 44.574 | 362.71 | 47.317 | 362.57 | 45.803 | 362.47 | 41.481 | 361.19 | 23.141 | 361.21 | 11.905 | 361 | 13.907
362.77 | 55.703 | 362.96 | 53.709 | 363.05 | 55.277 | 363.3 | 52.246 | 362.77 | 44.124 | 362.97 | 54.989 | 362.96 | 44.288 | 362.87 | 47.018 | 362.73 | 45.501 | 362.64 | 41.198 | 361.35 | 22.762 | 361.38 | 11.569 | 361.16 | 13.556
362.93 | 55.401 | 363.12 | 53.443 | 363.21 | 54.987 | 363.47 | 51.958 | 362.93 | 43.829 | 363.13 | 54.699 | 363.12 | 44.002 | 363.04 | 46.723 | 362.9 | 45.199 | 362.8 | 40.912 | 361.51 | 22.377 | 361.54 | 11.231 | 361.32 | 13.21
363.09 | 55.103 | 363.28 | 53.175 | 363.37 | 54.689 | 363.63 | 51.67 | 363.1 | 43.539 | 363.3 | 54.402 | 363.28 | 43.719 | 363.2 | 46.428 | 363.06 | 44.897 | 362.96 | 40.626 | 361.67 | 21.993 | 361.71 | 10.898 | 361.49 | 12.864
363.25 | 54.8 | 363.44 | 52.912 | 363.53 | 54.397 | 363.79 | 51.379 | 363.26 | 43.242 | 363.46 | 54.106 | 363.45 | 43.433 | 363.36 | 46.126 | 363.22 | 44.6 | 363.13 | 40.339 | 361.83 | 21.612 | 361.88 | 10.569 | 361.65 | 12.519
363.41 | 54.498 | 363.61 | 52.64 | 363.7 | 54.1 | 363.96 | 51.088 | 363.42 | 42.949 | 363.62 | 53.806 | 363.61 | 43.148 | 363.52 | 45.827 | 363.38 | 44.303 | 363.29 | 40.052 | 361.99 | 21.234 | 362.04 | 10.241 | 361.82 | 12.182
363.57 | 54.201 | 363.77 | 52.371 | 363.86 | 53.812 | 364.12 | 50.804 | 363.59 | 42.649 | 363.79 | 53.507 | 363.77 | 42.86 | 363.69 | 45.532 | 363.55 | 43.995 | 363.45 | 39.766 | 362.15 | 20.855 | 362.21 | 9.92 | 361.98 | 11.847
363.73 | 53.894 | 363.93 | 52.104 | 364.02 | 53.509 | 364.29 | 50.509 | 363.75 | 42.354 | 363.95 | 53.209 | 363.94 | 42.565 | 363.85 | 45.227 | 363.71 | 43.699 | 363.61 | 39.484 | 362.31 | 20.477 | 362.38 | 9.598 | 362.15 | 11.513
363.89 | 53.588 | 364.09 | 51.833 | 364.18 | 53.213 | 364.45 | 50.222 | 363.92 | 42.059 | 364.11 | 52.914 | 364.1 | 42.28 | 364.01 | 44.928 | 363.87 | 43.393 | 363.78 | 39.201 | 362.47 | 20.1 | 362.54 | 9.284 | 362.31 | 11.182
364.05 | 53.285 | 364.26 | 51.561 | 364.35 | 52.913 | 364.61 | 49.929 | 364.08 | 41.764 | 364.28 | 52.616 | 364.26 | 41.993 | 364.17 | 44.628 | 364.03 | 43.092 | 363.94 | 38.911 | 362.63 | 19.72 | 362.71 | 8.97 | 362.48 | 10.853
364.21 | 52.976 | 364.42 | 51.285 | 364.51 | 52.618 | 364.78 | 49.636 | 364.24 | 41.469 | 364.44 | 52.313 | 364.43 | 41.702 | 364.34 | 44.33 | 364.2 | 42.789 | 364.1 | 38.622 | 362.79 | 19.349 | 362.88 | 8.663 | 362.64 | 10.524
364.37 | 52.668 | 364.58 | 51.018 | 364.67 | 52.324 | 364.94 | 49.35 | 364.41 | 41.173 | 364.6 | 52.015 | 364.59 | 41.414 | 364.5 | 44.024 | 364.36 | 42.486 | 364.26 | 38.335 | 362.95 | 18.969 | 363.05 | 8.36 | 362.81 | 10.202
364.53 | 52.361 | 364.74 | 50.739 | 364.84 | 52.027 | 365.11 | 49.053 | 364.57 | 40.881 | 364.76 | 51.707 | 364.75 | 41.125 | 364.66 | 43.727 | 364.52 | 42.183 | 364.43 | 38.045 | 363.11 | 18.6 | 363.21 | 8.055 | 362.98 | 9.881
364.69 | 52.057 | 364.91 | 50.468 | 365 | 51.728 | 365.27 | 48.759 | 364.73 | 40.579 | 364.93 | 51.407 | 364.92 | 40.84 | 364.83 | 43.425 | 364.68 | 41.883 | 364.59 | 37.755 | 363.27 | 18.225 | 363.38 | 7.759 | 363.14 | 9.562
364.85 | 51.749 | 365.07 | 50.198 | 365.16 | 51.426 | 365.44 | 48.46 | 364.9 | 40.286 | 365.09 | 51.102 | 365.08 | 40.547 | 364.99 | 43.118 | 364.84 | 41.572 | 364.75 | 37.468 | 363.43 | 17.858 | 363.55 | 7.469 | 363.31 | 9.251
365.01 | 51.44 | 365.23 | 49.924 | 365.32 | 51.123 | 365.6 | 48.172 | 365.06 | 39.985 | 365.25 | 50.799 | 365.24 | 40.259 | 365.15 | 42.817 | 365.01 | 41.271 | 364.92 | 37.18 | 363.59 | 17.491 | 363.72 | 7.178 | 363.48 | 8.941
365.17 | 51.134 | 365.39 | 49.647 | 365.49 | 50.817 | 365.76 | 47.874 | 365.23 | 39.691 | 365.42 | 50.492 | 365.41 | 39.967 | 365.31 | 42.516 | 365.17 | 40.967 | 365.08 | 36.888 | 363.75 | 17.123 | 363.89 | 6.897 | 363.64 | 8.635
365.33 | 50.821 | 365.56 | 49.368 | 365.65 | 50.515 | 365.93 | 47.571 | 365.39 | 39.395 | 365.58 | 50.182 | 365.57 | 39.677 | 365.48 | 42.21 | 365.33 | 40.662 | 365.24 | 36.6 | 363.92 | 16.757 | 364.06 | 6.615 | 363.81 | 8.334
365.5 | 50.51 | 365.72 | 49.094 | 365.81 | 50.212 | 366.09 | 47.279 | 365.55 | 39.1 | 365.74 | 49.879 | 365.73 | 39.381 | 365.64 | 41.908 | 365.49 | 40.362 | 365.41 | 36.308 | 364.08 | 16.394 | 364.23 | 6.336 | 363.98 | 8.034
365.66 | 50.199 | 365.88 | 48.821 | 365.98 | 49.909 | 366.26 | 46.985 | 365.72 | 38.805 | 365.91 | 49.577 | 365.9 | 39.084 | 365.8 | 41.597 | 365.66 | 40.055 | 365.57 | 36.024 | 364.24 | 16.034 | 364.4 | 6.066 | 364.15 | 7.742
365.82 | 49.892 | 366.04 | 48.542 | 366.14 | 49.604 | 366.42 | 46.684 | 365.88 | 38.501 | 366.07 | 49.273 | 366.06 | 38.792 | 365.96 | 41.295 | 365.82 | 39.748 | 365.73 | 35.73 | 364.4 | 15.673 | 364.57 | 5.8 | 364.32 | 7.45
365.98 | 49.581 | 366.21 | 48.264 | 366.3 | 49.296 | 366.58 | 46.387 | 366.04 | 38.206 | 366.23 | 48.964 | 366.22 | 38.495 | 366.13 | 40.991 | 365.98 | 39.443 | 365.89 | 35.445 | 364.56 | 15.314 | 364.74 | 5.54 | 364.48 | 7.166
366.14 | 49.266 | 366.37 | 47.979 | 366.46 | 48.992 | 366.75 | 46.086 | 366.21 | 37.912 | 366.39 | 48.658 | 366.39 | 38.203 | 366.29 | 40.686 | 366.14 | 39.14 | 366.06 | 35.158 | 364.73 | 14.957 | 364.91 | 5.286 | 364.65 | 6.884
366.3 | 48.951 | 366.53 | 47.703 | 366.63 | 48.687 | 366.91 | 45.792 | 366.37 | 37.61 | 366.56 | 48.345 | 366.55 | 37.904 | 366.45 | 40.381 | 366.31 | 38.832 | 366.22 | 34.865 | 364.89 | 14.601 | 365.08 | 5.028 | 364.82 | 6.606
366.46 | 48.638 | 366.7 | 47.424 | 366.79 | 48.376 | 367.08 | 45.489 | 366.54 | 37.31 | 366.72 | 48.04 | 366.71 | 37.597 | 366.61 | 40.075 | 366.47 | 38.526 | 366.38 | 34.578 | 365.05 | 14.248 | 365.25 | 4.781 | 364.99 | 6.329
366.62 | 48.327 | 366.86 | 47.148 | 366.95 | 48.071 | 367.24 | 45.184 | 366.7 | 37.015 | 366.88 | 47.73 | 366.88 | 37.301 | 366.78 | 39.77 | 366.63 | 38.223 | 366.55 | 34.285 | 365.21 | 13.898 | 365.42 | 4.535 | 365.16 | 6.062
366.78 | 48.009 | 367.02 | 46.866 | 367.11 | 47.763 | 367.4 | 44.882 | 366.86 | 36.716 | 367.05 | 47.421 | 367.04 | 37.004 | 366.94 | 39.466 | 366.79 | 37.912 | 366.71 | 33.998 | 365.38 | 13.546 | 365.6 | 4.3 | 365.33 | 5.795
366.94 | 47.694 | 367.18 | 46.589 | 367.28 | 47.45 | 367.57 | 44.585 | 367.03 | 36.42 | 367.21 | 47.109 | 367.2 | 36.705 | 367.1 | 39.159 | 366.96 | 37.612 | 366.87 | 33.711 | 365.54 | 13.203 | 365.77 | 4.06 | 365.5 | 5.535
367.1 | 47.374 | 367.35 | 46.309 | 367.44 | 47.138 | 367.73 | 44.284 | 367.19 | 36.12 | 367.37 | 46.794 | 367.37 | 36.408 | 367.27 | 38.847 | 367.12 | 37.302 | 367.04 | 33.424 | 365.7 | 12.864 | 365.94 | 3.829 | 365.67 | 5.281
367.26 | 47.057 | 367.51 | 46.023 | 367.6 | 46.833 | 367.9 | 43.987 | 367.36 | 35.82 | 367.53 | 46.48 | 367.53 | 36.11 | 367.43 | 38.538 | 367.28 | 37.002 | 367.2 | 33.131 | 365.87 | 12.523 | 366.11 | 3.604 | 365.85 | 5.03
367.43 | 46.742 | 367.67 | 45.743 | 367.77 | 46.522 | 368.06 | 43.691 | 367.52 | 35.522 | 367.7 | 46.166 | 367.69 | 35.813 | 367.59 | 38.237 | 367.44 | 36.695 | 367.36 | 32.842 | 366.03 | 12.185 | 366.29 | 3.383 | 366.02 | 4.782
367.59 | 46.422 | 367.83 | 45.458 | 367.93 | 46.209 | 368.22 | 43.387 | 367.68 | 35.222 | 367.86 | 45.852 | 367.86 | 35.511 | 367.76 | 37.926 | 367.61 | 36.386 | 367.53 | 32.551 | 366.2 | 11.846 | 366.46 | 3.177 | 366.19 | 4.539
367.75 | 46.105 | 368 | 45.176 | 368.09 | 45.895 | 368.39 | 43.084 | 367.85 | 34.919 | 368.02 | 45.543 | 368.02 | 35.211 | 367.92 | 37.617 | 367.77 | 36.078 | 367.69 | 32.259 | 366.36 | 11.516 | 366.63 | 2.976 | 366.36 | 4.302
367.91 | 45.788 | 368.16 | 44.894 | 368.25 | 45.579 | 368.55 | 42.776 | 368.01 | 34.626 | 368.19 | 45.227 | 368.18 | 34.916 | 368.08 | 37.305 | 367.93 | 35.774 | 367.85 | 31.971 | 366.53 | 11.185 | 366.81 | 2.789 | 366.54 | 4.067
368.07 | 45.466 | 368.32 | 44.617 | 368.42 | 45.271 | 368.71 | 42.473 | 368.18 | 34.33 | 368.35 | 44.913 | 368.34 | 34.613 | 368.24 | 36.998 | 368.1 | 35.465 | 368.02 | 31.684 | 366.69 | 10.856 | 366.98 | 2.613 | 366.71 | 3.834
368.23 | 45.151 | 368.48 | 44.329 | 368.58 | 44.95 | 368.88 | 42.174 | 368.34 | 34.03 | 368.51 | 44.598 | 368.51 | 34.311 | 368.41 | 36.691 | 368.26 | 35.157 | 368.18 | 31.392 | 366.86 | 10.534 | 367.16 | 2.451 | 366.88 | 3.607
368.39 | 44.83 | 368.65 | 44.047 | 368.74 | 44.64 | 369.04 | 41.87 | 368.5 | 33.737 | 368.68 | 44.281 | 368.67 | 34.013 | 368.57 | 36.384 | 368.42 | 34.849 | 368.34 | 31.104 | 367.02 | 10.211 | 367.33 | 2.304 | 367.06 | 3.387
368.55 | 44.509 | 368.81 | 43.76 | 368.9 | 44.321 | 369.21 | 41.574 | 368.67 | 33.434 | 368.84 | 43.961 | 368.83 | 33.711 | 368.73 | 36.076 | 368.58 | 34.541 | 368.51 | 30.817 | 367.19 | 9.892 | 367.51 | 2.167 | 367.23 | 3.175
368.72 | 44.19 | 368.97 | 43.476 | 369.07 | 44.011 | 369.37 | 41.272 | 368.83 | 33.138 | 369 | 43.643 | 369 | 33.413 | 368.9 | 35.765 | 368.75 | 34.228 | 368.67 | 30.535 | 367.35 | 9.574 | 367.69 | 2.043 | 367.41 | 2.976
368.88 | 43.868 | 369.14 | 43.194 | 369.23 | 43.69 | 369.53 | 40.968 | 369 | 32.837 | 369.17 | 43.32 | 369.16 | 33.114 | 369.06 | 35.458 | 368.91 | 33.919 | 368.83 | 30.24 | 367.52 | 9.262 | 367.86 | 1.937 | 367.58 | 2.784
369.04 | 43.542 | 369.3 | 42.904 | 369.39 | 43.361 | 369.7 | 40.657 | 369.16 | 32.538 | 369.33 | 43.006 | 369.32 | 32.815 | 369.22 | 35.149 | 369.07 | 33.614 | 369 | 29.956 | 367.69 | 8.952 | 368.04 | 1.838 | 367.76 | 2.603
369.2 | 43.221 | 369.46 | 42.617 | 369.56 | 43.042 | 369.86 | 40.354 | 369.32 | 32.239 | 369.49 | 42.69 | 369.48 | 32.514 | 369.38 | 34.838 | 369.24 | 33.302 | 369.16 | 29.666 | 367.85 | 8.644 | 368.22 | 1.756 | 367.93 | 2.439
369.36 | 42.9 | 369.62 | 42.328 | 369.72 | 42.72 | 370.03 | 40.05 | 369.49 | 31.937 | 369.66 | 42.373 | 369.65 | 32.218 | 369.55 | 34.535 | 369.4 | 32.995 | 369.33 | 29.378 | 368.02 | 8.336 | 368.4 | 1.68 | 368.11 | 2.289
369.52 | 42.581 | 369.79 | 42.042 | 369.88 | 42.407 | 370.19 | 39.738 | 369.65 | 31.644 | 369.82 | 42.049 | 369.81 | 31.922 | 369.71 | 34.225 | 369.56 | 32.688 | 369.49 | 29.093 | 368.19 | 8.035 | 368.57 | 1.615 | 368.29 | 2.152
369.68 | 42.259 | 369.95 | 41.754 | 370.04 | 42.084 | 370.36 | 39.438 | 369.82 | 31.346 | 369.98 | 41.728 | 369.97 | 31.626 | 369.87 | 33.914 | 369.73 | 32.382 | 369.65 | 28.804 | 368.36 | 7.731 | 368.75 | 1.561 | 368.47 | 2.026
369.85 | 41.938 | 370.11 | 41.464 | 370.21 | 41.761 | 370.52 | 39.132 | 369.98 | 31.049 | 370.15 | 41.418 | 370.14 | 31.327 | 370.04 | 33.603 | 369.89 | 32.071 | 369.82 | 28.52 | 368.53 | 7.435 | 368.93 | 1.51 | 368.64 | 1.921
370.01 | 41.611 | 370.28 | 41.177 | 370.37 | 41.432 | 370.68 | 38.825 | 370.15 | 30.747 | 370.31 | 41.101 | 370.3 | 31.024 | 370.2 | 33.297 | 370.05 | 31.759 | 369.98 | 28.235 | 368.69 | 7.136 | 369.12 | 1.464 | 368.82 | 1.828
370.17 | 41.285 | 370.44 | 40.892 | 370.53 | 41.107 | 370.85 | 38.522 | 370.31 | 30.454 | 370.47 | 40.778 | 370.46 | 30.723 | 370.36 | 32.988 | 370.22 | 31.447 | 370.15 | 27.946 | 368.86 | 6.842 | 369.3 | 1.429 | 369 | 1.746
370.33 | 40.961 | 370.6 | 40.597 | 370.7 | 40.791 | 371.01 | 38.209 | 370.48 | 30.152 | 370.64 | 40.455 | 370.62 | 30.424 | 370.53 | 32.673 | 370.38 | 31.143 | 370.31 | 27.667 | 369.03 | 6.552 | 369.48 | 1.395 | 369.18 | 1.676
370.49 | 40.637 | 370.76 | 40.308 | 370.86 | 40.462 | 371.18 | 37.905 | 370.64 | 29.858 | 370.8 | 40.129 | 370.79 | 30.125 | 370.69 | 32.363 | 370.54 | 30.832 | 370.47 | 27.383 | 369.2 | 6.266 | 369.66 | 1.372 | 369.36 | 1.613
370.65 | 40.309 | 370.93 | 40.016 | 371.02 | 40.134 | 371.34 | 37.6 | 370.8 | 29.558 | 370.96 | 39.81 | 370.95 | 29.822 | 370.85 | 32.056 | 370.71 | 30.524 | 370.64 | 27.104 | 369.37 | 5.983 | 369.84 | 1.348 | 369.54 | 1.56
370.82 | 39.984 | 371.09 | 39.726 | 371.18 | 39.809 | 371.5 | 37.297 | 370.97 | 29.262 | 371.13 | 39.485 | 371.11 | 29.526 | 371.02 | 31.748 | 370.87 | 30.22 | 370.8 | 26.825 | 369.55 | 5.702 | 370.03 | 1.329 | 369.72 | 1.514
370.98 | 39.66 | 371.25 | 39.436 | 371.35 | 39.488 | 371.67 | 36.995 | 371.13 | 28.968 | 371.29 | 39.161 | 371.28 | 29.223 | 371.18 | 31.436 | 371.04 | 29.91 | 370.97 | 26.541 | 369.72 | 5.424 | 370.21 | 1.309 | 369.91 | 1.477
371.14 | 39.332 | 371.42 | 39.147 | 371.51 | 39.165 | 371.83 | 36.684 | 371.3 | 28.672 | 371.45 | 38.84 | 371.44 | 28.928 | 371.35 | 31.124 | 371.2 | 29.604 | 371.13 | 26.259 | 369.89 | 5.153 | 370.4 | 1.295 | 370.09 | 1.441
371.3 | 39.013 | 371.58 | 38.855 | 371.67 | 38.835 | 372 | 36.38 | 371.46 | 28.374 | 371.62 | 38.518 | 371.6 | 28.625 | 371.51 | 30.816 | 371.36 | 29.299 | 371.3 | 25.98 | 370.06 | 4.886 | 370.58 | 1.285 | 370.27 | 1.409
371.46 | 38.689 | 371.74 | 38.565 | 371.84 | 38.507 | 372.16 | 36.072 | 371.63 | 28.076 | 371.78 | 38.192 | 371.77 | 28.322 | 371.67 | 30.508 | 371.53 | 28.99 | 371.46 | 25.705 | 370.23 | 4.631 | 370.77 | 1.272 | 370.46 | 1.381
371.63 | 38.363 | 371.91 | 38.277 | 372 | 38.178 | 372.33 | 35.761 | 371.79 | 27.782 | 371.94 | 37.867 | 371.93 | 28.024 | 371.84 | 30.194 | 371.69 | 28.683 | 371.62 | 25.429 | 370.4 | 4.377 | 370.96 | 1.264 | 370.64 | 1.359
371.79 | 38.041 | 372.07 | 37.983 | 372.16 | 37.849 | 372.49 | 35.451 | 371.96 | 27.487 | 372.11 | 37.542 | 372.09 | 27.732 | 372 | 29.889 | 371.86 | 28.373 | 371.79 | 25.155 | 370.58 | 4.128 | 371.15 | 1.257 | 370.83 | 1.34
371.95 | 37.713 | 372.23 | 37.691 | 372.32 | 37.522 | 372.65 | 35.149 | 372.12 | 27.192 | 372.27 | 37.214 | 372.26 | 27.425 | 372.16 | 29.58 | 372.02 | 28.064 | 371.95 | 24.881 | 370.75 | 3.892 | 371.33 | 1.25 | 371.02 | 1.324
372.11 | 37.388 | 372.39 | 37.397 | 372.49 | 37.195 | 372.82 | 34.846 | 372.29 | 26.892 | 372.43 | 36.892 | 372.42 | 27.132 | 372.33 | 29.264 | 372.18 | 27.751 | 372.12 | 24.61 | 370.92 | 3.667 | 371.52 | 1.245 | 371.2 | 1.311
372.27 | 37.064 | 372.56 | 37.109 | 372.65 | 36.863 | 372.98 | 34.533 | 372.45 | 26.597 | 372.6 | 36.568 | 372.58 | 26.839 | 372.49 | 28.956 | 372.35 | 27.444 | 372.28 | 24.33 | 371.1 | 3.451 | 371.71 | 1.237 | 371.39 | 1.299
372.44 | 36.741 | 372.72 | 36.811 | 372.81 | 36.539 | 373.15 | 34.225 | 372.62 | 26.3 | 372.76 | 36.247 | 372.75 | 26.543 | 372.65 | 28.645 | 372.51 | 27.142 | 372.45 | 24.068 | 371.27 | 3.235 | 371.9 | 1.234 | 371.58 | 1.288
372.6 | 36.414 | 372.88 | 36.517 | 372.98 | 36.21 | 373.31 | 33.921 | 372.78 | 26.004 | 372.92 | 35.919 | 372.91 | 26.25 | 372.82 | 28.339 | 372.68 | 26.834 | 372.62 | 23.801 | 371.44 | 3.037 | 372.09 | 1.23 | 371.77 | 1.281
372.76 | 36.091 | 373.05 | 36.225 | 373.14 | 35.882 | 373.48 | 33.616 | 372.95 | 25.706 | 373.09 | 35.592 | 373.07 | 25.951 | 372.98 | 28.025 | 372.84 | 26.533 | 372.78 | 23.532 | 371.62 | 2.851 | 372.28 | 1.225 | 371.96 | 1.274
372.92 | 35.766 | 373.21 | 35.933 | 373.3 | 35.549 | 373.64 | 33.306 | 373.11 | 25.412 | 373.25 | 35.266 | 373.24 | 25.655 | 373.14 | 27.717 | 373.01 | 26.228 | 372.95 | 23.266 | 371.79 | 2.674 | 372.47 | 1.221 | 372.15 | 1.268
373.09 | 35.442 | 373.37 | 35.636 | 373.46 | 35.22 | 373.81 | 32.998 | 373.28 | 25.119 | 373.42 | 34.943 | 373.4 | 25.36 | 373.31 | 27.41 | 373.17 | 25.927 | 373.11 | 23.001 | 371.97 | 2.511 | 372.67 | 1.218 | 372.34 | 1.262
373.25 | 35.119 | 373.54 | 35.343 | 373.63 | 34.895 | 373.97 | 32.689 | 373.44 | 24.82 | 373.58 | 34.616 | 373.57 | 25.071 | 373.47 | 27.103 | 373.33 | 25.616 | 373.28 | 22.748 | 372.15 | 2.356 | 372.86 | 1.213 | 372.53 | 1.256
373.41 | 34.792 | 373.7 | 35.049 | 373.79 | 34.562 | 374.14 | 32.379 | 373.61 | 24.529 | 373.74 | 34.289 | 373.73 | 24.771 | 373.64 | 26.799 | 373.5 | 25.315 | 373.44 | 22.489 | 372.32 | 2.214 | 373.05 | 1.209 | 372.73 | 1.25
373.57 | 34.469 | 373.86 | 34.756 | 373.95 | 34.23 | 374.3 | 32.081 | 373.77 | 24.237 | 373.91 | 33.966 | 373.89 | 24.474 | 373.8 | 26.492 | 373.66 | 25.009 | 373.61 | 22.229 | 372.5 | 2.083 | 373.24 | 1.206 | 372.92 | 1.245
373.74 | 34.144 | 374.03 | 34.463 | 374.12 | 33.903 | 374.47 | 31.775 | 373.94 | 23.946 | 374.07 | 33.64 | 374.06 | 24.181 | 373.97 | 26.185 | 373.83 | 24.705 | 373.78 | 21.976 | 372.68 | 1.964 | 373.43 | 1.204 | 373.11 | 1.241
373.9 | 33.813 | 374.19 | 34.173 | 374.28 | 33.572 | 374.63 | 31.469 | 374.1 | 23.652 | 374.24 | 33.317 | 374.22 | 23.888 | 374.13 | 25.879 | 373.99 | 24.406 | 373.94 | 21.726 | 372.85 | 1.856 | 373.63 | 1.201 | 373.31 | 1.237
374.06 | 33.49 | 374.35 | 33.879 | 374.44 | 33.247 | 374.8 | 31.168 | 374.27 | 23.361 | 374.4 | 32.984 | 374.38 | 23.597 | 374.29 | 25.573 | 374.16 | 24.102 | 374.11 | 21.481 | 373.03 | 1.756 | 373.82 | 1.197 | 373.5 | 1.233
374.22 | 33.16 | 374.52 | 33.584 | 374.61 | 32.912 | 374.96 | 30.862 | 374.43 | 23.067 | 374.56 | 32.662 | 374.55 | 23.306 | 374.46 | 25.264 | 374.32 | 23.802 | 374.28 | 21.235 | 373.21 | 1.668 | 374.01 | 1.194 | 373.7 | 1.23
374.39 | 32.835 | 374.68 | 33.292 | 374.77 | 32.582 | 375.12 | 30.557 | 374.6 | 22.78 | 374.73 | 32.333 | 374.71 | 23.012 | 374.62 | 24.958 | 374.49 | 23.5 | 374.44 | 20.995 | 373.39 | 1.589 | 374.2 | 1.191 | 373.89 | 1.226
374.55 | 32.513 | 374.84 | 32.994 | 374.93 | 32.253 | 375.29 | 30.252 | 374.76 | 22.492 | 374.89 | 32.007 | 374.88 | 22.72 | 374.79 | 24.65 | 374.65 | 23.203 | 374.61 | 20.763 | 373.57 | 1.522 | 374.4 | 1.188 | 374.09 | 1.224
374.71 | 32.187 | 375.01 | 32.699 | 375.09 | 31.926 | 375.45 | 29.943 | 374.93 | 22.203 | 375.06 | 31.682 | 375.04 | 22.433 | 374.95 | 24.344 | 374.82 | 22.903 | 374.78 | 20.526 | 373.75 | 1.462 | 374.59 | 1.186 | 374.28 | 1.221
374.87 | 31.865 | 375.17 | 32.405 | 375.26 | 31.591 | 375.62 | 29.644 | 375.09 | 21.915 | 375.22 | 31.357 | 375.2 | 22.135 | 375.12 | 24.044 | 374.98 | 22.606 | 374.94 | 20.3 | 373.93 | 1.406 | 374.78 | 1.184 | 374.48 | 1.218
375.04 | 31.537 | 375.33 | 32.109 | 375.42 | 31.259 | 375.78 | 29.336 | 375.26 | 21.627 | 375.39 | 31.035 | 375.37 | 21.848 | 375.28 | 23.743 | 375.15 | 22.306 | 375.11 | 20.077 | 374.11 | 1.36 | 374.98 | 1.181 | 374.67 | 1.216
375.2 | 31.217 | 375.5 | 31.819 | 375.58 | 30.933 | 375.95 | 29.034 | 375.43 | 21.339 | 375.55 | 30.704 | 375.53 | 21.56 | 375.44 | 23.438 | 375.31 | 22.009 | 375.28 | 19.862 | 374.3 | 1.322 | 375.17 | 1.18 | 374.87 | 1.213
375.36 | 30.893 | 375.66 | 31.518 | 375.75 | 30.603 | 376.11 | 28.734 | 375.59 | 21.05 | 375.71 | 30.374 | 375.7 | 21.272 | 375.61 | 23.129 | 375.48 | 21.718 | 375.45 | 19.65 | 374.48 | 1.292 | 375.36 | 1.177 | 375.07 | 1.212
375.53 | 30.571 | 375.82 | 31.227 | 375.91 | 30.269 | 376.28 | 28.435 | 375.76 | 20.764 | 375.88 | 30.052 | 375.86 | 20.983 | 375.77 | 22.827 | 375.64 | 21.419 | 375.61 | 19.441 | 374.67 | 1.265 | 375.56 | 1.176 | 375.26 | 1.209
375.69 | 30.245 | 375.99 | 30.933 | 376.07 | 29.941 | 376.44 | 28.135 | 375.92 | 20.483 | 376.04 | 29.725 | 376.03 | 20.698 | 375.94 | 22.531 | 375.81 | 21.126 | 375.78 | 19.237 | 374.85 | 1.242 | 375.75 | 1.175 | 375.46 | 1.207
375.85 | 29.923 | 376.15 | 30.636 | 376.24 | 29.61 | 376.61 | 27.834 | 376.09 | 20.2 | 376.21 | 29.4 | 376.19 | 20.41 | 376.1 | 22.235 | 375.98 | 20.834 | 375.95 | 19.038 | 375.04 | 1.223 | 375.94 | 1.174 | 375.66 | 1.204
376.02 | 29.6 | 376.32 | 30.346 | 376.4 | 29.286 | 376.77 | 27.536 | 376.26 | 19.915 | 376.37 | 29.076 | 376.36 | 20.124 | 376.27 | 21.933 | 376.14 | 20.541 | 376.12 | 18.846 | 375.22 | 1.21 | 376.14 | 1.172 | 375.85 | 1.202
376.18 | 29.278 | 376.48 | 30.051 | 376.56 | 28.958 | 376.94 | 27.234 | 376.42 | 19.627 | 376.54 | 28.753 | 376.52 | 19.837 | 376.43 | 21.631 | 376.31 | 20.251 | 376.29 | 18.657 | 375.41 | 1.197 | 376.33 | 1.171 | 376.05 | 1.201
376.34 | 28.958 | 376.64 | 29.758 | 376.73 | 28.62 | 377.11 | 26.932 | 376.59 | 19.352 | 376.7 | 28.431 | 376.68 | 19.552 | 376.6 | 21.334 | 376.47 | 19.96 | 376.46 | 18.48 | 375.6 | 1.185 | 376.52 | 1.17 | 376.25 | 1.199
376.51 | 28.633 | 376.81 | 29.464 | 376.89 | 28.292 | 377.27 | 26.632 | 376.76 | 19.072 | 376.86 | 28.109 | 376.85 | 19.27 | 376.76 | 21.042 | 376.64 | 19.677 | 376.63 | 18.308 | 375.79 | 1.179 | 376.72 | 1.168 | 376.44 | 1.197
376.67 | 28.311 | 376.97 | 29.169 | 377.05 | 27.961 | 377.44 | 26.332 | 376.92 | 18.794 | 377.03 | 27.781 | 377.02 | 18.993 | 376.93 | 20.739 | 376.81 | 19.39 | 376.8 | 18.147 | 375.98 | 1.171 | 376.91 | 1.166 | 376.64 | 1.195
376.83 | 27.988 | 377.14 | 28.875 | 377.22 | 27.638 | 377.6 | 26.032 | 377.09 | 18.519 | 377.19 | 27.462 | 377.18 | 18.71 | 377.1 | 20.444 | 376.97 | 19.106 | 376.97 | 17.984 | 376.17 | 1.165 | 377.1 | 1.165 | 376.84 | 1.192
377 | 27.668 | 377.3 | 28.587 | 377.38 | 27.312 | 377.77 | 25.735 | 377.26 | 18.237 | 377.36 | 27.137 | 377.35 | 18.428 | 377.26 | 20.149 | 377.14 | 18.823 | 377.14 | 17.824 | 376.36 | 1.158 | 377.3 | 1.164 | 377.03 | 1.19
377.16 | 27.347 | 377.46 | 28.292 | 377.55 | 26.98 | 377.93 | 25.442 | 377.42 | 17.968 | 377.52 | 26.812 | 377.51 | 18.144 | 377.43 | 19.858 | 377.31 | 18.54 | 377.31 | 17.68 | 376.55 | 1.152 | 377.49 | 1.162 | 377.23 | 1.189
377.33 | 27.026 | 377.63 | 27.999 | 377.71 | 26.657 | 378.1 | 25.146 | 377.59 | 17.696 | 377.69 | 26.491 | 377.68 | 17.865 | 377.59 | 19.56 | 377.47 | 18.265 | 377.48 | 17.543 | 376.74 | 1.143 | 377.68 | 1.161 | 377.43 | 1.188
377.49 | 26.706 | 377.79 | 27.708 | 377.87 | 26.328 | 378.26 | 24.847 | 377.76 | 17.423 | 377.85 | 26.174 | 377.84 | 17.583 | 377.76 | 19.27 | 377.64 | 17.987 | 377.66 | 17.412 | 376.93 | 1.137 | 377.87 | 1.16 | 377.62 | 1.187
377.65 | 26.388 | 377.95 | 27.416 | 378.04 | 25.999 | 378.43 | 24.554 | 377.92 | 17.155 | 378.02 | 25.855 | 378.01 | 17.302 | 377.92 | 18.975 | 377.81 | 17.715 | 377.83 | 17.285 | 377.13 | 1.133 | 378.06 | 1.158 | 377.82 | 1.184
377.82 | 26.072 | 378.12 | 27.128 | 378.2 | 25.67 | 378.6 | 24.259 | 378.09 | 16.888 | 378.18 | 25.53 | 378.17 | 17.024 | 378.09 | 18.688 | 377.98 | 17.446 | 378 | 17.168 | 377.32 | 1.13 | 378.26 | 1.156 | 378.01 | 1.182
377.98 | 25.756 | 378.28 | 26.834 | 378.36 | 25.347 | 378.76 | 23.965 | 378.26 | 16.623 | 378.35 | 25.206 | 378.34 | 16.752 | 378.26 | 18.405 | 378.14 | 17.177 | 378.17 | 17.057 | 377.51 | 1.127 | 378.45 | 1.154 | 378.21 | 1.18
378.15 | 25.436 | 378.45 | 26.545 | 378.53 | 25.021 | 378.93 | 23.671 | 378.43 | 16.36 | 378.51 | 24.883 | 378.51 | 16.477 | 378.42 | 18.117 | 378.31 | 16.91 | 378.35 | 16.955 | 377.71 | 1.121 | 378.64 | 1.152 | 378.41 | 1.178
378.31 | 25.116 | 378.61 | 26.257 | 378.69 | 24.701 | 379.09 | 23.38 | 378.59 | 16.105 | 378.68 | 24.567 | 378.67 | 16.204 | 378.59 | 17.831 | 378.48 | 16.648 | 378.52 | 16.858 | 377.9 | 1.118 | 378.83 | 1.15 | 378.6 | 1.178
378.48 | 24.799 | 378.78 | 25.966 | 378.86 | 24.372 | 379.26 | 23.09 | 378.76 | 15.848 | 378.84 | 24.248 | 378.84 | 15.932 | 378.75 | 17.553 | 378.65 | 16.386 | 378.69 | 16.769 | 378.1 | 1.116 | 379.02 | 1.149 | 378.8 | 1.177
378.64 | 24.487 | 378.94 | 25.677 | 379.02 | 24.045 | 379.43 | 22.803 | 378.93 | 15.591 | 379.01 | 23.929 | 379 | 15.661 | 378.92 | 17.269 | 378.82 | 16.131 | 378.87 | 16.686 | 378.29 | 1.114 | 379.21 | 1.148 | 378.99 | 1.176
378.81 | 24.166 | 379.1 | 25.386 | 379.18 | 23.726 | 379.59 | 22.517 | 379.1 | 15.336 | 379.18 | 23.616 | 379.17 | 15.39 | 379.09 | 16.988 | 378.98 | 15.875 | 379.04 | 16.613 | 378.49 | 1.112 | 379.41 | 1.146 | 379.19 | 1.175
378.97 | 23.85 | 379.27 | 25.099 | 379.35 | 23.398 | 379.76 | 22.223 | 379.27 | 15.085 | 379.34 | 23.299 | 379.34 | 15.117 | 379.25 | 16.708 | 379.15 | 15.623 | 379.22 | 16.539 | 378.68 | 1.109 | 379.6 | 1.145 | 379.38 | 1.172
379.14 | 23.54 | 379.43 | 24.811 | 379.51 | 23.079 | 379.92 | 21.936 | 379.43 | 14.843 | 379.51 | 22.977 | 379.5 | 14.851 | 379.42 | 16.432 | 379.32 | 15.376 | 379.4 | 16.475 | 378.88 | 1.107 | 379.79 | 1.144 | 379.58 | 1.171
379.3 | 23.227 | 379.6 | 24.528 | 379.68 | 22.759 | 380.09 | 21.652 | 379.6 | 14.593 | 379.67 | 22.669 | 379.67 | 14.584 | 379.59 | 16.157 | 379.49 | 15.137 | 379.57 | 16.414 | 379.08 | 1.105 | 379.98 | 1.143 | 379.77 | 1.169
379.47 | 22.915 | 379.76 | 24.239 | 379.84 | 22.444 | 380.26 | 21.366 | 379.77 | 14.36 | 379.84 | 22.35 | 379.84 | 14.322 | 379.76 | 15.887 | 379.66 | 14.893 | 379.75 | 16.36 | 379.27 | 1.102 | 380.17 | 1.142 | 379.96 | 1.167
379.63 | 22.601 | 379.93 | 23.951 | 380.01 | 22.117 | 380.42 | 21.083 | 379.94 | 14.118 | 380 | 22.035 | 380 | 14.057 | 379.92 | 15.614 | 379.83 | 14.657 | 379.93 | 16.314 | 379.47 | 1.101 | 380.36 | 1.142 | 380.16 | 1.165
379.8 | 22.29 | 380.09 | 23.669 | 380.17 | 21.803 | 380.59 | 20.793 | 380.11 | 13.887 | 380.17 | 21.718 | 380.17 | 13.8 | 380.09 | 15.343 | 380 | 14.428 | 380.11 | 16.267 | 379.67 | 1.098 | 380.55 | 1.141 | 380.35 | 1.164
379.96 | 21.979 | 380.26 | 23.385 | 380.34 | 21.488 | 380.76 | 20.512 | 380.28 | 13.659 | 380.33 | 21.408 | 380.34 | 13.538 | 380.26 | 15.079 | 380.17 | 14.199 | 380.28 | 16.226 | 379.86 | 1.098 | 380.74 | 1.139 | 380.55 | 1.163
380.13 | 21.672 | 380.42 | 23.1 | 380.5 | 21.171 | 380.92 | 20.226 | 380.45 | 13.434 | 380.5 | 21.099 | 380.5 | 13.284 | 380.42 | 14.813 | 380.34 | 13.981 | 380.46 | 16.19 | 380.06 | 1.096 | 380.93 | 1.139 | 380.74 | 1.162
380.29 | 21.361 | 380.58 | 22.815 | 380.67 | 20.858 | 381.09 | 19.949 | 380.62 | 13.216 | 380.66 | 20.788 | 380.67 | 13.021 | 380.59 | 14.553 | 380.51 | 13.767 | 380.64 | 16.154 | 380.26 | 1.093 | 381.11 | 1.139 | 380.93 | 1.161
380.46 | 21.055 | 380.75 | 22.531 | 380.83 | 20.545 | 381.26 | 19.666 | 380.79 | 13 | 380.83 | 20.475 | 380.84 | 12.771 | 380.76 | 14.294 | 380.68 | 13.553 | 380.82 | 16.121 | 380.46 | 1.091 | 381.3 | 1.137 | 381.12 | 1.16
380.62 | 20.744 | 380.91 | 22.249 | 381 | 20.231 | 381.43 | 19.388 | 380.96 | 12.788 | 381 | 20.172 | 381.01 | 12.519 | 380.93 | 14.041 | 380.85 | 13.349 | 381 | 16.092 | 380.65 | 1.088 | 381.49 | 1.136 | 381.32 | 1.159
380.79 | 20.442 | 381.08 | 21.97 | 381.16 | 19.913 | 381.59 | 19.109 | 381.13 | 12.588 | 381.16 | 19.866 | 381.17 | 12.265 | 381.1 | 13.79 | 381.02 | 13.146 | 381.18 | 16.069 | 380.85 | 1.085 | 381.68 | 1.134 | 381.51 | 1.158
380.96 | 20.131 | 381.25 | 21.688 | 381.33 | 19.605 | 381.76 | 18.83 | 381.3 | 12.389 | 381.33 | 19.561 | 381.34 | 12.022 | 381.26 | 13.545 | 381.19 | 12.958 | 381.37 | 16.046 | 381.05 | 1.083 | 381.87 | 1.133 | 381.7 | 1.158
381.12 | 19.829 | 381.41 | 21.41 | 381.49 | 19.293 | 381.93 | 18.553 | 381.47 | 12.196 | 381.49 | 19.258 | 381.51 | 11.777 | 381.43 | 13.293 | 381.36 | 12.771 | 381.55 | 16.026 | 381.24 | 1.082 | 382.06 | 1.132 | 381.89 | 1.157
381.29 | 19.526 | 381.58 | 21.129 | 381.66 | 18.983 | 382.09 | 18.278 | 381.64 | 12.013 | 381.66 | 18.947 | 381.68 | 11.537 | 381.6 | 13.052 | 381.53 | 12.593 | 381.73 | 16 | 381.44 | 1.081 | 382.24 | 1.131 | 382.08 | 1.156
381.45 | 19.223 | 381.74 | 20.85 | 381.82 | 18.676 | 382.26 | 17.996 | 381.81 | 11.838 | 381.83 | 18.643 | 381.85 | 11.298 | 381.77 | 12.816 | 381.71 | 12.419 | 381.91 | 15.983 | 381.64 | 1.078 | 382.43 | 1.131 | 382.28 | 1.155
381.62 | 18.925 | 381.91 | 20.572 | 381.99 | 18.369 | 382.43 | 17.724 | 381.98 | 11.666 | 381.99 | 18.337 | 382.02 | 11.067 | 381.94 | 12.583 | 381.88 | 12.252 | 382.09 | 15.969 | 381.84 | 1.077 | 382.62 | 1.13 | 382.47 | 1.154
381.79 | 18.627 | 382.07 | 20.295 | 382.15 | 18.068 | 382.6 | 17.456 | 382.15 | 11.509 | 382.16 | 18.032 | 382.18 | 10.834 | 382.11 | 12.352 | 382.05 | 12.097 | 382.28 | 15.953 | 382.03 | 1.075 | 382.81 | 1.129 | 382.66 | 1.154
381.95 | 18.328 | 382.24 | 20.025 | 382.32 | 17.76 | 382.76 | 17.179 | 382.32 | 11.358 | 382.33 | 17.733 | 382.35 | 10.611 | 382.28 | 12.124 | 382.22 | 11.944 | 382.46 | 15.93 | 382.23 | 1.073 | 382.99 | 1.128 | 382.85 | 1.153
382.12 | 18.032 | 382.4 | 19.748 | 382.48 | 17.456 | 382.93 | 16.915 | 382.5 | 11.209 | 382.49 | 17.438 | 382.52 | 10.383 | 382.45 | 11.905 | 382.4 | 11.807 | 382.65 | 15.919 | 382.43 | 1.071 | 383.18 | 1.127 | 383.04 | 1.152
382.29 | 17.735 | 382.57 | 19.473 | 382.65 | 17.154 | 383.1 | 16.64 | 382.67 | 11.069 | 382.66 | 17.142 | 382.69 | 10.165 | 382.62 | 11.691 | 382.57 | 11.675 | 382.83 | 15.904 | 382.62 | 1.07 | 383.37 | 1.126 | 383.23 | 1.151
382.45 | 17.439 | 382.73 | 19.199 | 382.81 | 16.854 | 383.27 | 16.375 | 382.84 | 10.944 | 382.83 | 16.844 | 382.86 | 9.955 | 382.79 | 11.477 | 382.75 | 11.548 | 383.01 | 15.894 | 382.82 | 1.068 | 383.55 | 1.125 | 383.42 | 1.149
382.62 | 17.147 | 382.9 | 18.925 | 382.98 | 16.564 | 383.44 | 16.103 | 383.01 | 10.821 | 382.99 | 16.547 | 383.03 | 9.747 | 382.96 | 11.27 | 382.92 | 11.436 | 383.2 | 15.893 | 383.01 | 1.065 | 383.74 | 1.123 | 383.61 | 1.148
382.79 | 16.855 | 383.07 | 18.653 | 383.15 | 16.261 | 383.6 | 15.841 | 383.19 | 10.707 | 383.16 | 16.255 | 383.2 | 9.541 | 383.13 | 11.073 | 383.1 | 11.328 | 383.39 | 15.876 | 383.21 | 1.062 | 383.92 | 1.12 | 383.79 | 1.147
382.95 | 16.568 | 383.23 | 18.385 | 383.31 | 15.968 | 383.77 | 15.576 | 383.36 | 10.604 | 383.33 | 15.96 | 383.37 | 9.341 | 383.3 | 10.872 | 383.27 | 11.23 | 383.57 | 15.865 | 383.41 | 1.06 | 384.11 | 1.12 | 383.98 | 1.146
383.12 | 16.278 | 383.4 | 18.115 | 383.48 | 15.673 | 383.94 | 15.315 | 383.54 | 10.509 | 383.5 | 15.67 | 383.54 | 9.146 | 383.47 | 10.686 | 383.45 | 11.144 | 383.76 | 15.854 | 383.6 | 1.058 | 384.29 | 1.118 | 384.17 | 1.145
383.29 | 15.991 | 383.56 | 17.844 | 383.65 | 15.383 | 384.11 | 15.055 | 383.71 | 10.416 | 383.66 | 15.382 | 383.71 | 8.956 | 383.64 | 10.507 | 383.62 | 11.066 | 383.94 | 15.843 | 383.8 | 1.056 | 384.48 | 1.117 | 384.36 | 1.143
383.45 | 15.708 | 383.73 | 17.577 | 383.81 | 15.091 | 384.28 | 14.79 | 383.89 | 10.333 | 383.83 | 15.091 | 383.88 | 8.775 | 383.81 | 10.331 | 383.8 | 11.002 | 384.13 | 15.836 | 383.99 | 1.056 | 384.66 | 1.115 | 384.55 | 1.142
383.62 | 15.425 | 383.9 | 17.31 | 383.98 | 14.803 | 384.45 | 14.534 | 384.06 | 10.258 | 384 | 14.806 | 384.06 | 8.595 | 383.98 | 10.166 | 383.98 | 10.935 | 384.31 | 15.827 | 384.19 | 1.055 | 384.85 | 1.115 | 384.73 | 1.141
383.79 | 15.138 | 384.06 | 17.048 | 384.15 | 14.516 | 384.61 | 14.271 | 384.24 | 10.2 | 384.17 | 14.521 | 384.23 | 8.422 | 384.16 | 10.004 | 384.15 | 10.881 | 384.5 | 15.826 | 384.38 | 1.054 | 385.03 | 1.114 | 384.92 | 1.14
383.96 | 14.859 | 384.23 | 16.782 | 384.31 | 14.235 | 384.78 | 14.019 | 384.41 | 10.131 | 384.33 | 14.24 | 384.4 | 8.255 | 384.33 | 9.851 | 384.33 | 10.831 | 384.69 | 15.817 | 384.58 | 1.053 | 385.22 | 1.113 | 385.11 | 1.139
384.13 | 14.58 | 384.4 | 16.516 | 384.48 | 13.943 | 384.95 | 13.769 | 384.59 | 10.077 | 384.5 | 13.959 | 384.57 | 8.104 | 384.5 | 9.704 | 384.51 | 10.791 | 384.87 | 15.807 | 384.77 | 1.051 | 385.4 | 1.112 | 385.3 | 1.138
384.29 | 14.305 | 384.56 | 16.252 | 384.65 | 13.663 | 385.12 | 13.52 | 384.77 | 10.031 | 384.67 | 13.678 | 384.74 | 7.962 | 384.67 | 9.574 | 384.69 | 10.76 | 385.06 | 15.803 | 384.96 | 1.048 | 385.58 | 1.112 | 385.48 | 1.137
384.46 | 14.033 | 384.73 | 15.991 | 384.82 | 13.377 | 385.29 | 13.269 | 384.94 | 9.99 | 384.84 | 13.406 | 384.92 | 7.822 | 384.85 | 9.443 | 384.87 | 10.729 | 385.25 | 15.8 | 385.16 | 1.046 | 385.77 | 1.111 | 385.67 | 1.136
384.63 | 13.755 | 384.9 | 15.73 | 384.98 | 13.102 | 385.46 | 13.019 | 385.12 | 9.962 | 385.01 | 13.123 | 385.09 | 7.693 | 385.02 | 9.322 | 385.05 | 10.705 | 385.44 | 15.799 | 385.35 | 1.045 | 385.95 | 1.11 | 385.85 | 1.135
384.8 | 13.489 | 385.06 | 15.475 | 385.15 | 12.821 | 385.63 | 12.778 | 385.3 | 9.927 | 385.17 | 12.849 | 385.26 | 7.571 | 385.19 | 9.211 | 385.23 | 10.683 | 385.62 | 15.792 | 385.54 | 1.044 | 386.13 | 1.11 | 386.04 | 1.134
384.97 | 13.221 | 385.23 | 15.215 | 385.32 | 12.546 | 385.8 | 12.531 | 385.48 | 9.906 | 385.34 | 12.576 | 385.44 | 7.452 | 385.37 | 9.107 | 385.41 | 10.657 | 385.81 | 15.786 | 385.74 | 1.043 | 386.32 | 1.109 | 386.23 | 1.132
385.14 | 12.953 | 385.4 | 14.954 | 385.49 | 12.271 | 385.97 | 12.286 | 385.66 | 9.885 | 385.51 | 12.304 | 385.61 | 7.349 | 385.54 | 9.012 | 385.59 | 10.643 | 386 | 15.782 | 385.93 | 1.042 | 386.5 | 1.109 | 386.41 | 1.131
385.3 | 12.688 | 385.56 | 14.697 | 385.65 | 12 | 386.14 | 12.05 | 385.84 | 9.868 | 385.68 | 12.037 | 385.78 | 7.253 | 385.72 | 8.93 | 385.78 | 10.632 | 386.18 | 15.779 | 386.12 | 1.041 | 386.68 | 1.108 | 386.6 | 1.13
385.47 | 12.427 | 385.73 | 14.443 | 385.82 | 11.735 | 386.31 | 11.807 | 386.02 | 9.852 | 385.85 | 11.769 | 385.96 | 7.166 | 385.89 | 8.852 | 385.96 | 10.616 | 386.37 | 15.778 | 386.31 | 1.04 | 386.86 | 1.107 | 386.78 | 1.129
385.64 | 12.168 | 385.9 | 14.185 | 385.99 | 11.462 | 386.48 | 11.577 | 386.2 | 9.84 | 386.02 | 11.506 | 386.14 | 7.084 | 386.07 | 8.783 | 386.14 | 10.603 | 386.56 | 15.774 | 386.51 | 1.037 | 387.05 | 1.107 | 386.96 | 1.128
385.81 | 11.911 | 386.07 | 13.935 | 386.16 | 11.198 | 386.65 | 11.34 | 386.38 | 9.824 | 386.19 | 11.245 | 386.31 | 7.012 | 386.24 | 8.723 | 386.33 | 10.592 | 386.74 | 15.771 | 386.7 | 1.035 | 387.23 | 1.107 | 387.15 | 1.127
385.98 | 11.659 | 386.23 | 13.682 | 386.33 | 10.936 | 386.82 | 11.113 | 386.56 | 9.808 | 386.36 | 10.984 | 386.49 | 6.957 | 386.42 | 8.67 | 386.51 | 10.587 | 386.93 | 15.766 | 386.89 | 1.033 | 387.41 | 1.105 | 387.33 | 1.126
386.15 | 11.405 | 386.4 | 13.435 | 386.5 | 10.672 | 386.99 | 10.888 | 386.74 | 9.798 | 386.52 | 10.724 | 386.66 | 6.904 | 386.6 | 8.629 | 386.69 | 10.576 | 387.12 | 15.764 | 387.08 | 1.032 | 387.59 | 1.104 | 387.52 | 1.125
386.32 | 11.156 | 386.57 | 13.179 | 386.66 | 10.418 | 387.16 | 10.658 | 386.92 | 9.79 | 386.69 | 10.47 | 386.84 | 6.861 | 386.78 | 8.587 | 386.88 | 10.567 | 387.31 | 15.76 | 387.27 | 1.03 | 387.77 | 1.104 | 387.7 | 1.123
386.49 | 10.911 | 386.74 | 12.934 | 386.83 | 10.166 | 387.33 | 10.442 | 387.1 | 9.781 | 386.86 | 10.217 | 387.02 | 6.821 | 386.95 | 8.554 | 387.06 | 10.555 | 387.49 | 15.756 | 387.46 | 1.029 | 387.95 | 1.103 | 387.88 | 1.122
386.66 | 10.663 | 386.91 | 12.69 | 387 | 9.911 | 387.5 | 10.221 | 387.29 | 9.775 | 387.03 | 9.976 | 387.2 | 6.795 | 387.13 | 8.524 | 387.25 | 10.547 | 387.68 | 15.751 | 387.65 | 1.028 | 388.13 | 1.102 | 388.07 | 1.121
386.83 | 10.423 | 387.07 | 12.443 | 387.17 | 9.66 | 387.67 | 10.007 | 387.47 | 9.768 | 387.2 | 9.725 | 387.37 | 6.77 | 387.31 | 8.509 | 387.43 | 10.541 | 387.87 | 15.746 | 387.84 | 1.027 | 388.31 | 1.101 | 388.25 | 1.12
387 | 10.181 | 387.24 | 12.2 | 387.34 | 9.421 | 387.84 | 9.798 | 387.65 | 9.761 | 387.37 | 9.483 | 387.55 | 6.748 | 387.49 | 8.487 | 387.62 | 10.534 | 388.06 | 15.74 | 388.03 | 1.027 | 388.49 | 1.099 | 388.43 | 1.12
387.17 | 9.942 | 387.41 | 11.96 | 387.51 | 9.181 | 388.01 | 9.591 | 387.84 | 9.757 | 387.54 | 9.245 | 387.73 | 6.731 | 387.67 | 8.468 | 387.81 | 10.529 | 388.24 | 15.739 | 388.22 | 1.025 | 388.67 | 1.098 | 388.61 | 1.12
387.34 | 9.703 | 387.58 | 11.715 | 387.68 | 8.944 | 388.19 | 9.385 | 388.02 | 9.751 | 387.71 | 9.005 | 387.91 | 6.72 | 387.85 | 8.452 | 387.99 | 10.524 | 388.43 | 15.737 | 388.41 | 1.025 | 388.85 | 1.096 | 388.8 | 1.119
387.51 | 9.47 | 387.75 | 11.477 | 387.85 | 8.712 | 388.36 | 9.185 | 388.2 | 9.747 | 387.88 | 8.771 | 388.09 | 6.711 | 388.03 | 8.446 | 388.18 | 10.518 | 388.62 | 15.736 | 388.6 | 1.024 | 389.03 | 1.096 | 388.98 | 1.118
387.69 | 9.238 | 387.92 | 11.243 | 388.02 | 8.482 | 388.53 | 8.993 | 388.39 | 9.743 | 388.05 | 8.54 | 388.27 | 6.701 | 388.21 | 8.434 | 388.36 | 10.514 | 388.8 | 15.735 | 388.79 | 1.023 | 389.21 | 1.095 | 389.16 | 1.117
387.86 | 9.01 | 388.09 | 11.003 | 388.19 | 8.255 | 388.7 | 8.794 | 388.57 | 9.739 | 388.22 | 8.31 | 388.45 | 6.694 | 388.39 | 8.424 | 388.55 | 10.509 | 388.99 | 15.732 | 388.98 | 1.021 | 389.39 | 1.094 | 389.34 | 1.117
388.03 | 8.781 | 388.26 | 10.77 | 388.36 | 8.035 | 388.87 | 8.608 | 388.76 | 9.734 | 388.39 | 8.093 | 388.63 | 6.685 | 388.57 | 8.417 | 388.74 | 10.504 | 389.18 | 15.732 | 389.17 | 1.019 | 389.57 | 1.093 | 389.52 | 1.116
388.2 | 8.562 | 388.43 | 10.542 | 388.53 | 7.821 | 389.05 | 8.427 | 388.94 | 9.728 | 388.56 | 7.872 | 388.82 | 6.678 | 388.76 | 8.412 | 388.93 | 10.501 | 389.36 | 15.728 | 389.35 | 1.017 | 389.75 | 1.093 | 389.71 | 1.116
388.37 | 8.343 | 388.59 | 10.31 | 388.7 | 7.608 | 389.22 | 8.248 | 389.13 | 9.723 | 388.74 | 7.657 | 389 | 6.675 | 388.94 | 8.405 | 389.11 | 10.497 | 389.55 | 15.725 | 389.54 | 1.015 | 389.93 | 1.093 | 389.89 | 1.116
388.54 | 8.123 | 388.76 | 10.085 | 388.87 | 7.401 | 389.39 | 8.072 | 389.31 | 9.717 | 388.91 | 7.446 | 389.18 | 6.672 | 389.12 | 8.4 | 389.3 | 10.491 | 389.73 | 15.722 | 389.73 | 1.013 | 390.11 | 1.092 | 390.07 | 1.115
388.72 | 7.908 | 388.93 | 9.855 | 389.04 | 7.203 | 389.57 | 7.904 | 389.5 | 9.714 | 389.08 | 7.238 | 389.36 | 6.668 | 389.31 | 8.394 | 389.49 | 10.485 | 389.92 | 15.719 | 389.92 | 1.012 | 390.29 | 1.092 | 390.25 | 1.115
388.89 | 7.692 | 389.1 | 9.634 | 389.22 | 7.012 | 389.74 | 7.737 | 389.68 | 9.709 | 389.25 | 7.046 | 389.55 | 6.661 | 389.49 | 8.388 | 389.68 | 10.483 | 390.11 | 15.716 | 390.1 | 1.011 | 390.47 | 1.091 | 390.43 | 1.114
389.06 | 7.484 | 389.27 | 9.411 | 389.39 | 6.819 | 389.91 | 7.581 | 389.87 | 9.705 | 389.42 | 6.845 | 389.73 | 6.655 | 389.67 | 8.384 | 389.87 | 10.48 | 390.29 | 15.714 | 390.29 | 1.01 | 390.65 | 1.091 | 390.61 | 1.113
389.23 | 7.276 | 389.45 | 9.194 | 389.56 | 6.64 | 390.09 | 7.434 | 390.05 | 9.701 | 389.59 | 6.659 | 389.92 | 6.649 | 389.86 | 8.379 | 390.05 | 10.477 | 390.48 | 15.712 | 390.48 | 1.008 | 390.82 | 1.09 | 390.79 | 1.112
389.41 | 7.072 | 389.62 | 8.98 | 389.73 | 6.468 | 390.26 | 7.291 | 390.24 | 9.698 | 389.77 | 6.478 | 390.1 | 6.646 | 390.04 | 8.372 | 390.24 | 10.475 | 390.66 | 15.711 | 390.66 | 1.007 | 391 | 1.089 | 390.97 | 1.112
389.58 | 6.871 | 389.79 | 8.763 | 389.91 | 6.296 | 390.44 | 7.155 | 390.42 | 9.694 | 389.94 | 6.297 | 390.28 | 6.643 | 390.23 | 8.366 | 390.43 | 10.472 | 390.85 | 15.709 | 390.85 | 1.006 | 391.18 | 1.089 | 391.15 | 1.111
389.75 | 6.677 | 389.96 | 8.556 | 390.08 | 6.137 | 390.61 | 7.023 | 390.61 | 9.692 | 390.11 | 6.121 | 390.47 | 6.639 | 390.41 | 8.363 | 390.62 | 10.47 | 391.03 | 15.706 | 391.03 | 1.005 | 391.36 | 1.088 | 391.33 | 1.111
389.93 | 6.484 | 390.13 | 8.352 | 390.25 | 5.99 | 390.79 | 6.9 | 390.79 | 9.689 | 390.28 | 5.955 | 390.65 | 6.637 | 390.6 | 8.36 | 390.81 | 10.468 | 391.22 | 15.705 | 391.22 | 1.004 | 391.53 | 1.088 | 391.51 | 1.111
390.1 | 6.294 | 390.3 | 8.147 | 390.43 | 5.839 | 390.96 | 6.79 | 390.98 | 9.686 | 390.46 | 5.794 | 390.84 | 6.633 | 390.78 | 8.357 | 390.99 | 10.465 | 391.4 | 15.703 | 391.4 | 1.002 | 391.71 | 1.086 | 391.69 | 1.11
390.28 | 6.107 | 390.47 | 7.948 | 390.6 | 5.71 | 391.14 | 6.69 | 391.16 | 9.683 | 390.63 | 5.647 | 391.02 | 6.631 | 390.97 | 8.354 | 391.18 | 10.462 | 391.59 | 15.701 | 391.59 | 1.002 | 391.89 | 1.085 | 391.86 | 1.109
390.45 | 5.929 | 390.64 | 7.752 | 390.77 | 5.583 | 391.31 | 6.593 | 391.35 | 9.681 | 390.8 | 5.506 | 391.21 | 6.627 | 391.15 | 8.351 | 391.37 | 10.457 | 391.77 | 15.698 | 391.77 | 1.001 | 392.07 | 1.083 | 392.04 | 1.108
390.63 | 5.749 | 390.81 | 7.559 | 390.95 | 5.463 | 391.49 | 6.506 | 391.54 | 9.679 | 390.98 | 5.362 | 391.39 | 6.622 | 391.34 | 8.35 | 391.56 | 10.453 | 391.96 | 15.696 | 391.96 | 1 | 392.24 | 1.083 | 392.22 | 1.108
390.8 | 5.578 | 390.98 | 7.37 | 391.13 | 5.355 | 391.67 | 6.427 | 391.72 | 9.678 | 391.15 | 5.231 | 391.58 | 6.62 | 391.52 | 8.348 | 391.75 | 10.45 | 392.14 | 15.693 | 392.14 | 1 | 392.42 | 1.083 | 392.4 | 1.107
390.98 | 5.408 | 391.16 | 7.188 | 391.3 | 5.256 | 391.84 | 6.363 | 391.91 | 9.677 | 391.33 | 5.115 | 391.77 | 6.617 | 391.71 | 8.346 | 391.93 | 10.448 | 392.32 | 15.691 | 392.32 | 0.998 | 392.6 | 1.082 | 392.58 | 1.106
391.15 | 5.248 | 391.33 | 7.012 | 391.48 | 5.169 | 392.02 | 6.31 | 392.09 | 9.676 | 391.5 | 5 | 391.95 | 6.616 | 391.9 | 8.343 | 392.12 | 10.448 | 392.51 | 15.689 | 392.51 | 0.998 | 392.77 | 1.081 | 392.76 | 1.105
391.33 | 5.091 | 391.5 | 6.841 | 391.65 | 5.09 | 392.2 | 6.256 | 392.28 | 9.674 | 391.67 | 4.899 | 392.14 | 6.615 | 392.08 | 8.339 | 392.31 | 10.446 | 392.69 | 15.685 | 392.69 | 0.997 | 392.95 | 1.08 | 392.93 | 1.104
391.5 | 4.937 | 391.68 | 6.673 | 391.83 | 5.023 | 392.38 | 6.22 | 392.46 | 9.672 | 391.85 | 4.804 | 392.32 | 6.613 | 392.27 | 8.335 | 392.49 | 10.443 | 392.88 | 15.683 | 392.87 | 0.996 | 393.13 | 1.08 | 393.11 | 1.104
391.68 | 4.787 | 391.85 | 6.512 | 392.01 | 4.959 | 392.56 | 6.183 | 392.65 | 9.67 | 392.03 | 4.715 | 392.51 | 6.61 | 392.45 | 8.332 | 392.68 | 10.44 | 393.06 | 15.681 | 393.06 | 0.995 | 393.3 | 1.079 | 393.29 | 1.103
391.85 | 4.644 | 392.02 | 6.358 | 392.18 | 4.908 | 392.73 | 6.157 | 392.83 | 9.668 | 392.2 | 4.642 | 392.69 | 6.607 | 392.64 | 8.331 | 392.87 | 10.436 | 393.24 | 15.679 | 393.24 | 0.994 | 393.48 | 1.078 | 393.47 | 1.102
392.03 | 4.508 | 392.2 | 6.211 | 392.36 | 4.866 | 392.91 | 6.134 | 393.02 | 9.665 | 392.38 | 4.571 | 392.88 | 6.604 | 392.83 | 8.329 | 393.06 | 10.432 | 393.43 | 15.678 | 393.42 | 0.994 | 393.65 | 1.077 | 393.64 | 1.101
392.21 | 4.376 | 392.37 | 6.071 | 392.54 | 4.824 | 393.09 | 6.116 | 393.2 | 9.664 | 392.56 | 4.512 | 393.07 | 6.602 | 393.01 | 8.327 | 393.24 | 10.431 | 393.61 | 15.677 | 393.6 | 0.993 | 393.83 | 1.077 | 393.82 | 1.101
392.39 | 4.251 | 392.55 | 5.936 | 392.72 | 4.792 | 393.27 | 6.1 | 393.38 | 9.661 | 392.73 | 4.454 | 393.25 | 6.6 | 393.2 | 8.325 | 393.43 | 10.428 | 393.79 | 15.675 | 393.78 | 0.992 | 394.01 | 1.076 | 394 | 1.1
392.56 | 4.131 | 392.72 | 5.81 | 392.9 | 4.766 | 393.45 | 6.084 | 393.57 | 9.659 | 392.91 | 4.409 | 393.44 | 6.599 | 393.38 | 8.323 | 393.62 | 10.426 | 393.97 | 15.672 | 393.97 | 0.991 | 394.18 | 1.075 | 394.18 | 1.098
392.74 | 4.022 | 392.9 | 5.691 | 393.08 | 4.748 | 393.63 | 6.075 | 393.75 | 9.657 | 393.09 | 4.374 | 393.63 | 6.598 | 393.57 | 8.322 | 393.8 | 10.423 | 394.16 | 15.671 | 394.15 | 0.989 | 394.36 | 1.074 | 394.35 | 1.096
392.92 | 3.913 | 393.07 | 5.579 | 393.26 | 4.728 | 393.82 | 6.069 | 393.94 | 9.655 | 393.27 | 4.342 | 393.81 | 6.597 | 393.76 | 8.32 | 393.99 | 10.421 | 394.34 | 15.669 | 394.33 | 0.988 | 394.53 | 1.074 | 394.53 | 1.094
393.1 | 3.816 | 393.25 | 5.479 | 393.44 | 4.714 | 394 | 6.061 | 394.12 | 9.654 | 393.45 | 4.315 | 394 | 6.597 | 393.94 | 8.319 | 394.17 | 10.42 | 394.52 | 15.667 | 394.51 | 0.987 | 394.71 | 1.073 | 394.71 | 1.094
393.28 | 3.726 | 393.42 | 5.389 | 393.62 | 4.704 | 394.18 | 6.052 | 394.31 | 9.653 | 393.63 | 4.299 | 394.18 | 6.596 | 394.13 | 8.317 | 394.36 | 10.418 | 394.7 | 15.664 | 394.69 | 0.985 | 394.88 | 1.072 | 394.88 | 1.093
393.46 | 3.641 | 393.6 | 5.305 | 393.8 | 4.69 | 394.36 | 6.044 | 394.49 | 9.652 | 393.8 | 4.287 | 394.37 | 6.595 | 394.31 | 8.316 | 394.55 | 10.415 | 394.88 | 15.664 | 394.87 | 0.985 | 395.06 | 1.071 | 395.06 | 1.093
393.63 | 3.567 | 393.78 | 5.238 | 393.99 | 4.685 | 394.54 | 6.037 | 394.67 | 9.651 | 393.99 | 4.265 | 394.56 | 6.594 | 394.5 | 8.314 | 394.73 | 10.413 | 395.07 | 15.661 | 395.05 | 0.983 | 395.23 | 1.069 | 395.23 | 1.092
393.81 | 3.502 | 393.96 | 5.173 | 394.17 | 4.678 | 394.73 | 6.03 | 394.86 | 9.65 | 394.17 | 4.258 | 394.74 | 6.593 | 394.68 | 8.313 | 394.92 | 10.412 | 395.25 | 15.659 | 395.23 | 0.983 | 395.41 | 1.069 | 395.41 | 1.092
393.99 | 3.441 | 394.13 | 5.122 | 394.35 | 4.672 | 394.91 | 6.025 | 395.04 | 9.649 | 394.35 | 4.245 | 394.93 | 6.591 | 394.87 | 8.311 | 395.1 | 10.411 | 395.43 | 15.656 | 395.41 | 0.981 | 395.58 | 1.069 | 395.59 | 1.091
394.17 | 3.388 | 394.31 | 5.076 | 394.54 | 4.668 | 395.09 | 6.021 | 395.22 | 9.648 | 394.53 | 4.237 | 395.11 | 6.59 | 395.06 | 8.309 | 395.29 | 10.409 | 395.61 | 15.653 | 395.59 | 0.981 | 395.76 | 1.067 | 395.76 | 1.091
394.36 | 3.338 | 394.49 | 5.038 | 394.72 | 4.663 | 395.28 | 6.016 | 395.41 | 9.646 | 394.71 | 4.228 | 395.3 | 6.589 | 395.24 | 8.305 | 395.47 | 10.408 | 395.79 | 15.65 | 395.77 | 0.979 | 395.93 | 1.066 | 395.94 | 1.091
394.54 | 3.298 | 394.67 | 5.011 | 394.9 | 4.657 | 395.46 | 6.013 | 395.59 | 9.645 | 394.89 | 4.221 | 395.48 | 6.588 | 395.43 | 8.303 | 395.66 | 10.405 | 395.97 | 15.647 | 395.95 | 0.977 | 396.11 | 1.066 | 396.11 | 1.09
394.72 | 3.269 | 394.85 | 4.988 | 395.09 | 4.654 | 395.65 | 6.009 | 395.77 | 9.642 | 395.07 | 4.213 | 395.67 | 6.587 | 395.61 | 8.3 | 395.84 | 10.403 | 396.15 | 15.645 | 396.13 | 0.976 | 396.28 | 1.065 | 396.29 | 1.089
394.9 | 3.244 | 395.03 | 4.967 | 395.27 | 4.65 | 395.83 | 6.004 | 395.95 | 9.64 | 395.26 | 4.211 | 395.85 | 6.586 | 395.8 | 8.298 | 396.03 | 10.401 | 396.33 | 15.643 | 396.31 | 0.975 | 396.46 | 1.064 | 396.46 | 1.089
395.08 | 3.221 | 395.21 | 4.952 | 395.46 | 4.645 | 396.02 | 5.997 | 396.14 | 9.638 | 395.44 | 4.209 | 396.04 | 6.585 | 395.98 | 8.296 | 396.21 | 10.399 | 396.51 | 15.641 | 396.49 | 0.974 | 396.63 | 1.064 | 396.64 | 1.089
395.27 | 3.206 | 395.39 | 4.937 | 395.64 | 4.641 | 396.2 | 5.992 | 396.32 | 9.638 | 395.62 | 4.206 | 396.22 | 6.584 | 396.16 | 8.293 | 396.4 | 10.396 | 396.69 | 15.638 | 396.66 | 0.973 | 396.8 | 1.064 | 396.81 | 1.087
395.45 | 3.19 | 395.58 | 4.928 | 395.83 | 4.639 | 396.39 | 5.989 | 396.5 | 9.637 | 395.81 | 4.2 | 396.41 | 6.583 | 396.35 | 8.29 | 396.58 | 10.395 | 396.87 | 15.637 | 396.84 | 0.973 | 396.98 | 1.064 | 396.99 | 1.087
395.63 | 3.181 | 395.76 | 4.92 | 396.01 | 4.637 | 396.57 | 5.985 | 396.68 | 9.635 | 395.99 | 4.193 | 396.59 | 6.582 | 396.53 | 8.288 | 396.76 | 10.394 | 397.05 | 15.635 | 397.02 | 0.972 | 397.15 | 1.064 | 397.16 | 1.087
395.82 | 3.173 | 395.94 | 4.915 | 396.2 | 4.635 | 396.76 | 5.979 | 396.86 | 9.634 | 396.17 | 4.187 | 396.78 | 6.581 | 396.72 | 8.285 | 396.95 | 10.393 | 397.23 | 15.633 | 397.2 | 0.971 | 397.33 | 1.063 | 397.34 | 1.086
396 | 3.162 | 396.12 | 4.907 | 396.38 | 4.629 | 396.95 | 5.973 | 397.04 | 9.633 | 396.36 | 4.184 | 396.96 | 6.58 | 396.9 | 8.284 | 397.13 | 10.391 | 397.41 | 15.632 | 397.38 | 0.971 | 397.5 | 1.062 | 397.51 | 1.085
396.19 | 3.154 | 396.31 | 4.904 | 396.57 | 4.626 | 397.13 | 5.967 | 397.23 | 9.632 | 396.54 | 4.181 | 397.14 | 6.579 | 397.08 | 8.283 | 397.32 | 10.388 | 397.59 | 15.631 | 397.56 | 0.971 | 397.67 | 1.062 | 397.69 | 1.084
396.37 | 3.15 | 396.49 | 4.897 | 396.76 | 4.623 | 397.32 | 5.965 | 397.41 | 9.631 | 396.73 | 4.178 | 397.33 | 6.578 | 397.27 | 8.282 | 397.5 | 10.386 | 397.77 | 15.628 | 397.73 | 0.97 | 397.85 | 1.061 | 397.86 | 1.084
396.56 | 3.145 | 396.68 | 4.892 | 396.94 | 4.62 | 397.5 | 5.962 | 397.59 | 9.63 | 396.91 | 4.174 | 397.51 | 6.577 | 397.45 | 8.281 | 397.68 | 10.384 | 397.94 | 15.626 | 397.91 | 0.97 | 398.02 | 1.061 | 398.04 | 1.084
396.74 | 3.137 | 396.86 | 4.889 | 397.13 | 4.618 | 397.69 | 5.96 | 397.77 | 9.63 | 397.1 | 4.171 | 397.69 | 6.575 | 397.64 | 8.279 | 397.86 | 10.382 | 398.12 | 15.624 | 398.09 | 0.969 | 398.19 | 1.061 | 398.21 | 1.083
396.93 | 3.133 | 397.05 | 4.888 | 397.32 | 4.616 | 397.87 | 5.956 | 397.95 | 9.629 | 397.28 | 4.169 | 397.88 | 6.574 | 397.82 | 8.279 | 398.05 | 10.381 | 398.3 | 15.624 | 398.26 | 0.968 | 398.37 | 1.061 | 398.38 | 1.082
397.12 | 3.128 | 397.23 | 4.883 | 397.5 | 4.614 | 398.06 | 5.954 | 398.13 | 9.627 | 397.46 | 4.166 | 398.06 | 6.571 | 398 | 8.278 | 398.23 | 10.379 | 398.48 | 15.624 | 398.44 | 0.967 | 398.54 | 1.06 | 398.56 | 1.082
397.3 | 3.123 | 397.42 | 4.879 | 397.69 | 4.61 | 398.24 | 5.951 | 398.31 | 9.626 | 397.65 | 4.163 | 398.24 | 6.568 | 398.18 | 8.277 | 398.41 | 10.378 | 398.66 | 15.622 | 398.62 | 0.966 | 398.71 | 1.059 | 398.73 | 1.082
397.49 | 3.119 | 397.61 | 4.874 | 397.88 | 4.607 | 398.43 | 5.948 | 398.49 | 9.625 | 397.83 | 4.16 | 398.43 | 6.566 | 398.37 | 8.276 | 398.59 | 10.376 | 398.84 | 15.621 | 398.8 | 0.965 | 398.89 | 1.058 | 398.91 | 1.081
397.68 | 3.116 | 397.79 | 4.874 | 398.06 | 4.605 | 398.62 | 5.945 | 398.67 | 9.624 | 398.02 | 4.156 | 398.61 | 6.563 | 398.55 | 8.274 | 398.78 | 10.375 | 399.01 | 15.619 | 398.97 | 0.964 | 399.06 | 1.057 | 399.08 | 1.081
397.87 | 3.113 | 397.98 | 4.87 | 398.25 | 4.604 | 398.8 | 5.941 | 398.85 | 9.624 | 398.2 | 4.153 | 398.79 | 6.563 | 398.73 | 8.274 | 398.96 | 10.373 | 399.19 | 15.618 | 399.15 | 0.962 | 399.23 | 1.056 | 399.25 | 1.08
398.05 | 3.11 | 398.17 | 4.868 | 398.44 | 4.603 | 398.99 | 5.938 | 399.03 | 9.622 | 398.39 | 4.15 | 398.97 | 6.562 | 398.91 | 8.272 | 399.14 | 10.371 | 399.37 | 15.617 | 399.32 | 0.96 | 399.41 | 1.055 | 399.43 | 1.08
398.24 | 3.108 | 398.35 | 4.865 | 398.62 | 4.602 | 399.17 | 5.937 | 399.21 | 9.62 | 398.57 | 4.148 | 399.15 | 6.561 | 399.09 | 8.271 | 399.32 | 10.368 | 399.55 | 15.617 | 399.5 | 0.96 | 399.58 | 1.053 | 399.6 | 1.079
398.43 | 3.105 | 398.54 | 4.861 | 398.81 | 4.6 | 399.36 | 5.934 | 399.39 | 9.618 | 398.76 | 4.146 | 399.34 | 6.56 | 399.28 | 8.27 | 399.5 | 10.367 | 399.73 | 15.615 | 399.68 | 0.958 | 399.75 | 1.053 | 399.77 | 1.079
398.62 | 3.103 | 398.73 | 4.858 | 399 | 4.599 | 399.54 | 5.933 | 399.57 | 9.617 | 398.94 | 4.145 | 399.52 | 6.559 | 399.46 | 8.268 | 399.68 | 10.366 | 399.9 | 15.612 | 399.85 | 0.957 | 399.92 | 1.052 | 399.95 | 1.079
398.81 | 3.099 | 398.92 | 4.855 | 399.18 | 4.598 | 399.73 | 5.929 | 399.75 | 9.614 | 399.13 | 4.142 | 399.7 | 6.558 | 399.64 | 8.266 | 399.86 | 10.365 | 400.08 | 15.61 | 400.03 | 0.956 | 400.1 | 1.051 | 400.12 | 1.077
399 | 3.096 | 399.11 | 4.853 | 399.37 | 4.598 | 399.91 | 5.925 | 399.92 | 9.612 | 399.31 | 4.141 | 399.88 | 6.557 | 399.82 | 8.264 | 400.04 | 10.363 | 400.26 | 15.609 | 400.2 | 0.955 | 400.27 | 1.05 | 400.29 | 1.077
399.19 | 3.092 | 399.29 | 4.85 | 399.56 | 4.595 | 400.1 | 5.922 | 400.1 | 9.611 | 399.5 | 4.14 | 400.06 | 6.557 | 400 | 8.263 | 400.22 | 10.362 | 400.43 | 15.607 | 400.38 | 0.954 | 400.44 | 1.049 | 400.47 | 1.076
399.37 | 3.09 | 399.48 | 4.847 | 399.74 | 4.593 | 400.29 | 5.921 | 400.28 | 9.609 | 399.68 | 4.137 | 400.24 | 6.556 | 400.18 | 8.261 | 400.4 | 10.361 | 400.61 | 15.607 | 400.55 | 0.952 | 400.61 | 1.048 | 400.64 | 1.075
399.56 | 3.088 | 399.67 | 4.846 | 399.93 | 4.591 | 400.47 | 5.919 | 400.46 | 9.607 | 399.87 | 4.134 | 400.42 | 6.555 | 400.36 | 8.26 | 400.58 | 10.361 | 400.79 | 15.605 | 400.73 | 0.95 | 400.79 | 1.047 | 400.81 | 1.075
399.75 | 3.087 | 399.86 | 4.843 | 400.11 | 4.59 | 400.66 | 5.917 | 400.64 | 9.606 | 400.05 | 4.131 | 400.6 | 6.553 | 400.54 | 8.259 | 400.76 | 10.36 | 400.96 | 15.603 | 400.9 | 0.949 | 400.96 | 1.047 | 400.99 | 1.074
399.94 | 3.086 | 400.05 | 4.842 | 400.3 | 4.588 | 400.84 | 5.917 | 400.82 | 9.606 | 400.24 | 4.128 | 400.78 | 6.551 | 400.72 | 8.258 | 400.94 | 10.357 | 401.14 | 15.602 | 401.08 | 0.947 | 401.13 | 1.047 | 401.16 | 1.073
400.13 | 3.084 | 400.23 | 4.841 | 400.49 | 4.586 | 401.03 | 5.914 | 401 | 9.604 | 400.42 | 4.125 | 400.96 | 6.549 | 400.9 | 8.257 | 401.12 | 10.354 | 401.32 | 15.601 | 401.25 | 0.946 | 401.3 | 1.046 | 401.33 | 1.073
400.32 | 3.083 | 400.42 | 4.84 | 400.67 | 4.585 | 401.21 | 5.912 | 401.17 | 9.603 | 400.61 | 4.123 | 401.14 | 6.548 | 401.08 | 8.256 | 401.3 | 10.352 | 401.49 | 15.599 | 401.43 | 0.945 | 401.47 | 1.045 | 401.5 | 1.072
400.51 | 3.082 | 400.61 | 4.838 | 400.86 | 4.583 | 401.39 | 5.909 | 401.35 | 9.602 | 400.79 | 4.122 | 401.32 | 6.546 | 401.26 | 8.255 | 401.48 | 10.352 | 401.67 | 15.597 | 401.6 | 0.944 | 401.65 | 1.045 | 401.68 | 1.071
400.7 | 3.079 | 400.8 | 4.836 | 401.04 | 4.582 | 401.58 | 5.906 | 401.53 | 9.601 | 400.98 | 4.12 | 401.5 | 6.546 | 401.44 | 8.254 | 401.66 | 10.351 | 401.85 | 15.595 | 401.78 | 0.944 | 401.82 | 1.045 | 401.85 | 1.07
400.88 | 3.077 | 400.99 | 4.834 | 401.23 | 4.58 | 401.76 | 5.905 | 401.71 | 9.6 | 401.16 | 4.118 | 401.68 | 6.545 | 401.62 | 8.254 | 401.84 | 10.35 | 402.02 | 15.595 | 401.95 | 0.944 | 401.99 | 1.045 | 402.02 | 1.07
401.07 | 3.074 | 401.17 | 4.833 | 401.41 | 4.577 | 401.95 | 5.903 | 401.88 | 9.598 | 401.35 | 4.116 | 401.86 | 6.544 | 401.8 | 8.253 | 402.02 | 10.349 | 402.2 | 15.594 | 402.13 | 0.942 | 402.16 | 1.045 | 402.19 | 1.068
401.26 | 3.071 | 401.36 | 4.831 | 401.6 | 4.576 | 402.13 | 5.901 | 402.06 | 9.597 | 401.53 | 4.114 | 402.04 | 6.543 | 401.98 | 8.252 | 402.2 | 10.348 | 402.37 | 15.592 | 402.3 | 0.942 | 402.33 | 1.044 | 402.37 | 1.068
401.45 | 3.068 | 401.55 | 4.83 | 401.78 | 4.574 | 402.31 | 5.899 | 402.24 | 9.596 | 401.71 | 4.112 | 402.22 | 6.542 | 402.15 | 8.251 | 402.38 | 10.347 | 402.55 | 15.592 | 402.47 | 0.941 | 402.51 | 1.043 | 402.54 | 1.067
401.64 | 3.065 | 401.74 | 4.829 | 401.97 | 4.573 | 402.5 | 5.897 | 402.41 | 9.594 | 401.9 | 4.109 | 402.4 | 6.541 | 402.33 | 8.25 | 402.55 | 10.346 | 402.72 | 15.591 | 402.65 | 0.942 | 402.68 | 1.043 | 402.71 | 1.067
401.82 | 3.062 | 401.93 | 4.826 | 402.15 | 4.571 | 402.68 | 5.895 | 402.59 | 9.594 | 402.08 | 4.108 | 402.58 | 6.54 | 402.51 | 8.249 | 402.73 | 10.346 | 402.9 | 15.591 | 402.82 | 0.94 | 402.85 | 1.042 | 402.88 | 1.066
402.01 | 3.059 | 402.12 | 4.823 | 402.33 | 4.57 | 402.86 | 5.893 | 402.77 | 9.593 | 402.26 | 4.106 | 402.76 | 6.539 | 402.69 | 8.249 | 402.91 | 10.345 | 403.07 | 15.591 | 403 | 0.939 | 403.02 | 1.042 | 403.05 | 1.065
402.2 | 3.059 | 402.3 | 4.82 | 402.52 | 4.569 | 403.05 | 5.891 | 402.94 | 9.591 | 402.45 | 4.104 | 402.94 | 6.538 | 402.87 | 8.248 | 403.09 | 10.344 | 403.25 | 15.591 | 403.17 | 0.938 | 403.19 | 1.042 | 403.23 | 1.065
402.39 | 3.057 | 402.49 | 4.819 | 402.7 | 4.567 | 403.23 | 5.89 | 403.12 | 9.591 | 402.63 | 4.102 | 403.11 | 6.538 | 403.04 | 8.247 | 403.27 | 10.342 | 403.42 | 15.59 | 403.34 | 0.937 | 403.36 | 1.042 | 403.4 | 1.064
402.58 | 3.056 | 402.68 | 4.817 | 402.89 | 4.566 | 403.41 | 5.888 | 403.3 | 9.59 | 402.81 | 4.1 | 403.29 | 6.536 | 403.22 | 8.247 | 403.44 | 10.341 | 403.6 | 15.59 | 403.52 | 0.935 | 403.53 | 1.041 | 403.57 | 1.064
402.76 | 3.056 | 402.86 | 4.817 | 403.07 | 4.565 | 403.59 | 5.886 | 403.47 | 9.59 | 403 | 4.098 | 403.47 | 6.536 | 403.4 | 8.246 | 403.62 | 10.339 | 403.77 | 15.588 | 403.69 | 0.934 | 403.71 | 1.04 | 403.74 | 1.064
402.95 | 3.055 | 403.05 | 4.814 | 403.25 | 4.563 | 403.78 | 5.883 | 403.65 | 9.59 | 403.18 | 4.096 | 403.65 | 6.535 | 403.58 | 8.246 | 403.8 | 10.338 | 403.95 | 15.588 | 403.86 | 0.934 | 403.88 | 1.04 | 403.91 | 1.063
403.14 | 3.054 | 403.24 | 4.813 | 403.44 | 4.562 | 403.96 | 5.88 | 403.83 | 9.589 | 403.36 | 4.094 | 403.83 | 6.533 | 403.75 | 8.246 | 403.98 | 10.336 | 404.12 | 15.588 | 404.04 | 0.933 | 404.05 | 1.039 | 404.09 | 1.063
403.33 | 3.053 | 403.43 | 4.812 | 403.62 | 4.561 | 404.14 | 5.878 | 404 | 9.588 | 403.54 | 4.093 | 404 | 6.532 | 403.93 | 8.245 | 404.15 | 10.334 | 404.29 | 15.587 | 404.21 | 0.931 | 404.22 | 1.039 | 404.26 | 1.062
403.51 | 3.052 | 403.61 | 4.81 | 403.8 | 4.559 | 404.32 | 5.877 | 404.18 | 9.588 | 403.73 | 4.091 | 404.18 | 6.531 | 404.11 | 8.245 | 404.33 | 10.332 | 404.47 | 15.584 | 404.38 | 0.931 | 404.39 | 1.039 | 404.43 | 1.062
403.7 | 3.051 | 403.8 | 4.809 | 403.99 | 4.558 | 404.5 | 5.875 | 404.35 | 9.587 | 403.91 | 4.09 | 404.36 | 6.53 | 404.29 | 8.244 | 404.51 | 10.331 | 404.64 | 15.582 | 404.56 | 0.93 | 404.56 | 1.038 | 404.6 | 1.061
403.89 | 3.051 | 403.99 | 4.808 | 404.17 | 4.557 | 404.69 | 5.872 | 404.53 | 9.587 | 404.09 | 4.089 | 404.53 | 6.53 | 404.46 | 8.244 | 404.68 | 10.33 | 404.82 | 15.581 | 404.73 | 0.929 | 404.73 | 1.038 | 404.77 | 1.061
404.07 | 3.049 | 404.17 | 4.807 | 404.35 | 4.556 | 404.87 | 5.872 | 404.7 | 9.586 | 404.27 | 4.087 | 404.71 | 6.529 | 404.64 | 8.243 | 404.86 | 10.328 | 404.99 | 15.579 | 404.9 | 0.929 | 404.9 | 1.037 | 404.94 | 1.06
404.26 | 3.047 | 404.36 | 4.806 | 404.53 | 4.555 | 405.05 | 5.87 | 404.88 | 9.586 | 404.45 | 4.086 | 404.89 | 6.528 | 404.81 | 8.242 | 405.04 | 10.327 | 405.17 | 15.578 | 405.08 | 0.928 | 405.08 | 1.037 | 405.12 | 1.06
404.44 | 3.046 | 404.54 | 4.805 | 404.72 | 4.554 | 405.23 | 5.869 | 405.05 | 9.585 | 404.64 | 4.085 | 405.06 | 6.528 | 404.99 | 8.242 | 405.21 | 10.327 | 405.34 | 15.576 | 405.25 | 0.927 | 405.25 | 1.037 | 405.29 | 1.06
404.63 | 3.044 | 404.73 | 4.804 | 404.9 | 4.552 | 405.41 | 5.867 | 405.23 | 9.583 | 404.82 | 4.083 | 405.24 | 6.527 | 405.17 | 8.24 | 405.39 | 10.325 | 405.51 | 15.576 | 405.42 | 0.927 | 405.42 | 1.035 | 405.46 | 1.059
404.81 | 3.043 | 404.92 | 4.803 | 405.08 | 4.55 | 405.59 | 5.865 | 405.4 | 9.581 | 405 | 4.082 | 405.42 | 6.527 | 405.34 | 8.237 | 405.56 | 10.324 | 405.69 | 15.575 | 405.59 | 0.925 | 405.59 | 1.034 | 405.63 | 1.058
405 | 3.041 | 405.1 | 4.8 | 405.26 | 4.549 | 405.77 | 5.863 | 405.58 | 9.579 | 405.18 | 4.081 | 405.59 | 6.526 | 405.52 | 8.235 | 405.74 | 10.323 | 405.86 | 15.574 | 405.77 | 0.925 | 405.76 | 1.034 | 405.8 | 1.058
405.18 | 3.038 | 405.29 | 4.799 | 405.44 | 4.547 | 405.95 | 5.861 | 405.75 | 9.578 | 405.36 | 4.08 | 405.77 | 6.526 | 405.7 | 8.234 | 405.92 | 10.32 | 406.03 | 15.573 | 405.94 | 0.923 | 405.93 | 1.032 | 405.97 | 1.057
405.37 | 3.038 | 405.47 | 4.795 | 405.62 | 4.543 | 406.13 | 5.858 | 405.93 | 9.577 | 405.54 | 4.079 | 405.94 | 6.525 | 405.87 | 8.232 | 406.09 | 10.318 | 406.21 | 15.572 | 406.11 | 0.921 | 406.1 | 1.031 | 406.14 | 1.056
405.55 | 3.036 | 405.66 | 4.793 | 405.81 | 4.542 | 406.31 | 5.856 | 406.1 | 9.576 | 405.72 | 4.078 | 406.12 | 6.524 | 406.05 | 8.231 | 406.27 | 10.316 | 406.38 | 15.571 | 406.29 | 0.92 | 406.27 | 1.031 | 406.31 | 1.056
405.74 | 3.034 | 405.84 | 4.792 | 405.99 | 4.54 | 406.49 | 5.853 | 406.28 | 9.574 | 405.9 | 4.077 | 406.3 | 6.523 | 406.22 | 8.229 | 406.44 | 10.314 | 406.55 | 15.571 | 406.46 | 0.919 | 406.44 | 1.03 | 406.48 | 1.055
405.92 | 3.034 | 406.03 | 4.79 | 406.17 | 4.539 | 406.67 | 5.852 | 406.45 | 9.573 | 406.08 | 4.077 | 406.47 | 6.522 | 406.4 | 8.228 | 406.62 | 10.313 | 406.73 | 15.569 | 406.63 | 0.919 | 406.61 | 1.029 | 406.66 | 1.054
406.11 | 3.033 | 406.21 | 4.789 | 406.35 | 4.538 | 406.85 | 5.849 | 406.63 | 9.572 | 406.26 | 4.076 | 406.65 | 6.521 | 406.57 | 8.228 | 406.79 | 10.31 | 406.9 | 15.569 | 406.8 | 0.917 | 406.79 | 1.028 | 406.83 | 1.053
406.29 | 3.031 | 406.39 | 4.789 | 406.53 | 4.537 | 407.03 | 5.846 | 406.8 | 9.571 | 406.44 | 4.075 | 406.82 | 6.519 | 406.75 | 8.228 | 406.97 | 10.309 | 407.07 | 15.569 | 406.98 | 0.916 | 406.96 | 1.028 | 407 | 1.051
406.47 | 3.03 | 406.58 | 4.787 | 406.71 | 4.536 | 407.21 | 5.843 | 406.97 | 9.57 | 406.62 | 4.075 | 407 | 6.517 | 406.92 | 8.227 | 407.14 | 10.308 | 407.24 | 15.567 | 407.15 | 0.916 | 407.13 | 1.028 | 407.17 | 1.051
406.66 | 3.028 | 406.76 | 4.786 | 406.89 | 4.535 | 407.39 | 5.842 | 407.15 | 9.568 | 406.8 | 4.074 | 407.17 | 6.516 | 407.1 | 8.226 | 407.32 | 10.308 | 407.42 | 15.566 | 407.32 | 0.915 | 407.3 | 1.028 | 407.34 | 1.049
406.84 | 3.027 | 406.94 | 4.786 | 407.07 | 4.535 | 407.56 | 5.841 | 407.32 | 9.566 | 406.98 | 4.073 | 407.35 | 6.515 | 407.27 | 8.225 | 407.49 | 10.307 | 407.59 | 15.565 | 407.49 | 0.913 | 407.47 | 1.027 | 407.51 | 1.048
407.02 | 3.026 | 407.13 | 4.785 | 407.25 | 4.534 | 407.74 | 5.841 | 407.5 | 9.565 | 407.16 | 4.072 | 407.52 | 6.513 | 407.45 | 8.224 | 407.67 | 10.306 | 407.76 | 15.563 | 407.67 | 0.913 | 407.64 | 1.027 | 407.68 | 1.048
407.21 | 3.024 | 407.31 | 4.784 | 407.43 | 4.534 | 407.92 | 5.839 | 407.67 | 9.564 | 407.34 | 4.071 | 407.7 | 6.511 | 407.62 | 8.224 | 407.84 | 10.305 | 407.94 | 15.562 | 407.84 | 0.912 | 407.81 | 1.026 | 407.85 | 1.048
407.39 | 3.022 | 407.49 | 4.783 | 407.61 | 4.533 | 408.1 | 5.838 | 407.84 | 9.562 | 407.52 | 4.07 | 407.87 | 6.51 | 407.8 | 8.223 | 408.01 | 10.303 | 408.11 | 15.561 | 408.01 | 0.911 | 407.98 | 1.026 | 408.02 | 1.047
407.57 | 3.022 | 407.68 | 4.782 | 407.78 | 4.532 | 408.28 | 5.837 | 408.01 | 9.562 | 407.7 | 4.068 | 408.04 | 6.509 | 407.97 | 8.222 | 408.19 | 10.303 | 408.28 | 15.56 | 408.18 | 0.91 | 408.15 | 1.026 | 408.19 | 1.046
407.75 | 3.021 | 407.86 | 4.781 | 407.96 | 4.532 | 408.46 | 5.835 | 408.19 | 9.561 | 407.88 | 4.065 | 408.22 | 6.509 | 408.14 | 8.222 | 408.36 | 10.302 | 408.45 | 15.559 | 408.35 | 0.909 | 408.32 | 1.025 | 408.36 | 1.046
407.93 | 3.019 | 408.04 | 4.78 | 408.14 | 4.531 | 408.63 | 5.835 | 408.36 | 9.561 | 408.05 | 4.063 | 408.39 | 6.508 | 408.32 | 8.221 | 408.54 | 10.3 | 408.62 | 15.557 | 408.53 | 0.909 | 408.49 | 1.025 | 408.53 | 1.045
408.12 | 3.018 | 408.22 | 4.779 | 408.32 | 4.531 | 408.81 | 5.834 | 408.53 | 9.561 | 408.23 | 4.062 | 408.57 | 6.507 | 408.49 | 8.22 | 408.71 | 10.298 | 408.8 | 15.556 | 408.7 | 0.907 | 408.66 | 1.024 | 408.7 | 1.044
408.3 | 3.016 | 408.4 | 4.778 | 408.5 | 4.531 | 408.99 | 5.832 | 408.71 | 9.56 | 408.41 | 4.06 | 408.74 | 6.506 | 408.67 | 8.219 | 408.88 | 10.296 | 408.97 | 15.555 | 408.87 | 0.907 | 408.83 | 1.023 | 408.88 | 1.044
408.48 | 3.015 | 408.59 | 4.777 | 408.68 | 4.53 | 409.17 | 5.831 | 408.88 | 9.56 | 408.59 | 4.059 | 408.91 | 6.506 | 408.84 | 8.218 | 409.06 | 10.295 | 409.14 | 15.553 | 409.04 | 0.906 | 409 | 1.022 | 409.05 | 1.043
408.66 | 3.014 | 408.77 | 4.775 | 408.85 | 4.529 | 409.34 | 5.828 | 409.05 | 9.56 | 408.77 | 4.057 | 409.09 | 6.505 | 409.02 | 8.217 | 409.23 | 10.295 | 409.31 | 15.551 | 409.21 | 0.906 | 409.17 | 1.02 | 409.22 | 1.042
408.84 | 3.013 | 408.95 | 4.775 | 409.03 | 4.529 | 409.52 | 5.827 | 409.23 | 9.56 | 408.95 | 4.054 | 409.26 | 6.503 | 409.19 | 8.216 | 409.41 | 10.294 | 409.49 | 15.549 | 409.38 | 0.906 | 409.34 | 1.02 | 409.39 | 1.042
409.02 | 3.011 | 409.13 | 4.774 | 409.21 | 4.529 | 409.7 | 5.825 | 409.4 | 9.56 | 409.12 | 4.053 | 409.43 | 6.503 | 409.36 | 8.215 | 409.58 | 10.292 | 409.66 | 15.549 | 409.56 | 0.904 | 409.51 | 1.02 | 409.56 | 1.041
409.2 | 3.009 | 409.31 | 4.773 | 409.39 | 4.528 | 409.87 | 5.823 | 409.57 | 9.559 | 409.3 | 4.052 | 409.61 | 6.503 | 409.54 | 8.214 | 409.75 | 10.292 | 409.83 | 15.549 | 409.73 | 0.904 | 409.68 | 1.019 | 409.73 | 1.041
409.38 | 3.009 | 409.49 | 4.772 | 409.56 | 4.527 | 410.05 | 5.822 | 409.74 | 9.559 | 409.48 | 4.049 | 409.78 | 6.502 | 409.71 | 8.213 | 409.93 | 10.29 | 410 | 15.548 | 409.9 | 0.903 | 409.85 | 1.018 | 409.9 | 1.039
409.56 | 3.009 | 409.67 | 4.77 | 409.74 | 4.527 | 410.23 | 5.821 | 409.92 | 9.559 | 409.66 | 4.048 | 409.95 | 6.502 | 409.88 | 8.211 | 410.1 | 10.29 | 410.17 | 15.546 | 410.07 | 0.902 | 410.02 | 1.018 | 410.07 | 1.039
409.74 | 3.008 | 409.85 | 4.769 | 409.92 | 4.526 | 410.4 | 5.819 | 410.09 | 9.558 | 409.83 | 4.046 | 410.13 | 6.5 | 410.06 | 8.209 | 410.27 | 10.289 | 410.34 | 15.545 | 410.24 | 0.902 | 410.19 | 1.018 | 410.24 | 1.038
409.92 | 3.007 | 410.03 | 4.768 | 410.09 | 4.525 | 410.58 | 5.818 | 410.26 | 9.558 | 410.01 | 4.045 | 410.3 | 6.5 | 410.23 | 8.207 | 410.45 | 10.288 | 410.52 | 15.545 | 410.41 | 0.9 | 410.36 | 1.017 | 410.41 | 1.037
410.1 | 3.006 | 410.21 | 4.767 | 410.27 | 4.523 | 410.76 | 5.816 | 410.43 | 9.557 | 410.19 | 4.043 | 410.47 | 6.5 | 410.4 | 8.206 | 410.62 | 10.287 | 410.69 | 15.545 | 410.58 | 0.899 | 410.53 | 1.016 | 410.58 | 1.036
410.28 | 3.005 | 410.39 | 4.767 | 410.45 | 4.522 | 410.93 | 5.815 | 410.61 | 9.557 | 410.36 | 4.041 | 410.64 | 6.499 | 410.58 | 8.205 | 410.79 | 10.286 | 410.86 | 15.544 | 410.75 | 0.898 | 410.7 | 1.015 | 410.75 | 1.036
410.46 | 3.004 | 410.57 | 4.766 | 410.62 | 4.521 | 411.11 | 5.814 | 410.78 | 9.556 | 410.54 | 4.038 | 410.82 | 6.498 | 410.75 | 8.205 | 410.96 | 10.284 | 411.03 | 15.544 | 410.93 | 0.896 | 410.87 | 1.015 | 410.92 | 1.036
410.64 | 3.004 | 410.75 | 4.766 | 410.8 | 4.52 | 411.29 | 5.812 | 410.95 | 9.556 | 410.72 | 4.038 | 410.99 | 6.497 | 410.92 | 8.203 | 411.14 | 10.283 | 411.2 | 15.543 | 411.1 | 0.895 | 411.04 | 1.015 | 411.09 | 1.035
410.81 | 3.002 | 410.93 | 4.765 | 410.97 | 4.519 | 411.46 | 5.811 | 411.12 | 9.555 | 410.89 | 4.037 | 411.16 | 6.496 | 411.1 | 8.202 | 411.31 | 10.282 | 411.37 | 15.542 | 411.27 | 0.894 | 411.21 | 1.014 | 411.26 | 1.035
410.99 | 3.001 | 411.11 | 4.764 | 411.15 | 4.518 | 411.64 | 5.809 | 411.29 | 9.555 | 411.07 | 4.034 | 411.33 | 6.495 | 411.27 | 8.201 | 411.48 | 10.281 | 411.54 | 15.542 | 411.44 | 0.894 | 411.38 | 1.013 | 411.43 | 1.034
411.17 | 3 | 411.29 | 4.763 | 411.33 | 4.517 | 411.81 | 5.807 | 411.47 | 9.554 | 411.24 | 4.033 | 411.51 | 6.495 | 411.44 | 8.2 | 411.65 | 10.281 | 411.72 | 15.541 | 411.61 | 0.894 | 411.55 | 1.012 | 411.6 | 1.034
411.35 | 2.999 | 411.47 | 4.763 | 411.5 | 4.516 | 411.99 | 5.806 | 411.64 | 9.553 | 411.42 | 4.031 | 411.68 | 6.495 | 411.61 | 8.2 | 411.83 | 10.28 | 411.89 | 15.54 | 411.78 | 0.893 | 411.72 | 1.011 | 411.77 | 1.034
411.53 | 2.997 | 411.64 | 4.762 | 411.68 | 4.516 | 412.16 | 5.805 | 411.81 | 9.553 | 411.6 | 4.03 | 411.85 | 6.494 | 411.79 | 8.198 | 412 | 10.279 | 412.06 | 15.539 | 411.95 | 0.892 | 411.89 | 1.009 | 411.94 | 1.033
411.7 | 2.996 | 411.82 | 4.761 | 411.85 | 4.515 | 412.34 | 5.804 | 411.98 | 9.552 | 411.77 | 4.029 | 412.02 | 6.493 | 411.96 | 8.197 | 412.17 | 10.278 | 412.23 | 15.539 | 412.12 | 0.891 | 412.06 | 1.007 | 412.11 | 1.032
411.88 | 2.995 | 412 | 4.759 | 412.03 | 4.514 | 412.51 | 5.803 | 412.15 | 9.551 | 411.95 | 4.03 | 412.2 | 6.492 | 412.13 | 8.196 | 412.34 | 10.277 | 412.4 | 15.538 | 412.29 | 0.89 | 412.23 | 1.007 | 412.28 | 1.032
412.06 | 2.994 | 412.18 | 4.758 | 412.2 | 4.513 | 412.69 | 5.802 | 412.32 | 9.551 | 412.12 | 4.029 | 412.37 | 6.491 | 412.3 | 8.195 | 412.52 | 10.277 | 412.57 | 15.537 | 412.46 | 0.889 | 412.4 | 1.006 | 412.45 | 1.032
412.24 | 2.993 | 412.36 | 4.757 | 412.38 | 4.513 | 412.86 | 5.8 | 412.5 | 9.55 | 412.3 | 4.029 | 412.54 | 6.491 | 412.47 | 8.194 | 412.69 | 10.276 | 412.74 | 15.536 | 412.63 | 0.889 | 412.57 | 1.005 | 412.62 | 1.031
412.41 | 2.993 | 412.53 | 4.756 | 412.55 | 4.512 | 413.04 | 5.8 | 412.67 | 9.549 | 412.47 | 4.028 | 412.71 | 6.49 | 412.65 | 8.194 | 412.86 | 10.275 | 412.91 | 15.535 | 412.8 | 0.888 | 412.74 | 1.006 | 412.79 | 1.03
412.59 | 2.992 | 412.71 | 4.755 | 412.73 | 4.511 | 413.21 | 5.799 | 412.84 | 9.548 | 412.65 | 4.028 | 412.88 | 6.49 | 412.82 | 8.192 | 413.03 | 10.275 | 413.09 | 15.533 | 412.97 | 0.886 | 412.91 | 1.005 | 412.96 | 1.03
412.77 | 2.99 | 412.89 | 4.754 | 412.9 | 4.51 | 413.39 | 5.797 | 413.01 | 9.546 | 412.82 | 4.027 | 413.05 | 6.49 | 412.99 | 8.192 | 413.2 | 10.274 | 413.26 | 15.532 | 413.14 | 0.884 | 413.08 | 1.005 | 413.13 | 1.03
412.94 | 2.989 | 413.07 | 4.753 | 413.08 | 4.51 | 413.56 | 5.796 | 413.18 | 9.545 | 413 | 4.027 | 413.23 | 6.489 | 413.16 | 8.191 | 413.38 | 10.274 | 413.43 | 15.531 | 413.32 | 0.884 | 413.25 | 1.004 | 413.3 | 1.029
413.12 | 2.989 | 413.24 | 4.752 | 413.25 | 4.509 | 413.74 | 5.795 | 413.35 | 9.544 | 413.17 | 4.027 | 413.4 | 6.489 | 413.33 | 8.19 | 413.55 | 10.273 | 413.6 | 15.529 | 413.49 | 0.883 | 413.42 | 1.004 | 413.47 | 1.029
413.3 | 2.988 | 413.42 | 4.751 | 413.43 | 4.508 | 413.91 | 5.794 | 413.52 | 9.543 | 413.34 | 4.026 | 413.57 | 6.489 | 413.51 | 8.19 | 413.72 | 10.272 | 413.77 | 15.529 | 413.66 | 0.882 | 413.59 | 1.004 | 413.64 | 1.028
413.47 | 2.987 | 413.6 | 4.75 | 413.6 | 4.506 | 414.09 | 5.792 | 413.69 | 9.542 | 413.52 | 4.025 | 413.74 | 6.489 | 413.68 | 8.19 | 413.89 | 10.271 | 413.94 | 15.528 | 413.83 | 0.881 | 413.76 | 1.004 | 413.81 | 1.027
413.65 | 2.986 | 413.77 | 4.749 | 413.77 | 4.504 | 414.26 | 5.791 | 413.86 | 9.541 | 413.69 | 4.025 | 413.91 | 6.489 | 413.85 | 8.19 | 414.06 | 10.27 | 414.11 | 15.527 | 414 | 0.88 | 413.93 | 1.004 | 413.98 | 1.027
413.82 | 2.985 | 413.95 | 4.749 | 413.95 | 4.503 | 414.43 | 5.789 | 414.03 | 9.541 | 413.87 | 4.024 | 414.08 | 6.488 | 414.02 | 8.19 | 414.24 | 10.269 | 414.28 | 15.526 | 414.17 | 0.879 | 414.1 | 1.003 | 414.15 | 1.026
414 | 2.984 | 414.12 | 4.748 | 414.12 | 4.503 | 414.61 | 5.788 | 414.21 | 9.54 | 414.04 | 4.022 | 414.26 | 6.488 | 414.19 | 8.19 | 414.41 | 10.268 | 414.45 | 15.525 | 414.34 | 0.879 | 414.27 | 1.003 | 414.32 | 1.026
414.17 | 2.982 | 414.3 | 4.747 | 414.3 | 4.502 | 414.78 | 5.787 | 414.38 | 9.539 | 414.21 | 4.021 | 414.43 | 6.487 | 414.37 | 8.19 | 414.58 | 10.267 | 414.62 | 15.523 | 414.51 | 0.878 | 414.44 | 1.002 | 414.49 | 1.025
414.35 | 2.981 | 414.48 | 4.746 | 414.47 | 4.501 | 414.95 | 5.786 | 414.55 | 9.538 | 414.39 | 4.019 | 414.6 | 6.486 | 414.54 | 8.19 | 414.75 | 10.266 | 414.8 | 15.522 | 414.68 | 0.877 | 414.61 | 1.001 | 414.66 | 1.025
414.53 | 2.981 | 414.65 | 4.746 | 414.64 | 4.5 | 415.13 | 5.784 | 414.72 | 9.537 | 414.56 | 4.017 | 414.77 | 6.485 | 414.71 | 8.189 | 414.92 | 10.265 | 414.97 | 15.522 | 414.85 | 0.876 | 414.78 | 1 | 414.83 | 1.024
414.7 | 2.979 | 414.83 | 4.745 | 414.82 | 4.5 | 415.3 | 5.782 | 414.89 | 9.537 | 414.74 | 4.015 | 414.94 | 6.484 | 414.88 | 8.189 | 415.09 | 10.264 | 415.14 | 15.521 | 415.02 | 0.875 | 414.95 | 0.999 | 415 | 1.024
414.88 | 2.978 | 415 | 4.745 | 414.99 | 4.499 | 415.47 | 5.781 | 415.06 | 9.536 | 414.91 | 4.014 | 415.11 | 6.483 | 415.05 | 8.188 | 415.26 | 10.264 | 415.31 | 15.52 | 415.19 | 0.874 | 415.12 | 0.999 | 415.17 | 1.024
415.05 | 2.977 | 415.18 | 4.744 | 415.16 | 4.499 | 415.65 | 5.779 | 415.23 | 9.535 | 415.08 | 4.012 | 415.28 | 6.481 | 415.22 | 8.188 | 415.43 | 10.263 | 415.48 | 15.519 | 415.36 | 0.873 | 415.29 | 0.998 | 415.34 | 1.023
415.22 | 2.976 | 415.35 | 4.744 | 415.34 | 4.499 | 415.82 | 5.778 | 415.4 | 9.534 | 415.26 | 4.012 | 415.45 | 6.48 | 415.39 | 8.187 | 415.61 | 10.262 | 415.65 | 15.517 | 415.53 | 0.871 | 415.46 | 0.998 | 415.51 | 1.022
415.4 | 2.975 | 415.53 | 4.743 | 415.51 | 4.498 | 415.99 | 5.777 | 415.57 | 9.533 | 415.43 | 4.009 | 415.62 | 6.478 | 415.57 | 8.187 | 415.78 | 10.262 | 415.82 | 15.516 | 415.7 | 0.87 | 415.63 | 0.997 | 415.68 | 1.022
415.57 | 2.974 | 415.7 | 4.743 | 415.68 | 4.498 | 416.17 | 5.776 | 415.74 | 9.533 | 415.6 | 4.009 | 415.79 | 6.476 | 415.74 | 8.186 | 415.95 | 10.261 | 415.99 | 15.515 | 415.87 | 0.869 | 415.79 | 0.996 | 415.85 | 1.021
415.75 | 2.973 | 415.88 | 4.742 | 415.86 | 4.497 | 416.34 | 5.775 | 415.91 | 9.532 | 415.77 | 4.008 | 415.97 | 6.475 | 415.91 | 8.184 | 416.12 | 10.26 | 416.16 | 15.515 | 416.04 | 0.868 | 415.96 | 0.996 | 416.02 | 1.02
415.92 | 2.973 | 416.05 | 4.741 | 416.03 | 4.497 | 416.51 | 5.774 | 416.08 | 9.532 | 415.95 | 4.007 | 416.14 | 6.475 | 416.08 | 8.183 | 416.29 | 10.259 | 416.33 | 15.515 | 416.21 | 0.867 | 416.13 | 0.996 | 416.18 | 1.02
416.1 | 2.972 | 416.23 | 4.74 | 416.2 | 4.496 | 416.68 | 5.772 | 416.25 | 9.531 | 416.12 | 4.007 | 416.31 | 6.474 | 416.25 | 8.182 | 416.46 | 10.258 | 416.5 | 15.515 | 416.38 | 0.867 | 416.3 | 0.996 | 416.35 | 1.019
416.27 | 2.971 | 416.4 | 4.74 | 416.38 | 4.496 | 416.86 | 5.771 | 416.42 | 9.531 | 416.29 | 4.006 | 416.48 | 6.474 | 416.42 | 8.18 | 416.63 | 10.257 | 416.67 | 15.515 | 416.55 | 0.866 | 416.47 | 0.996 | 416.52 | 1.018
416.44 | 2.971 | 416.58 | 4.74 | 416.55 | 4.495 | 417.03 | 5.771 | 416.59 | 9.531 | 416.47 | 4.006 | 416.65 | 6.474 | 416.59 | 8.179 | 416.8 | 10.257 | 416.84 | 15.515 | 416.72 | 0.865 | 416.64 | 0.996 | 416.69 | 1.018
416.62 | 2.97 | 416.75 | 4.738 | 416.72 | 4.495 | 417.2 | 5.77 | 416.76 | 9.53 | 416.64 | 4.005 | 416.82 | 6.473 | 416.76 | 8.179 | 416.97 | 10.256 | 417.01 | 15.515 | 416.89 | 0.865 | 416.81 | 0.996 | 416.86 | 1.017
416.79 | 2.969 | 416.93 | 4.736 | 416.89 | 4.494 | 417.37 | 5.769 | 416.93 | 9.53 | 416.81 | 4.005 | 416.99 | 6.473 | 416.93 | 8.177 | 417.14 | 10.255 | 417.18 | 15.515 | 417.06 | 0.864 | 416.98 | 0.995 | 417.03 | 1.017
416.96 | 2.969 | 417.1 | 4.735 | 417.07 | 4.493 | 417.55 | 5.768 | 417.1 | 9.53 | 416.98 | 4.004 | 417.16 | 6.473 | 417.1 | 8.176 | 417.32 | 10.253 | 417.35 | 15.515 | 417.23 | 0.863 | 417.15 | 0.995 | 417.2 | 1.016
417.14 | 2.968 | 417.27 | 4.735 | 417.24 | 4.493 | 417.72 | 5.767 | 417.27 | 9.529 | 417.16 | 4.004 | 417.33 | 6.473 | 417.27 | 8.175 | 417.49 | 10.25 | 417.52 | 15.514 | 417.4 | 0.863 | 417.32 | 0.995 | 417.37 | 1.015
417.31 | 2.968 | 417.45 | 4.733 | 417.41 | 4.492 | 417.89 | 5.766 | 417.44 | 9.528 | 417.33 | 4.003 | 417.5 | 6.472 | 417.44 | 8.174 | 417.66 | 10.249 | 417.69 | 15.514 | 417.57 | 0.862 | 417.49 | 0.995 | 417.54 | 1.015
417.48 | 2.968 | 417.62 | 4.732 | 417.58 | 4.492 | 418.06 | 5.766 | 417.61 | 9.528 | 417.5 | 4.003 | 417.67 | 6.472 | 417.61 | 8.172 | 417.83 | 10.247 | 417.86 | 15.513 | 417.74 | 0.861 | 417.66 | 0.994 | 417.71 | 1.014
417.66 | 2.967 | 417.79 | 4.732 | 417.76 | 4.491 | 418.24 | 5.765 | 417.78 | 9.527 | 417.67 | 4.002 | 417.84 | 6.471 | 417.78 | 8.172 | 418 | 10.245 | 418.03 | 15.512 | 417.91 | 0.86 | 417.83 | 0.994 | 417.88 | 1.014
417.83 | 2.966 | 417.97 | 4.731 | 417.93 | 4.491 | 418.41 | 5.764 | 417.95 | 9.526 | 417.84 | 4.001 | 418.01 | 6.471 | 417.95 | 8.17 | 418.17 | 10.244 | 418.2 | 15.511 | 418.08 | 0.859 | 418 | 0.993 | 418.05 | 1.013
418 | 2.966 | 418.14 | 4.729 | 418.1 | 4.49 | 418.58 | 5.763 | 418.12 | 9.525 | 418.02 | 4 | 418.18 | 6.47 | 418.13 | 8.17 | 418.34 | 10.242 | 418.37 | 15.51 | 418.24 | 0.858 | 418.17 | 0.993 | 418.22 | 1.013
418.18 | 2.965 | 418.31 | 4.729 | 418.27 | 4.49 | 418.75 | 5.762 | 418.29 | 9.524 | 418.19 | 3.999 | 418.35 | 6.47 | 418.3 | 8.168 | 418.51 | 10.241 | 418.54 | 15.509 | 418.41 | 0.857 | 418.34 | 0.993 | 418.39 | 1.013
418.35 | 2.964 | 418.49 | 4.729 | 418.44 | 4.488 | 418.92 | 5.761 | 418.46 | 9.523 | 418.36 | 3.998 | 418.52 | 6.47 | 418.47 | 8.167 | 418.68 | 10.241 | 418.71 | 15.508 | 418.58 | 0.856 | 418.51 | 0.992 | 418.56 | 1.011
418.52 | 2.963 | 418.66 | 4.728 | 418.62 | 4.488 | 419.09 | 5.761 | 418.63 | 9.522 | 418.53 | 3.997 | 418.69 | 6.469 | 418.64 | 8.166 | 418.85 | 10.24 | 418.88 | 15.506 | 418.75 | 0.855 | 418.67 | 0.991 | 418.72 | 1.011
418.69 | 2.961 | 418.83 | 4.727 | 418.79 | 4.486 | 419.27 | 5.76 | 418.8 | 9.521 | 418.7 | 3.996 | 418.86 | 6.469 | 418.81 | 8.166 | 419.02 | 10.24 | 419.05 | 15.504 | 418.92 | 0.854 | 418.84 | 0.991 | 418.89 | 1.01
418.87 | 2.96 | 419.01 | 4.726 | 418.96 | 4.485 | 419.44 | 5.759 | 418.97 | 9.521 | 418.87 | 3.993 | 419.03 | 6.468 | 418.98 | 8.166 | 419.19 | 10.24 | 419.22 | 15.503 | 419.09 | 0.854 | 419.01 | 0.991 | 419.06 | 1.01
419.04 | 2.96 | 419.18 | 4.725 | 419.13 | 4.484 | 419.61 | 5.757 | 419.14 | 9.52 | 419.05 | 3.99 | 419.2 | 6.467 | 419.15 | 8.166 | 419.36 | 10.239 | 419.39 | 15.502 | 419.26 | 0.853 | 419.18 | 0.99 | 419.23 | 1.01
419.21 | 2.959 | 419.35 | 4.725 | 419.3 | 4.483 | 419.78 | 5.756 | 419.31 | 9.518 | 419.22 | 3.988 | 419.37 | 6.465 | 419.32 | 8.166 | 419.53 | 10.239 | 419.56 | 15.501 | 419.43 | 0.852 | 419.35 | 0.989 | 419.4 | 1.008
419.38 | 2.958 | 419.52 | 4.724 | 419.47 | 4.482 | 419.95 | 5.755 | 419.47 | 9.517 | 419.39 | 3.986 | 419.54 | 6.465 | 419.49 | 8.166 | 419.7 | 10.239 | 419.73 | 15.5 | 419.6 | 0.85 | 419.52 | 0.988 | 419.57 | 1.007
419.55 | 2.957 | 419.7 | 4.721 | 419.64 | 4.481 | 420.12 | 5.755 | 419.64 | 9.516 | 419.56 | 3.984 | 419.71 | 6.464 | 419.66 | 8.166 | 419.87 | 10.238 | 419.9 | 15.499 | 419.77 | 0.85 | 419.69 | 0.987 | 419.74 | 1.005
419.73 | 2.956 | 419.87 | 4.718 | 419.82 | 4.479 | 420.29 | 5.754 | 419.81 | 9.515 | 419.73 | 3.983 | 419.88 | 6.463 | 419.83 | 8.165 | 420.04 | 10.238 | 420.07 | 15.498 | 419.94 | 0.848 | 419.86 | 0.986 | 419.91 | 1.003
419.9 | 2.956 | 420.04 | 4.716 | 419.99 | 4.477 | 420.47 | 5.752 | 419.98 | 9.515 | 419.9 | 3.983 | 420.05 | 6.463 | 420 | 8.166 | 420.21 | 10.238 | 420.24 | 15.497 | 420.11 | 0.847 | 420.03 | 0.985 | 420.08 | 1.003
420.07 | 2.955 | 420.21 | 4.715 | 420.16 | 4.476 | 420.64 | 5.752 | 420.15 | 9.514 | 420.07 | 3.981 | 420.22 | 6.463 | 420.17 | 8.166 | 420.38 | 10.238 | 420.41 | 15.495 | 420.28 | 0.846 | 420.2 | 0.983 | 420.25 | 1.001
420.24 | 2.954 | 420.38 | 4.714 | 420.33 | 4.476 | 420.81 | 5.751 | 420.32 | 9.513 | 420.24 | 3.981 | 420.39 | 6.462 | 420.34 | 8.166 | 420.55 | 10.237 | 420.58 | 15.495 | 420.45 | 0.845 | 420.37 | 0.982 | 420.42 | 1.001
420.41 | 2.954 | 420.56 | 4.714 | 420.5 | 4.475 | 420.98 | 5.751 | 420.49 | 9.512 | 420.41 | 3.98 | 420.56 | 6.461 | 420.51 | 8.166 | 420.72 | 10.236 | 420.75 | 15.494 | 420.62 | 0.844 | 420.54 | 0.981 | 420.59 | 1
420.58 | 2.953 | 420.73 | 4.714 | 420.67 | 4.474 | 421.15 | 5.751 | 420.66 | 9.512 | 420.59 | 3.979 | 420.73 | 6.461 | 420.68 | 8.165 | 420.89 | 10.235 | 420.92 | 15.493 | 420.79 | 0.843 | 420.7 | 0.98 | 420.75 | 1
420.76 | 2.952 | 420.9 | 4.713 | 420.84 | 4.474 | 421.32 | 5.749 | 420.83 | 9.512 | 420.76 | 3.978 | 420.9 | 6.46 | 420.85 | 8.164 | 421.06 | 10.234 | 421.09 | 15.492 | 420.96 | 0.842 | 420.87 | 0.98 | 420.92 | 1
420.93 | 2.951 | 421.07 | 4.712 | 421.01 | 4.474 | 421.49 | 5.749 | 421 | 9.512 | 420.93 | 3.978 | 421.07 | 6.459 | 421.02 | 8.164 | 421.23 | 10.233 | 421.26 | 15.492 | 421.13 | 0.842 | 421.04 | 0.98 | 421.09 | 0.999
421.1 | 2.949 | 421.24 | 4.712 | 421.18 | 4.474 | 421.66 | 5.748 | 421.17 | 9.511 | 421.1 | 3.978 | 421.24 | 6.459 | 421.19 | 8.163 | 421.4 | 10.232 | 421.43 | 15.49 | 421.3 | 0.841 | 421.21 | 0.978 | 421.26 | 0.999
421.27 | 2.947 | 421.42 | 4.712 | 421.35 | 4.474 | 421.83 | 5.747 | 421.34 | 9.512 | 421.27 | 3.977 | 421.41 | 6.459 | 421.36 | 8.161 | 421.57 | 10.23 | 421.6 | 15.49 | 421.47 | 0.84 | 421.38 | 0.977 | 421.43 | 0.998
421.44 | 2.945 | 421.59 | 4.712 | 421.52 | 4.473 | 422 | 5.747 | 421.51 | 9.512 | 421.44 | 3.977 | 421.58 | 6.459 | 421.53 | 8.159 | 421.74 | 10.228 | 421.77 | 15.49 | 421.63 | 0.84 | 421.55 | 0.977 | 421.6 | 0.998
421.61 | 2.944 | 421.76 | 4.711 | 421.69 | 4.473 | 422.18 | 5.746 | 421.68 | 9.512 | 421.61 | 3.977 | 421.75 | 6.459 | 421.7 | 8.157 | 421.91 | 10.227 | 421.93 | 15.489 | 421.8 | 0.839 | 421.72 | 0.976 | 421.77 | 0.997
421.78 | 2.942 | 421.93 | 4.711 | 421.87 | 4.473 | 422.35 | 5.744 | 421.85 | 9.512 | 421.78 | 3.976 | 421.92 | 6.459 | 421.86 | 8.156 | 422.08 | 10.225 | 422.1 | 15.489 | 421.97 | 0.838 | 421.89 | 0.976 | 421.94 | 0.997
421.95 | 2.941 | 422.1 | 4.71 | 422.04 | 4.473 | 422.52 | 5.742 | 422.02 | 9.512 | 421.95 | 3.976 | 422.09 | 6.458 | 422.03 | 8.154 | 422.25 | 10.224 | 422.27 | 15.489 | 422.14 | 0.837 | 422.06 | 0.975 | 422.11 | 0.996
422.12 | 2.94 | 422.27 | 4.71 | 422.21 | 4.472 | 422.69 | 5.741 | 422.19 | 9.511 | 422.12 | 3.976 | 422.26 | 6.458 | 422.2 | 8.155 | 422.42 | 10.223 | 422.44 | 15.489 | 422.31 | 0.836 | 422.23 | 0.974 | 422.28 | 0.996
422.29 | 2.94 | 422.45 | 4.709 | 422.38 | 4.472 | 422.86 | 5.739 | 422.36 | 9.511 | 422.29 | 3.975 | 422.43 | 6.457 | 422.37 | 8.154 | 422.59 | 10.223 | 422.61 | 15.488 | 422.48 | 0.836 | 422.4 | 0.974 | 422.44 | 0.996
422.46 | 2.94 | 422.62 | 4.709 | 422.55 | 4.472 | 423.03 | 5.737 | 422.53 | 9.511 | 422.46 | 3.975 | 422.6 | 6.457 | 422.54 | 8.153 | 422.76 | 10.223 | 422.78 | 15.488 | 422.65 | 0.834 | 422.56 | 0.974 | 422.61 | 0.995
422.63 | 2.939 | 422.79 | 4.709 | 422.72 | 4.471 | 423.2 | 5.736 | 422.69 | 9.51 | 422.63 | 3.975 | 422.77 | 6.456 | 422.71 | 8.153 | 422.93 | 10.222 | 422.95 | 15.488 | 422.82 | 0.832 | 422.73 | 0.973 | 422.78 | 0.994
422.8 | 2.938 | 422.96 | 4.709 | 422.89 | 4.471 | 423.37 | 5.735 | 422.86 | 9.51 | 422.8 | 3.975 | 422.94 | 6.455 | 422.88 | 8.152 | 423.1 | 10.222 | 423.12 | 15.488 | 422.99 | 0.83 | 422.9 | 0.972 | 422.95 | 0.994
422.97 | 2.937 | 423.13 | 4.709 | 423.06 | 4.47 | 423.54 | 5.734 | 423.03 | 9.509 | 422.97 | 3.975 | 423.11 | 6.455 | 423.05 | 8.152 | 423.27 | 10.222 | 423.29 | 15.488 | 423.16 | 0.829 | 423.07 | 0.972 | 423.12 | 0.993
423.14 | 2.937 | 423.3 | 4.709 | 423.23 | 4.469 | 423.71 | 5.733 | 423.2 | 9.508 | 423.14 | 3.974 | 423.27 | 6.455 | 423.22 | 8.152 | 423.44 | 10.221 | 423.46 | 15.488 | 423.33 | 0.828 | 423.24 | 0.971 | 423.29 | 0.993
423.31 | 2.936 | 423.47 | 4.709 | 423.4 | 4.468 | 423.88 | 5.732 | 423.37 | 9.507 | 423.31 | 3.973 | 423.44 | 6.453 | 423.39 | 8.152 | 423.61 | 10.221 | 423.63 | 15.487 | 423.5 | 0.826 | 423.41 | 0.971 | 423.46 | 0.993
423.48 | 2.936 | 423.64 | 4.709 | 423.57 | 4.467 | 424.05 | 5.731 | 423.54 | 9.506 | 423.48 | 3.972 | 423.61 | 6.453 | 423.56 | 8.152 | 423.78 | 10.221 | 423.8 | 15.485 | 423.67 | 0.825 | 423.58 | 0.97 | 423.63 | 0.992
423.65 | 2.935 | 423.81 | 4.709 | 423.74 | 4.467 | 424.22 | 5.73 | 423.71 | 9.505 | 423.65 | 3.971 | 423.78 | 6.452 | 423.73 | 8.153 | 423.95 | 10.221 | 423.97 | 15.484 | 423.83 | 0.825 | 423.75 | 0.97 | 423.8 | 0.992
423.82 | 2.935 | 423.98 | 4.709 | 423.91 | 4.466 | 424.39 | 5.729 | 423.88 | 9.504 | 423.82 | 3.971 | 423.95 | 6.452 | 423.9 | 8.153 | 424.12 | 10.22 | 424.14 | 15.483 | 424 | 0.823 | 423.91 | 0.97 | 423.96 | 0.991
423.99 | 2.934 | 424.16 | 4.708 | 424.08 | 4.464 | 424.56 | 5.728 | 424.05 | 9.504 | 423.99 | 3.97 | 424.12 | 6.452 | 424.07 | 8.152 | 424.29 | 10.22 | 424.31 | 15.482 | 424.17 | 0.823 | 424.08 | 0.969 | 424.13 | 0.991
424.16 | 2.933 | 424.33 | 4.708 | 424.25 | 4.463 | 424.73 | 5.727 | 424.22 | 9.503 | 424.16 | 3.969 | 424.29 | 6.451 | 424.24 | 8.152 | 424.46 | 10.219 | 424.47 | 15.481 | 424.34 | 0.821 | 424.25 | 0.969 | 424.3 | 0.99
424.33 | 2.932 | 424.5 | 4.706 | 424.42 | 4.461 | 424.9 | 5.726 | 424.39 | 9.503 | 424.33 | 3.968 | 424.46 | 6.45 | 424.41 | 8.152 | 424.63 | 10.218 | 424.64 | 15.481 | 424.51 | 0.821 | 424.42 | 0.969 | 424.47 | 0.989
424.5 | 2.932 | 424.67 | 4.705 | 424.59 | 4.46 | 425.07 | 5.725 | 424.56 | 9.502 | 424.5 | 3.967 | 424.63 | 6.449 | 424.57 | 8.151 | 424.8 | 10.217 | 424.81 | 15.48 | 424.68 | 0.82 | 424.59 | 0.969 | 424.64 | 0.989
424.67 | 2.931 | 424.84 | 4.703 | 424.76 | 4.459 | 425.24 | 5.724 | 424.73 | 9.501 | 424.67 | 3.966 | 424.8 | 6.448 | 424.74 | 8.151 | 424.97 | 10.217 | 424.98 | 15.479 | 424.85 | 0.819 | 424.76 | 0.967 | 424.81 | 0.988
424.84 | 2.929 | 425.01 | 4.702 | 424.93 | 4.458 | 425.41 | 5.723 | 424.89 | 9.501 | 424.84 | 3.966 | 424.97 | 6.448 | 424.91 | 8.149 | 425.14 | 10.217 | 425.15 | 15.478 | 425.02 | 0.818 | 424.93 | 0.966 | 424.98 | 0.987
425.01 | 2.928 | 425.18 | 4.701 | 425.1 | 4.457 | 425.58 | 5.722 | 425.06 | 9.501 | 425.01 | 3.964 | 425.14 | 6.448 | 425.08 | 8.149 | 425.31 | 10.217 | 425.32 | 15.478 | 425.19 | 0.817 | 425.1 | 0.966 | 425.15 | 0.987
425.18 | 2.927 | 425.35 | 4.7 | 425.27 | 4.457 | 425.75 | 5.722 | 425.23 | 9.501 | 425.18 | 3.962 | 425.31 | 6.447 | 425.25 | 8.148 | 425.48 | 10.217 | 425.49 | 15.477 | 425.36 | 0.817 | 425.27 | 0.966 | 425.31 | 0.987
425.35 | 2.927 | 425.52 | 4.699 | 425.44 | 4.456 | 425.93 | 5.721 | 425.4 | 9.5 | 425.35 | 3.961 | 425.47 | 6.445 | 425.42 | 8.147 | 425.65 | 10.216 | 425.66 | 15.477 | 425.53 | 0.816 | 425.43 | 0.966 | 425.48 | 0.986
425.52 | 2.926 | 425.69 | 4.698 | 425.61 | 4.455 | 426.1 | 5.721 | 425.57 | 9.5 | 425.52 | 3.96 | 425.64 | 6.443 | 425.59 | 8.146 | 425.82 | 10.215 | 425.83 | 15.476 | 425.7 | 0.815 | 425.6 | 0.965 | 425.65 | 0.986
425.69 | 2.925 | 425.86 | 4.697 | 425.78 | 4.455 | 426.27 | 5.72 | 425.74 | 9.5 | 425.69 | 3.959 | 425.81 | 6.441 | 425.76 | 8.145 | 425.99 | 10.214 | 426 | 15.475 | 425.87 | 0.814 | 425.77 | 0.964 | 425.82 | 0.986
425.86 | 2.924 | 426.03 | 4.695 | 425.95 | 4.454 | 426.44 | 5.719 | 425.91 | 9.499 | 425.86 | 3.958 | 425.98 | 6.439 | 425.93 | 8.144 | 426.15 | 10.214 | 426.17 | 15.475 | 426.03 | 0.813 | 425.94 | 0.964 | 425.99 | 0.986
426.03 | 2.924 | 426.2 | 4.695 | 426.12 | 4.452 | 426.61 | 5.718 | 426.08 | 9.499 | 426.03 | 3.957 | 426.15 | 6.439 | 426.09 | 8.143 | 426.32 | 10.213 | 426.33 | 15.474 | 426.2 | 0.813 | 426.11 | 0.963 | 426.16 | 0.985
426.2 | 2.923 | 426.37 | 4.694 | 426.29 | 4.451 | 426.78 | 5.717 | 426.25 | 9.499 | 426.2 | 3.957 | 426.32 | 6.439 | 426.26 | 8.142 | 426.49 | 10.213 | 426.5 | 15.473 | 426.37 | 0.812 | 426.28 | 0.962 | 426.33 | 0.984
426.37 | 2.923 | 426.54 | 4.692 | 426.46 | 4.45 | 426.95 | 5.716 | 426.42 | 9.498 | 426.37 | 3.956 | 426.49 | 6.438 | 426.43 | 8.141 | 426.66 | 10.213 | 426.67 | 15.472 | 426.54 | 0.811 | 426.45 | 0.962 | 426.49 | 0.984
426.54 | 2.923 | 426.71 | 4.692 | 426.62 | 4.449 | 427.12 | 5.715 | 426.58 | 9.498 | 426.54 | 3.955 | 426.66 | 6.438 | 426.6 | 8.139 | 426.83 | 10.213 | 426.84 | 15.47 | 426.71 | 0.811 | 426.61 | 0.961 | 426.66 | 0.983
426.71 | 2.923 | 426.88 | 4.69 | 426.79 | 4.448 | 427.29 | 5.715 | 426.75 | 9.497 | 426.71 | 3.955 | 426.82 | 6.438 | 426.77 | 8.138 | 427 | 10.212 | 427.01 | 15.468 | 426.88 | 0.81 | 426.78 | 0.961 | 426.83 | 0.983
426.88 | 2.922 | 427.05 | 4.689 | 426.96 | 4.447 | 427.46 | 5.713 | 426.92 | 9.496 | 426.88 | 3.954 | 426.99 | 6.438 | 426.94 | 8.138 | 427.17 | 10.211 | 427.18 | 15.467 | 427.05 | 0.809 | 426.95 | 0.961 | 427 | 0.983
427.05 | 2.921 | 427.22 | 4.688 | 427.13 | 4.447 | 427.62 | 5.712 | 427.09 | 9.496 | 427.05 | 3.953 | 427.16 | 6.437 | 427.11 | 8.137 | 427.34 | 10.211 | 427.35 | 15.465 | 427.22 | 0.808 | 427.12 | 0.961 | 427.17 | 0.982
427.21 | 2.92 | 427.39 | 4.687 | 427.3 | 4.447 | 427.79 | 5.711 | 427.26 | 9.495 | 427.21 | 3.952 | 427.33 | 6.435 | 427.28 | 8.136 | 427.51 | 10.21 | 427.52 | 15.464 | 427.39 | 0.807 | 427.29 | 0.96 | 427.34 | 0.982
427.38 | 2.92 | 427.56 | 4.686 | 427.47 | 4.447 | 427.96 | 5.71 | 427.43 | 9.495 | 427.38 | 3.951 | 427.5 | 6.435 | 427.44 | 8.136 | 427.68 | 10.209 | 427.69 | 15.462 | 427.56 | 0.807 | 427.46 | 0.959 | 427.51 | 0.982
427.55 | 2.919 | 427.72 | 4.686 | 427.64 | 4.446 | 428.13 | 5.708 | 427.6 | 9.494 | 427.55 | 3.95 | 427.67 | 6.435 | 427.61 | 8.136 | 427.85 | 10.208 | 427.86 | 15.461 | 427.72 | 0.805 | 427.62 | 0.959 | 427.67 | 0.982
427.72 | 2.919 | 427.89 | 4.685 | 427.81 | 4.446 | 428.3 | 5.706 | 427.77 | 9.493 | 427.72 | 3.95 | 427.84 | 6.434 | 427.78 | 8.135 | 428.02 | 10.208 | 428.03 | 15.461 | 427.89 | 0.805 | 427.79 | 0.958 | 427.84 | 0.981
427.89 | 2.918 | 428.06 | 4.683 | 427.98 | 4.446 | 428.47 | 5.704 | 427.94 | 9.493 | 427.89 | 3.949 | 428 | 6.434 | 427.95 | 8.134 | 428.19 | 10.207 | 428.2 | 15.46 | 428.06 | 0.803 | 427.96 | 0.958 | 428.01 | 0.981
428.06 | 2.916 | 428.23 | 4.683 | 428.15 | 4.446 | 428.64 | 5.703 | 428.1 | 9.491 | 428.06 | 3.948 | 428.17 | 6.433 | 428.12 | 8.133 | 428.36 | 10.206 | 428.37 | 15.46 | 428.23 | 0.802 | 428.13 | 0.958 | 428.18 | 0.98
428.23 | 2.915 | 428.4 | 4.682 | 428.32 | 4.446 | 428.81 | 5.701 | 428.27 | 9.49 | 428.23 | 3.947 | 428.34 | 6.431 | 428.29 | 8.132 | 428.52 | 10.205 | 428.53 | 15.459 | 428.4 | 0.8 | 428.3 | 0.958 | 428.35 | 0.979
428.4 | 2.915 | 428.57 | 4.682 | 428.49 | 4.446 | 428.98 | 5.7 | 428.44 | 9.489 | 428.4 | 3.945 | 428.51 | 6.429 | 428.45 | 8.132 | 428.69 | 10.205 | 428.7 | 15.458 | 428.57 | 0.799 | 428.47 | 0.958 | 428.52 | 0.979
428.57 | 2.914 | 428.74 | 4.681 | 428.66 | 4.447 | 429.15 | 5.698 | 428.61 | 9.489 | 428.57 | 3.943 | 428.68 | 6.428 | 428.62 | 8.131 | 428.86 | 10.204 | 428.87 | 15.457 | 428.74 | 0.798 | 428.64 | 0.958 | 428.69 | 0.978
428.74 | 2.914 | 428.91 | 4.681 | 428.82 | 4.447 | 429.32 | 5.697 | 428.78 | 9.487 | 428.74 | 3.942 | 428.85 | 6.427 | 428.79 | 8.13 | 429.03 | 10.203 | 429.04 | 15.455 | 428.91 | 0.796 | 428.81 | 0.958 | 428.86 | 0.977
428.91 | 2.913 | 429.08 | 4.68 | 428.99 | 4.447 | 429.49 | 5.696 | 428.95 | 9.485 | 428.9 | 3.941 | 429.02 | 6.425 | 428.96 | 8.13 | 429.2 | 10.202 | 429.21 | 15.455 | 429.08 | 0.796 | 428.97 | 0.958 | 429.02 | 0.976
429.07 | 2.912 | 429.25 | 4.679 | 429.16 | 4.447 | 429.66 | 5.695 | 429.12 | 9.484 | 429.07 | 3.939 | 429.18 | 6.425 | 429.13 | 8.129 | 429.37 | 10.201 | 429.38 | 15.454 | 429.24 | 0.795 | 429.14 | 0.958 | 429.19 | 0.974
429.24 | 2.911 | 429.42 | 4.678 | 429.33 | 4.446 | 429.83 | 5.694 | 429.28 | 9.484 | 429.24 | 3.938 | 429.35 | 6.425 | 429.3 | 8.129 | 429.54 | 10.2 | 429.55 | 15.454 | 429.41 | 0.794 | 429.31 | 0.958 | 429.36 | 0.974
429.41 | 2.911 | 429.59 | 4.678 | 429.5 | 4.446 | 430 | 5.694 | 429.45 | 9.482 | 429.41 | 3.936 | 429.52 | 6.423 | 429.47 | 8.128 | 429.71 | 10.199 | 429.72 | 15.454 | 429.58 | 0.793 | 429.48 | 0.957 | 429.53 | 0.972
429.58 | 2.911 | 429.76 | 4.677 | 429.67 | 4.446 | 430.17 | 5.694 | 429.62 | 9.481 | 429.58 | 3.935 | 429.69 | 6.422 | 429.63 | 8.128 | 429.88 | 10.197 | 429.88 | 15.453 | 429.75 | 0.792 | 429.65 | 0.957 | 429.7 | 0.971
429.75 | 2.91 | 429.93 | 4.676 | 429.84 | 4.445 | 430.34 | 5.693 | 429.79 | 9.48 | 429.75 | 3.934 | 429.86 | 6.421 | 429.8 | 8.127 | 430.05 | 10.195 | 430.05 | 15.452 | 429.92 | 0.792 | 429.82 | 0.957 | 429.87 | 0.97
429.92 | 2.909 | 430.1 | 4.675 | 430.01 | 4.445 | 430.51 | 5.693 | 429.96 | 9.479 | 429.92 | 3.934 | 430.03 | 6.42 | 429.97 | 8.127 | 430.22 | 10.193 | 430.22 | 15.451 | 430.09 | 0.79 | 429.99 | 0.956 | 430.03 | 0.969
430.09 | 2.909 | 430.26 | 4.674 | 430.18 | 4.445 | 430.68 | 5.692 | 430.13 | 9.479 | 430.09 | 3.933 | 430.19 | 6.419 | 430.14 | 8.128 | 430.39 | 10.192 | 430.39 | 15.45 | 430.26 | 0.789 | 430.15 | 0.956 | 430.2 | 0.968
430.26 | 2.908 | 430.43 | 4.674 | 430.34 | 4.444 | 430.85 | 5.692 | 430.3 | 9.478 | 430.25 | 3.931 | 430.36 | 6.419 | 430.31 | 8.128 | 430.56 | 10.192 | 430.56 | 15.449 | 430.43 | 0.787 | 430.32 | 0.955 | 430.37 | 0.968
430.43 | 2.908 | 430.6 | 4.673 | 430.51 | 4.443 | 431.02 | 5.692 | 430.46 | 9.478 | 430.42 | 3.93 | 430.53 | 6.418 | 430.48 | 8.128 | 430.72 | 10.192 | 430.73 | 15.449 | 430.6 | 0.786 | 430.49 | 0.955 | 430.54 | 0.967
430.59 | 2.908 | 430.77 | 4.672 | 430.68 | 4.442 | 431.18 | 5.691 | 430.63 | 9.477 | 430.59 | 3.929 | 430.7 | 6.418 | 430.64 | 8.128 | 430.89 | 10.191 | 430.9 | 15.449 | 430.76 | 0.785 | 430.66 | 0.954 | 430.71 | 0.967
430.76 | 2.907 | 430.94 | 4.672 | 430.85 | 4.441 | 431.35 | 5.691 | 430.8 | 9.476 | 430.76 | 3.928 | 430.87 | 6.418 | 430.81 | 8.127 | 431.06 | 10.19 | 431.07 | 15.448 | 430.93 | 0.784 | 430.83 | 0.954 | 430.88 | 0.966
430.93 | 2.907 | 431.11 | 4.671 | 431.02 | 4.439 | 431.52 | 5.691 | 430.97 | 9.475 | 430.93 | 3.927 | 431.03 | 6.418 | 430.98 | 8.127 | 431.23 | 10.189 | 431.24 | 15.448 | 431.1 | 0.783 | 431 | 0.953 | 431.05 | 0.965
431.1 | 2.906 | 431.28 | 4.669 | 431.19 | 4.437 | 431.69 | 5.691 | 431.14 | 9.475 | 431.1 | 3.927 | 431.2 | 6.417 | 431.15 | 8.127 | 431.4 | 10.188 | 431.4 | 15.447 | 431.27 | 0.782 | 431.17 | 0.952 | 431.21 | 0.965
431.27 | 2.905 | 431.45 | 4.669 | 431.36 | 4.436 | 431.86 | 5.69 | 431.31 | 9.474 | 431.27 | 3.927 | 431.37 | 6.417 | 431.32 | 8.126 | 431.57 | 10.188 | 431.57 | 15.447 | 431.44 | 0.78 | 431.33 | 0.952 | 431.38 | 0.965
431.44 | 2.904 | 431.62 | 4.669 | 431.53 | 4.436 | 432.03 | 5.689 | 431.48 | 9.474 | 431.43 | 3.927 | 431.54 | 6.417 | 431.48 | 8.125 | 431.74 | 10.188 | 431.74 | 15.447 | 431.61 | 0.78 | 431.5 | 0.951 | 431.55 | 0.964
431.61 | 2.903 | 431.79 | 4.668 | 431.69 | 4.436 | 432.2 | 5.688 | 431.64 | 9.473 | 431.6 | 3.926 | 431.71 | 6.417 | 431.65 | 8.124 | 431.91 | 10.188 | 431.91 | 15.446 | 431.78 | 0.779 | 431.67 | 0.95 | 431.72 | 0.964
431.77 | 2.903 | 431.95 | 4.667 | 431.86 | 4.435 | 432.37 | 5.687 | 431.81 | 9.472 | 431.77 | 3.926 | 431.88 | 6.417 | 431.82 | 8.123 | 432.08 | 10.188 | 432.08 | 15.445 | 431.95 | 0.777 | 431.84 | 0.948 | 431.89 | 0.963
431.94 | 2.903 | 432.12 | 4.666 | 432.03 | 4.434 | 432.54 | 5.687 | 431.98 | 9.472 | 431.94 | 3.926 | 432.04 | 6.417 | 431.99 | 8.122 | 432.25 | 10.187 | 432.25 | 15.445 | 432.11 | 0.777 | 432.01 | 0.948 | 432.06 | 0.963
432.11 | 2.902 | 432.29 | 4.665 | 432.2 | 4.433 | 432.71 | 5.686 | 432.15 | 9.471 | 432.11 | 3.925 | 432.21 | 6.417 | 432.16 | 8.121 | 432.42 | 10.186 | 432.42 | 15.444 | 432.28 | 0.776 | 432.18 | 0.947 | 432.22 | 0.963
432.28 | 2.901 | 432.46 | 4.663 | 432.37 | 4.432 | 432.88 | 5.685 | 432.32 | 9.47 | 432.28 | 3.925 | 432.38 | 6.418 | 432.33 | 8.121 | 432.59 | 10.186 | 432.59 | 15.444 | 432.45 | 0.775 | 432.34 | 0.947 | 432.39 | 0.963
432.45 | 2.9 | 432.63 | 4.663 | 432.54 | 4.432 | 433.05 | 5.684 | 432.49 | 9.47 | 432.44 | 3.925 | 432.55 | 6.417 | 432.49 | 8.12 | 432.76 | 10.185 | 432.75 | 15.442 | 432.62 | 0.773 | 432.51 | 0.947 | 432.56 | 0.962
432.62 | 2.899 | 432.8 | 4.663 | 432.71 | 4.431 | 433.21 | 5.683 | 432.65 | 9.469 | 432.61 | 3.925 | 432.72 | 6.417 | 432.66 | 8.12 | 432.92 | 10.184 | 432.92 | 15.442 | 432.79 | 0.772 | 432.68 | 0.946 | 432.73 | 0.962
432.79 | 2.898 | 432.97 | 4.662 | 432.87 | 4.431 | 433.38 | 5.682 | 432.82 | 9.469 | 432.78 | 3.925 | 432.89 | 6.416 | 432.83 | 8.119 | 433.09 | 10.184 | 433.09 | 15.441 | 432.96 | 0.771 | 432.85 | 0.946 | 432.9 | 0.961
432.95 | 2.897 | 433.13 | 4.662 | 433.04 | 4.43 | 433.55 | 5.682 | 432.99 | 9.469 | 432.95 | 3.925 | 433.05 | 6.415 | 433 | 8.119 | 433.26 | 10.184 | 433.26 | 15.441 | 433.13 | 0.769 | 433.02 | 0.945 | 433.07 | 0.96
433.12 | 2.896 | 433.3 | 4.661 | 433.21 | 4.429 | 433.72 | 5.681 | 433.16 | 9.468 | 433.12 | 3.924 | 433.22 | 6.415 | 433.17 | 8.118 | 433.43 | 10.183 | 433.43 | 15.44 | 433.3 | 0.768 | 433.19 | 0.945 | 433.23 | 0.959
433.29 | 2.895 | 433.47 | 4.661 | 433.38 | 4.428 | 433.89 | 5.68 | 433.33 | 9.468 | 433.29 | 3.923 | 433.39 | 6.415 | 433.33 | 8.118 | 433.6 | 10.182 | 433.6 | 15.439 | 433.46 | 0.767 | 433.36 | 0.945 | 433.4 | 0.959
433.46 | 2.894 | 433.64 | 4.66 | 433.55 | 4.428 | 434.06 | 5.678 | 433.5 | 9.468 | 433.46 | 3.923 | 433.56 | 6.415 | 433.5 | 8.119 | 433.77 | 10.181 | 433.77 | 15.438 | 433.63 | 0.766 | 433.52 | 0.945 | 433.57 | 0.958
433.63 | 2.893 | 433.81 | 4.66 | 433.72 | 4.427 | 434.23 | 5.676 | 433.66 | 9.468 | 433.62 | 3.922 | 433.73 | 6.414 | 433.67 | 8.119 | 433.94 | 10.181 | 433.93 | 15.437 | 433.8 | 0.765 | 433.69 | 0.945 | 433.74 | 0.958
433.79 | 2.892 | 433.98 | 4.66 | 433.88 | 4.426 | 434.4 | 5.676 | 433.83 | 9.468 | 433.79 | 3.921 | 433.9 | 6.414 | 433.84 | 8.118 | 434.11 | 10.181 | 434.1 | 15.436 | 433.97 | 0.763 | 433.86 | 0.945 | 433.91 | 0.958
433.96 | 2.892 | 434.15 | 4.659 | 434.05 | 4.426 | 434.57 | 5.675 | 434 | 9.467 | 433.96 | 3.919 | 434.06 | 6.414 | 434 | 8.117 | 434.27 | 10.181 | 434.27 | 15.435 | 434.14 | 0.763 | 434.03 | 0.945 | 434.08 | 0.957
434.13 | 2.891 | 434.31 | 4.658 | 434.22 | 4.426 | 434.74 | 5.673 | 434.17 | 9.466 | 434.13 | 3.919 | 434.23 | 6.413 | 434.17 | 8.116 | 434.44 | 10.18 | 434.44 | 15.434 | 434.31 | 0.761 | 434.2 | 0.944 | 434.24 | 0.956
434.3 | 2.89 | 434.48 | 4.658 | 434.39 | 4.426 | 434.91 | 5.673 | 434.34 | 9.466 | 434.3 | 3.918 | 434.4 | 6.412 | 434.34 | 8.115 | 434.61 | 10.179 | 434.61 | 15.434 | 434.48 | 0.76 | 434.37 | 0.943 | 434.41 | 0.956
434.47 | 2.89 | 434.65 | 4.658 | 434.56 | 4.426 | 435.08 | 5.671 | 434.51 | 9.465 | 434.47 | 3.918 | 434.57 | 6.412 | 434.51 | 8.114 | 434.78 | 10.178 | 434.78 | 15.433 | 434.65 | 0.759 | 434.53 | 0.943 | 434.58 | 0.956
434.64 | 2.89 | 434.82 | 4.657 | 434.73 | 4.426 | 435.24 | 5.669 | 434.67 | 9.465 | 434.63 | 3.917 | 434.74 | 6.411 | 434.68 | 8.113 | 434.95 | 10.177 | 434.95 | 15.431 | 434.82 | 0.757 | 434.7 | 0.942 | 434.75 | 0.955
434.8 | 2.89 | 434.99 | 4.656 | 434.89 | 4.426 | 435.41 | 5.668 | 434.84 | 9.465 | 434.8 | 3.916 | 434.9 | 6.411 | 434.84 | 8.111 | 435.12 | 10.176 | 435.12 | 15.431 | 434.98 | 0.756 | 434.87 | 0.942 | 434.92 | 0.955
434.97 | 2.89 | 435.16 | 4.656 | 435.06 | 4.426 | 435.58 | 5.667 | 435.01 | 9.465 | 434.97 | 3.915 | 435.07 | 6.41 | 435.01 | 8.109 | 435.29 | 10.175 | 435.28 | 15.43 | 435.15 | 0.755 | 435.04 | 0.94 | 435.08 | 0.955
435.14 | 2.889 | 435.32 | 4.655 | 435.23 | 4.425 | 435.75 | 5.666 | 435.18 | 9.464 | 435.14 | 3.913 | 435.24 | 6.408 | 435.18 | 8.108 | 435.46 | 10.175 | 435.45 | 15.428 | 435.32 | 0.753 | 435.21 | 0.939 | 435.25 | 0.955
435.31 | 2.889 | 435.49 | 4.655 | 435.4 | 4.425 | 435.92 | 5.664 | 435.35 | 9.464 | 435.31 | 3.912 | 435.41 | 6.408 | 435.35 | 8.107 | 435.63 | 10.174 | 435.62 | 15.427 | 435.49 | 0.751 | 435.37 | 0.939 | 435.42 | 0.954
435.48 | 2.888 | 435.66 | 4.655 | 435.57 | 4.424 | 436.09 | 5.664 | 435.51 | 9.463 | 435.48 | 3.911 | 435.58 | 6.408 | 435.52 | 8.107 | 435.79 | 10.172 | 435.79 | 15.426 | 435.66 | 0.75 | 435.54 | 0.938 | 435.59 | 0.954
435.64 | 2.888 | 435.83 | 4.653 | 435.74 | 4.424 | 436.26 | 5.663 | 435.68 | 9.463 | 435.64 | 3.909 | 435.74 | 6.407 | 435.68 | 8.106 | 435.96 | 10.17 | 435.96 | 15.425 | 435.83 | 0.748 | 435.71 | 0.937 | 435.76 | 0.953
435.81 | 2.887 | 436 | 4.652 | 435.9 | 4.423 | 436.43 | 5.663 | 435.85 | 9.462 | 435.81 | 3.908 | 435.91 | 6.407 | 435.85 | 8.105 | 436.13 | 10.17 | 436.13 | 15.424 | 436 | 0.748 | 435.88 | 0.936 | 435.92 | 0.953
435.98 | 2.887 | 436.16 | 4.652 | 436.07 | 4.422 | 436.59 | 5.662 | 436.02 | 9.462 | 435.98 | 3.908 | 436.08 | 6.407 | 436.02 | 8.105 | 436.3 | 10.17 | 436.29 | 15.423 | 436.16 | 0.747 | 436.05 | 0.936 | 436.09 | 0.953
436.15 | 2.886 | 436.33 | 4.652 | 436.24 | 4.421 | 436.76 | 5.662 | 436.19 | 9.462 | 436.15 | 3.907 | 436.25 | 6.407 | 436.19 | 8.104 | 436.47 | 10.17 | 436.46 | 15.421 | 436.33 | 0.746 | 436.22 | 0.935 | 436.26 | 0.952
436.32 | 2.886 | 436.5 | 4.652 | 436.41 | 4.42 | 436.93 | 5.662 | 436.35 | 9.462 | 436.32 | 3.906 | 436.41 | 6.407 | 436.36 | 8.104 | 436.64 | 10.17 | 436.63 | 15.42 | 436.5 | 0.745 | 436.38 | 0.934 | 436.43 | 0.951
436.48 | 2.885 | 436.67 | 4.651 | 436.58 | 4.42 | 437.1 | 5.662 | 436.52 | 9.462 | 436.49 | 3.905 | 436.58 | 6.406 | 436.52 | 8.104 | 436.81 | 10.169 | 436.8 | 15.42 | 436.67 | 0.744 | 436.55 | 0.934 | 436.6 | 0.951
436.65 | 2.884 | 436.84 | 4.65 | 436.74 | 4.419 | 437.27 | 5.662 | 436.69 | 9.461 | 436.65 | 3.904 | 436.75 | 6.406 | 436.69 | 8.104 | 436.98 | 10.169 | 436.97 | 15.42 | 436.84 | 0.743 | 436.72 | 0.934 | 436.77 | 0.95
436.82 | 2.884 | 437 | 4.649 | 436.91 | 4.418 | 437.44 | 5.661 | 436.86 | 9.46 | 436.82 | 3.903 | 436.92 | 6.406 | 436.86 | 8.103 | 437.14 | 10.168 | 437.14 | 15.42 | 437.01 | 0.743 | 436.89 | 0.933 | 436.93 | 0.95
436.99 | 2.883 | 437.17 | 4.649 | 437.08 | 4.418 | 437.61 | 5.661 | 437.03 | 9.46 | 436.99 | 3.903 | 437.09 | 6.406 | 437.03 | 8.103 | 437.31 | 10.168 | 437.3 | 15.419 | 437.18 | 0.741 | 437.06 | 0.932 | 437.1 | 0.95
437.16 | 2.882 | 437.34 | 4.648 | 437.25 | 4.416 | 437.78 | 5.661 | 437.19 | 9.459 | 437.16 | 3.902 | 437.25 | 6.406 | 437.2 | 8.102 | 437.48 | 10.168 | 437.47 | 15.419 | 437.34 | 0.74 | 437.23 | 0.931 | 437.27 | 0.948
437.33 | 2.882 | 437.51 | 4.648 | 437.42 | 4.416 | 437.94 | 5.66 | 437.36 | 9.459 | 437.33 | 3.902 | 437.42 | 6.406 | 437.36 | 8.102 | 437.65 | 10.169 | 437.64 | 15.418 | 437.51 | 0.739 | 437.39 | 0.931 | 437.44 | 0.948
437.49 | 2.882 | 437.68 | 4.646 | 437.58 | 4.416 | 438.11 | 5.659 | 437.53 | 9.459 | 437.49 | 3.902 | 437.59 | 6.405 | 437.53 | 8.102 | 437.82 | 10.169 | 437.81 | 15.418 | 437.68 | 0.738 | 437.56 | 0.93 | 437.6 | 0.947
437.66 | 2.882 | 437.85 | 4.645 | 437.75 | 4.415 | 438.28 | 5.658 | 437.7 | 9.458 | 437.66 | 3.901 | 437.76 | 6.405 | 437.7 | 8.102 | 437.99 | 10.168 | 437.98 | 15.417 | 437.85 | 0.738 | 437.73 | 0.929 | 437.77 | 0.946
437.83 | 2.882 | 438.01 | 4.644 | 437.92 | 4.415 | 438.45 | 5.657 | 437.87 | 9.458 | 437.83 | 3.901 | 437.92 | 6.405 | 437.87 | 8.102 | 438.16 | 10.168 | 438.15 | 15.417 | 438.02 | 0.737 | 437.9 | 0.928 | 437.94 | 0.946
438 | 2.881 | 438.18 | 4.643 | 438.09 | 4.415 | 438.62 | 5.656 | 438.04 | 9.458 | 438 | 3.901 | 438.09 | 6.404 | 438.03 | 8.102 | 438.32 | 10.167 | 438.32 | 15.417 | 438.19 | 0.736 | 438.07 | 0.928 | 438.11 | 0.945
438.17 | 2.881 | 438.35 | 4.642 | 438.26 | 4.415 | 438.79 | 5.655 | 438.2 | 9.458 | 438.17 | 3.9 | 438.26 | 6.403 | 438.2 | 8.101 | 438.49 | 10.167 | 438.48 | 15.417 | 438.35 | 0.736 | 438.24 | 0.928 | 438.28 | 0.944
438.33 | 2.881 | 438.52 | 4.642 | 438.42 | 4.415 | 438.96 | 5.653 | 438.37 | 9.458 | 438.34 | 3.9 | 438.43 | 6.402 | 438.37 | 8.101 | 438.66 | 10.166 | 438.65 | 15.416 | 438.52 | 0.735 | 438.4 | 0.927 | 438.45 | 0.944
438.5 | 2.88 | 438.69 | 4.642 | 438.59 | 4.414 | 439.13 | 5.652 | 438.54 | 9.457 | 438.5 | 3.9 | 438.6 | 6.402 | 438.54 | 8.101 | 438.83 | 10.166 | 438.82 | 15.415 | 438.69 | 0.734 | 438.57 | 0.926 | 438.61 | 0.943
438.67 | 2.879 | 438.85 | 4.642 | 438.76 | 4.414 | 439.29 | 5.651 | 438.71 | 9.456 | 438.67 | 3.9 | 438.76 | 6.401 | 438.7 | 8.101 | 439 | 10.165 | 438.99 | 15.414 | 438.86 | 0.734 | 438.74 | 0.925 | 438.78 | 0.943
438.84 | 2.879 | 439.02 | 4.642 | 438.93 | 4.413 | 439.46 | 5.651 | 438.87 | 9.456 | 438.84 | 3.9 | 438.93 | 6.401 | 438.87 | 8.1 | 439.17 | 10.165 | 439.16 | 15.414 | 439.03 | 0.734 | 438.91 | 0.924 | 438.95 | 0.943
439.01 | 2.878 | 439.19 | 4.641 | 439.1 | 4.413 | 439.63 | 5.65 | 439.04 | 9.455 | 439.01 | 3.9 | 439.1 | 6.4 | 439.04 | 8.1 | 439.34 | 10.163 | 439.33 | 15.414 | 439.2 | 0.733 | 439.08 | 0.923 | 439.12 | 0.943
439.17 | 2.878 | 439.36 | 4.641 | 439.26 | 4.412 | 439.8 | 5.65 | 439.21 | 9.455 | 439.18 | 3.9 | 439.27 | 6.398 | 439.21 | 8.099 | 439.5 | 10.162 | 439.5 | 15.413 | 439.37 | 0.732 | 439.24 | 0.923 | 439.29 | 0.942
439.34 | 2.878 | 439.53 | 4.641 | 439.43 | 4.411 | 439.97 | 5.649 | 439.38 | 9.455 | 439.34 | 3.9 | 439.44 | 6.397 | 439.38 | 8.099 | 439.67 | 10.16 | 439.66 | 15.412 | 439.53 | 0.73 | 439.41 | 0.923 | 439.45 | 0.941
439.51 | 2.877 | 439.69 | 4.641 | 439.6 | 4.41 | 440.14 | 5.648 | 439.55 | 9.454 | 439.51 | 3.9 | 439.6 | 6.395 | 439.54 | 8.099 | 439.84 | 10.159 | 439.83 | 15.411 | 439.7 | 0.729 | 439.58 | 0.922 | 439.62 | 0.941
439.68 | 2.876 | 439.86 | 4.641 | 439.77 | 4.41 | 440.31 | 5.646 | 439.71 | 9.454 | 439.68 | 3.9 | 439.77 | 6.395 | 439.71 | 8.098 | 440.01 | 10.158 | 440 | 15.41 | 439.87 | 0.728 | 439.75 | 0.921 | 439.79 | 0.941
439.84 | 2.875 | 440.03 | 4.641 | 439.94 | 4.409 | 440.47 | 5.645 | 439.88 | 9.453 | 439.85 | 3.899 | 439.94 | 6.394 | 439.88 | 8.098 | 440.18 | 10.157 | 440.17 | 15.409 | 440.04 | 0.727 | 439.92 | 0.921 | 439.96 | 0.941
440.01 | 2.874 | 440.2 | 4.641 | 440.1 | 4.409 | 440.64 | 5.645 | 440.05 | 9.451 | 440.02 | 3.899 | 440.11 | 6.393 | 440.05 | 8.097 | 440.35 | 10.157 | 440.34 | 15.408 | 440.21 | 0.725 | 440.08 | 0.92 | 440.13 | 0.94
440.18 | 2.874 | 440.37 | 4.64 | 440.27 | 4.408 | 440.81 | 5.645 | 440.22 | 9.451 | 440.18 | 3.898 | 440.27 | 6.392 | 440.21 | 8.097 | 440.52 | 10.156 | 440.51 | 15.408 | 440.38 | 0.725 | 440.25 | 0.92 | 440.29 | 0.94
440.35 | 2.873 | 440.53 | 4.64 | 440.44 | 4.408 | 440.98 | 5.644 | 440.39 | 9.45 | 440.35 | 3.898 | 440.44 | 6.391 | 440.38 | 8.096 | 440.68 | 10.156 | 440.67 | 15.407 | 440.54 | 0.724 | 440.42 | 0.919 | 440.46 | 0.939
440.52 | 2.872 | 440.7 | 4.639 | 440.61 | 4.408 | 441.15 | 5.642 | 440.55 | 9.449 | 440.52 | 3.897 | 440.61 | 6.39 | 440.55 | 8.096 | 440.85 | 10.155 | 440.84 | 15.408 | 440.71 | 0.723 | 440.59 | 0.919 | 440.63 | 0.939
440.68 | 2.871 | 440.87 | 4.638 | 440.78 | 4.407 | 441.32 | 5.64 | 440.72 | 9.449 | 440.69 | 3.897 | 440.78 | 6.389 | 440.72 | 8.095 | 441.02 | 10.155 | 441.01 | 15.407 | 440.88 | 0.722 | 440.76 | 0.918 | 440.8 | 0.938
440.85 | 2.87 | 441.04 | 4.637 | 440.94 | 4.406 | 441.48 | 5.639 | 440.89 | 9.447 | 440.86 | 3.896 | 440.94 | 6.389 | 440.88 | 8.094 | 441.19 | 10.155 | 441.18 | 15.407 | 441.05 | 0.721 | 440.92 | 0.918 | 440.96 | 0.938
441.02 | 2.87 | 441.2 | 4.635 | 441.11 | 4.406 | 441.65 | 5.639 | 441.06 | 9.446 | 441.02 | 3.895 | 441.11 | 6.388 | 441.05 | 8.094 | 441.36 | 10.154 | 441.35 | 15.407 | 441.22 | 0.72 | 441.09 | 0.918 | 441.13 | 0.938
441.19 | 2.87 | 441.37 | 4.634 | 441.28 | 4.406 | 441.82 | 5.638 | 441.23 | 9.445 | 441.19 | 3.894 | 441.28 | 6.388 | 441.22 | 8.094 | 441.53 | 10.154 | 441.51 | 15.406 | 441.39 | 0.719 | 441.26 | 0.917 | 441.3 | 0.936
441.36 | 2.869 | 441.54 | 4.633 | 441.45 | 4.405 | 441.99 | 5.637 | 441.39 | 9.445 | 441.36 | 3.894 | 441.45 | 6.387 | 441.39 | 8.094 | 441.7 | 10.154 | 441.68 | 15.406 | 441.55 | 0.719 | 441.43 | 0.916 | 441.47 | 0.936
441.52 | 2.868 | 441.71 | 4.632 | 441.61 | 4.405 | 442.16 | 5.636 | 441.56 | 9.444 | 441.53 | 3.894 | 441.62 | 6.386 | 441.56 | 8.094 | 441.86 | 10.153 | 441.85 | 15.406 | 441.72 | 0.717 | 441.6 | 0.916 | 441.64 | 0.935
441.69 | 2.867 | 441.88 | 4.632 | 441.78 | 4.404 | 442.33 | 5.635 | 441.73 | 9.443 | 441.69 | 3.893 | 441.78 | 6.386 | 441.72 | 8.093 | 442.03 | 10.153 | 442.02 | 15.406 | 441.89 | 0.716 | 441.76 | 0.915 | 441.8 | 0.934
441.86 | 2.866 | 442.04 | 4.631 | 441.95 | 4.404 | 442.49 | 5.635 | 441.9 | 9.443 | 441.86 | 3.892 | 441.95 | 6.385 | 441.89 | 8.092 | 442.2 | 10.152 | 442.19 | 15.406 | 442.06 | 0.715 | 441.93 | 0.915 | 441.97 | 0.933
442.03 | 2.866 | 442.21 | 4.631 | 442.12 | 4.403 | 442.66 | 5.634 | 442.07 | 9.443 | 442.03 | 3.891 | 442.12 | 6.385 | 442.06 | 8.092 | 442.37 | 10.151 | 442.36 | 15.405 | 442.23 | 0.714 | 442.1 | 0.915 | 442.14 | 0.932
442.19 | 2.865 | 442.38 | 4.63 | 442.29 | 4.403 | 442.83 | 5.634 | 442.23 | 9.442 | 442.2 | 3.89 | 442.28 | 6.385 | 442.23 | 8.091 | 442.54 | 10.151 | 442.52 | 15.404 | 442.4 | 0.713 | 442.27 | 0.915 | 442.31 | 0.932
442.36 | 2.865 | 442.55 | 4.629 | 442.45 | 4.403 | 443 | 5.634 | 442.4 | 9.442 | 442.37 | 3.89 | 442.45 | 6.385 | 442.39 | 8.09 | 442.71 | 10.15 | 442.69 | 15.403 | 442.56 | 0.711 | 442.44 | 0.914 | 442.48 | 0.932
442.53 | 2.864 | 442.71 | 4.629 | 442.62 | 4.402 | 443.17 | 5.633 | 442.57 | 9.442 | 442.53 | 3.889 | 442.62 | 6.385 | 442.56 | 8.09 | 442.87 | 10.149 | 442.86 | 15.402 | 442.73 | 0.709 | 442.6 | 0.913 | 442.65 | 0.931
442.7 | 2.863 | 442.88 | 4.628 | 442.79 | 4.401 | 443.34 | 5.633 | 442.74 | 9.442 | 442.7 | 3.888 | 442.79 | 6.385 | 442.73 | 8.089 | 443.04 | 10.148 | 443.03 | 15.402 | 442.9 | 0.709 | 442.77 | 0.912 | 442.81 | 0.931
442.87 | 2.862 | 443.05 | 4.628 | 442.96 | 4.401 | 443.5 | 5.632 | 442.9 | 9.442 | 442.87 | 3.887 | 442.95 | 6.384 | 442.9 | 8.089 | 443.21 | 10.147 | 443.2 | 15.401 | 443.07 | 0.707 | 442.94 | 0.912 | 442.98 | 0.93
443.03 | 2.861 | 443.22 | 4.627 | 443.12 | 4.401 | 443.67 | 5.632 | 443.07 | 9.442 | 443.04 | 3.887 | 443.12 | 6.384 | 443.06 | 8.088 | 443.38 | 10.146 | 443.36 | 15.401 | 443.24 | 0.707 | 443.11 | 0.912 | 443.15 | 0.929
443.2 | 2.86 | 443.39 | 4.626 | 443.29 | 4.4 | 443.84 | 5.631 | 443.24 | 9.442 | 443.21 | 3.887 | 443.29 | 6.383 | 443.23 | 8.087 | 443.55 | 10.145 | 443.53 | 15.4 | 443.41 | 0.706 | 443.28 | 0.91 | 443.32 | 0.929
443.37 | 2.859 | 443.55 | 4.626 | 443.46 | 4.4 | 444.01 | 5.63 | 443.41 | 9.441 | 443.37 | 3.886 | 443.46 | 6.383 | 443.4 | 8.087 | 443.72 | 10.144 | 443.7 | 15.399 | 443.57 | 0.705 | 443.44 | 0.909 | 443.49 | 0.928
443.54 | 2.858 | 443.72 | 4.626 | 443.63 | 4.399 | 444.18 | 5.63 | 443.58 | 9.441 | 443.54 | 3.885 | 443.62 | 6.382 | 443.57 | 8.086 | 443.88 | 10.143 | 443.87 | 15.398 | 443.74 | 0.704 | 443.61 | 0.908 | 443.65 | 0.928
443.7 | 2.858 | 443.89 | 4.625 | 443.79 | 4.399 | 444.35 | 5.63 | 443.74 | 9.441 | 443.71 | 3.884 | 443.79 | 6.381 | 443.73 | 8.086 | 444.05 | 10.142 | 444.04 | 15.397 | 443.91 | 0.703 | 443.78 | 0.908 | 443.82 | 0.927
443.87 | 2.857 | 444.06 | 4.624 | 443.96 | 4.398 | 444.52 | 5.629 | 443.91 | 9.441 | 443.88 | 3.884 | 443.96 | 6.381 | 443.9 | 8.086 | 444.22 | 10.141 | 444.2 | 15.396 | 444.08 | 0.703 | 443.95 | 0.909 | 443.99 | 0.927
444.04 | 2.857 | 444.22 | 4.624 | 444.13 | 4.398 | 444.68 | 5.628 | 444.08 | 9.441 | 444.04 | 3.883 | 444.13 | 6.381 | 444.07 | 8.085 | 444.39 | 10.141 | 444.37 | 15.396 | 444.25 | 0.702 | 444.12 | 0.908 | 444.16 | 0.926
444.21 | 2.856 | 444.39 | 4.624 | 444.3 | 4.398 | 444.85 | 5.627 | 444.25 | 9.441 | 444.21 | 3.883 | 444.3 | 6.381 | 444.24 | 8.084 | 444.56 | 10.141 | 444.54 | 15.396 | 444.42 | 0.702 | 444.28 | 0.908 | 444.33 | 0.926
444.38 | 2.856 | 444.56 | 4.624 | 444.47 | 4.397 | 445.02 | 5.627 | 444.41 | 9.441 | 444.38 | 3.883 | 444.46 | 6.38 | 444.4 | 8.084 | 444.73 | 10.14 | 444.71 | 15.395 | 444.58 | 0.7 | 444.45 | 0.908 | 444.49 | 0.926
444.54 | 2.855 | 444.73 | 4.624 | 444.63 | 4.397 | 445.19 | 5.626 | 444.58 | 9.44 | 444.55 | 3.882 | 444.63 | 6.379 | 444.57 | 8.084 | 444.89 | 10.139 | 444.87 | 15.394 | 444.75 | 0.7 | 444.62 | 0.908 | 444.66 | 0.925
444.71 | 2.854 | 444.89 | 4.623 | 444.8 | 4.396 | 445.36 | 5.625 | 444.75 | 9.44 | 444.72 | 3.881 | 444.8 | 6.379 | 444.74 | 8.084 | 445.06 | 10.139 | 445.04 | 15.393 | 444.92 | 0.698 | 444.79 | 0.908 | 444.83 | 0.925
444.88 | 2.854 | 445.06 | 4.622 | 444.97 | 4.396 | 445.52 | 5.625 | 444.92 | 9.44 | 444.88 | 3.881 | 444.97 | 6.378 | 444.9 | 8.084 | 445.23 | 10.139 | 445.21 | 15.393 | 445.09 | 0.698 | 444.96 | 0.908 | 445 | 0.925
445.05 | 2.854 | 445.23 | 4.622 | 445.14 | 4.395 | 445.69 | 5.625 | 445.09 | 9.439 | 445.05 | 3.88 | 445.13 | 6.377 | 445.07 | 8.084 | 445.4 | 10.138 | 445.38 | 15.393 | 445.26 | 0.697 | 445.12 | 0.908 | 445.17 | 0.925
445.21 | 2.854 | 445.4 | 4.621 | 445.3 | 4.394 | 445.86 | 5.624 | 445.25 | 9.439 | 445.22 | 3.879 | 445.3 | 6.377 | 445.24 | 8.084 | 445.57 | 10.138 | 445.55 | 15.393 | 445.43 | 0.696 | 445.29 | 0.908 | 445.33 | 0.925
445.38 | 2.853 | 445.57 | 4.621 | 445.47 | 4.394 | 446.03 | 5.624 | 445.42 | 9.439 | 445.39 | 3.878 | 445.47 | 6.377 | 445.41 | 8.083 | 445.74 | 10.137 | 445.71 | 15.392 | 445.59 | 0.696 | 445.46 | 0.907 | 445.5 | 0.925
445.55 | 2.852 | 445.73 | 4.621 | 445.64 | 4.393 | 446.2 | 5.624 | 445.59 | 9.438 | 445.55 | 3.877 | 445.64 | 6.377 | 445.57 | 8.083 | 445.91 | 10.137 | 445.88 | 15.391 | 445.76 | 0.695 | 445.63 | 0.907 | 445.67 | 0.924
445.72 | 2.852 | 445.9 | 4.62 | 445.81 | 4.393 | 446.36 | 5.623 | 445.76 | 9.438 | 445.72 | 3.876 | 445.8 | 6.376 | 445.74 | 8.082 | 446.07 | 10.136 | 446.05 | 15.39 | 445.93 | 0.694 | 445.79 | 0.907 | 445.84 | 0.924
445.88 | 2.851 | 446.07 | 4.618 | 445.97 | 4.392 | 446.53 | 5.623 | 445.93 | 9.437 | 445.89 | 3.874 | 445.97 | 6.376 | 445.91 | 8.082 | 446.24 | 10.135 | 446.22 | 15.388 | 446.1 | 0.693 | 445.96 | 0.906 | 446 | 0.924
446.05 | 2.851 | 446.24 | 4.617 | 446.14 | 4.391 | 446.7 | 5.623 | 446.09 | 9.436 | 446.06 | 3.873 | 446.14 | 6.376 | 446.08 | 8.081 | 446.41 | 10.135 | 446.39 | 15.387 | 446.27 | 0.693 | 446.13 | 0.905 | 446.17 | 0.924
446.22 | 2.85 | 446.4 | 4.615 | 446.31 | 4.391 | 446.87 | 5.622 | 446.26 | 9.435 | 446.22 | 3.871 | 446.31 | 6.375 | 446.24 | 8.081 | 446.58 | 10.134 | 446.55 | 15.386 | 446.43 | 0.692 | 446.3 | 0.904 | 446.34 | 0.924
446.39 | 2.85 | 446.57 | 4.613 | 446.48 | 4.391 | 447.04 | 5.622 | 446.43 | 9.434 | 446.39 | 3.871 | 446.47 | 6.375 | 446.41 | 8.081 | 446.75 | 10.133 | 446.72 | 15.386 | 446.6 | 0.69 | 446.47 | 0.904 | 446.51 | 0.923
446.55 | 2.85 | 446.74 | 4.612 | 446.64 | 4.39 | 447.21 | 5.62 | 446.6 | 9.433 | 446.56 | 3.87 | 446.64 | 6.375 | 446.58 | 8.08 | 446.91 | 10.132 | 446.89 | 15.386 | 446.77 | 0.689 | 446.64 | 0.903 | 446.68 | 0.922
446.72 | 2.85 | 446.91 | 4.612 | 446.81 | 4.39 | 447.37 | 5.619 | 446.76 | 9.433 | 446.73 | 3.869 | 446.81 | 6.374 | 446.75 | 8.079 | 447.08 | 10.132 | 447.06 | 15.385 | 446.94 | 0.688 | 446.8 | 0.903 | 446.84 | 0.921
446.89 | 2.849 | 447.07 | 4.611 | 446.98 | 4.389 | 447.54 | 5.618 | 446.93 | 9.433 | 446.89 | 3.868 | 446.98 | 6.374 | 446.91 | 8.077 | 447.25 | 10.131 | 447.23 | 15.384 | 447.11 | 0.686 | 446.97 | 0.902 | 447.01 | 0.92
447.06 | 2.849 | 447.24 | 4.61 | 447.15 | 4.388 | 447.71 | 5.617 | 447.1 | 9.431 | 447.06 | 3.868 | 447.14 | 6.374 | 447.08 | 8.077 | 447.42 | 10.131 | 447.39 | 15.383 | 447.28 | 0.684 | 447.14 | 0.901 | 447.18 | 0.92
447.22 | 2.849 | 447.41 | 4.609 | 447.31 | 4.388 | 447.88 | 5.616 | 447.27 | 9.43 | 447.23 | 3.868 | 447.31 | 6.374 | 447.25 | 8.076 | 447.59 | 10.13 | 447.56 | 15.382 | 447.44 | 0.683 | 447.31 | 0.901 | 447.35 | 0.919
447.39 | 2.849 | 447.58 | 4.609 | 447.48 | 4.387 | 448.05 | 5.615 | 447.43 | 9.429 | 447.4 | 3.867 | 447.48 | 6.374 | 447.42 | 8.076 | 447.76 | 10.129 | 447.73 | 15.381 | 447.61 | 0.682 | 447.48 | 0.901 | 447.51 | 0.919
447.56 | 2.849 | 447.74 | 4.608 | 447.65 | 4.387 | 448.21 | 5.615 | 447.6 | 9.427 | 447.57 | 3.867 | 447.65 | 6.373 | 447.58 | 8.075 | 447.92 | 10.129 | 447.9 | 15.381 | 447.78 | 0.68 | 447.64 | 0.9 | 447.68 | 0.918
447.73 | 2.849 | 447.91 | 4.607 | 447.82 | 4.387 | 448.38 | 5.613 | 447.77 | 9.426 | 447.73 | 3.866 | 447.82 | 6.373 | 447.75 | 8.075 | 448.09 | 10.129 | 448.07 | 15.381 | 447.95 | 0.68 | 447.81 | 0.899 | 447.85 | 0.918
447.89 | 2.849 | 448.08 | 4.607 | 447.99 | 4.386 | 448.55 | 5.612 | 447.94 | 9.425 | 447.9 | 3.867 | 447.98 | 6.373 | 447.92 | 8.074 | 448.26 | 10.128 | 448.23 | 15.38 | 448.12 | 0.679 | 447.98 | 0.899 | 448.02 | 0.917
448.06 | 2.849 | 448.25 | 4.607 | 448.15 | 4.386 | 448.72 | 5.612 | 448.11 | 9.425 | 448.07 | 3.867 | 448.15 | 6.373 | 448.09 | 8.075 | 448.43 | 10.127 | 448.4 | 15.38 | 448.29 | 0.678 | 448.15 | 0.898 | 448.19 | 0.917
448.23 | 2.848 | 448.42 | 4.606 | 448.32 | 4.384 | 448.89 | 5.611 | 448.27 | 9.424 | 448.24 | 3.867 | 448.32 | 6.373 | 448.25 | 8.074 | 448.6 | 10.126 | 448.57 | 15.379 | 448.45 | 0.677 | 448.32 | 0.898 | 448.36 | 0.917
448.4 | 2.848 | 448.58 | 4.606 | 448.49 | 4.383 | 449.05 | 5.61 | 448.44 | 9.424 | 448.41 | 3.866 | 448.49 | 6.373 | 448.42 | 8.074 | 448.77 | 10.125 | 448.74 | 15.378 | 448.62 | 0.676 | 448.48 | 0.897 | 448.52 | 0.916
448.57 | 2.847 | 448.75 | 4.605 | 448.66 | 4.382 | 449.22 | 5.61 | 448.61 | 9.423 | 448.57 | 3.865 | 448.66 | 6.373 | 448.59 | 8.074 | 448.94 | 10.124 | 448.91 | 15.377 | 448.79 | 0.675 | 448.65 | 0.896 | 448.69 | 0.915
448.73 | 2.846 | 448.92 | 4.605 | 448.83 | 4.38 | 449.39 | 5.609 | 448.78 | 9.423 | 448.74 | 3.864 | 448.82 | 6.373 | 448.76 | 8.073 | 449.1 | 10.122 | 449.08 | 15.376 | 448.96 | 0.674 | 448.82 | 0.895 | 448.86 | 0.915
448.9 | 2.845 | 449.09 | 4.605 | 448.99 | 4.379 | 449.56 | 5.609 | 448.95 | 9.423 | 448.91 | 3.864 | 448.99 | 6.373 | 448.93 | 8.072 | 449.27 | 10.121 | 449.25 | 15.376 | 449.13 | 0.673 | 448.99 | 0.895 | 449.03 | 0.914
449.07 | 2.845 | 449.26 | 4.605 | 449.16 | 4.378 | 449.73 | 5.609 | 449.12 | 9.423 | 449.08 | 3.863 | 449.16 | 6.372 | 449.09 | 8.072 | 449.44 | 10.119 | 449.41 | 15.375 | 449.3 | 0.672 | 449.16 | 0.894 | 449.2 | 0.914
449.24 | 2.845 | 449.42 | 4.605 | 449.33 | 4.378 | 449.9 | 5.608 | 449.28 | 9.422 | 449.25 | 3.863 | 449.33 | 6.372 | 449.26 | 8.071 | 449.61 | 10.118 | 449.58 | 15.375 | 449.47 | 0.671 | 449.33 | 0.893 | 449.37 | 0.913
449.41 | 2.844 | 449.59 | 4.604 | 449.5 | 4.378 | 450.07 | 5.608 | 449.45 | 9.422 | 449.41 | 3.86 | 449.5 | 6.372 | 449.43 | 8.07 | 449.78 | 10.118 | 449.75 | 15.374 | 449.63 | 0.669 | 449.49 | 0.893 | 449.53 | 0.912
449.58 | 2.843 | 449.76 | 4.604 | 449.67 | 4.377 | 450.24 | 5.607 | 449.62 | 9.422 | 449.58 | 3.858 | 449.66 | 6.371 | 449.6 | 8.07 | 449.95 | 10.118 | 449.92 | 15.374 | 449.8 | 0.669 | 449.66 | 0.893 | 449.7 | 0.91
449.74 | 2.843 | 449.93 | 4.604 | 449.83 | 4.377 | 450.4 | 5.607 | 449.79 | 9.422 | 449.75 | 3.856 | 449.83 | 6.37 | 449.77 | 8.069 | 450.12 | 10.117 | 450.09 | 15.373 | 449.97 | 0.667 | 449.83 | 0.892 | 449.87 | 0.909
449.91 | 2.842 | 450.1 | 4.604 | 450 | 4.376 | 450.57 | 5.606 | 449.96 | 9.422 | 449.92 | 3.856 | 450 | 6.37 | 449.93 | 8.069 | 450.29 | 10.116 | 450.26 | 15.373 | 450.14 | 0.667 | 450 | 0.892 | 450.04 | 0.908
450.08 | 2.841 | 450.27 | 4.604 | 450.17 | 4.376 | 450.74 | 5.605 | 450.13 | 9.422 | 450.09 | 3.856 | 450.17 | 6.369 | 450.1 | 8.068 | 450.46 | 10.115 | 450.43 | 15.372 | 450.31 | 0.665 | 450.17 | 0.891 | 450.21 | 0.907
450.25 | 2.841 | 450.43 | 4.604 | 450.34 | 4.376 | 450.91 | 5.604 | 450.3 | 9.422 | 450.26 | 3.855 | 450.34 | 6.369 | 450.27 | 8.067 | 450.62 | 10.115 | 450.59 | 15.371 | 450.48 | 0.663 | 450.34 | 0.891 | 450.38 | 0.907
450.42 | 2.841 | 450.6 | 4.603 | 450.51 | 4.376 | 451.08 | 5.603 | 450.46 | 9.421 | 450.43 | 3.854 | 450.51 | 6.368 | 450.44 | 8.066 | 450.79 | 10.114 | 450.76 | 15.37 | 450.65 | 0.662 | 450.51 | 0.891 | 450.54 | 0.907
450.58 | 2.84 | 450.77 | 4.602 | 450.68 | 4.377 | 451.25 | 5.602 | 450.63 | 9.421 | 450.59 | 3.854 | 450.67 | 6.367 | 450.61 | 8.066 | 450.96 | 10.114 | 450.93 | 15.369 | 450.81 | 0.661 | 450.67 | 0.89 | 450.71 | 0.906
450.75 | 2.84 | 450.94 | 4.601 | 450.85 | 4.377 | 451.42 | 5.601 | 450.8 | 9.421 | 450.76 | 3.853 | 450.84 | 6.367 | 450.77 | 8.065 | 451.13 | 10.113 | 451.1 | 15.368 | 450.98 | 0.66 | 450.84 | 0.89 | 450.88 | 0.905
450.92 | 2.839 | 451.11 | 4.601 | 451.02 | 4.377 | 451.59 | 5.6 | 450.97 | 9.42 | 450.93 | 3.853 | 451.01 | 6.367 | 450.94 | 8.065 | 451.3 | 10.113 | 451.27 | 15.367 | 451.15 | 0.659 | 451.01 | 0.889 | 451.05 | 0.905
451.09 | 2.839 | 451.28 | 4.6 | 451.18 | 4.377 | 451.75 | 5.6 | 451.14 | 9.42 | 451.1 | 3.853 | 451.18 | 6.367 | 451.11 | 8.065 | 451.47 | 10.113 | 451.44 | 15.367 | 451.32 | 0.657 | 451.18 | 0.889 | 451.22 | 0.905
451.26 | 2.838 | 451.44 | 4.599 | 451.35 | 4.377 | 451.92 | 5.6 | 451.31 | 9.42 | 451.27 | 3.853 | 451.35 | 6.366 | 451.28 | 8.065 | 451.64 | 10.112 | 451.61 | 15.366 | 451.49 | 0.657 | 451.35 | 0.889 | 451.39 | 0.905
451.43 | 2.837 | 451.61 | 4.598 | 451.52 | 4.377 | 452.09 | 5.6 | 451.47 | 9.419 | 451.43 | 3.853 | 451.52 | 6.366 | 451.45 | 8.064 | 451.81 | 10.11 | 451.78 | 15.366 | 451.66 | 0.656 | 451.52 | 0.888 | 451.56 | 0.904
451.6 | 2.837 | 451.78 | 4.598 | 451.69 | 4.376 | 452.26 | 5.599 | 451.64 | 9.419 | 451.6 | 3.853 | 451.68 | 6.366 | 451.62 | 8.063 | 451.98 | 10.11 | 451.95 | 15.366 | 451.83 | 0.655 | 451.69 | 0.888 | 451.73 | 0.904
451.76 | 2.837 | 451.95 | 4.598 | 451.86 | 4.375 | 452.43 | 5.599 | 451.81 | 9.418 | 451.77 | 3.853 | 451.85 | 6.365 | 451.78 | 8.062 | 452.14 | 10.109 | 452.12 | 15.365 | 452 | 0.653 | 451.86 | 0.888 | 451.89 | 0.903
451.93 | 2.836 | 452.12 | 4.597 | 452.03 | 4.375 | 452.6 | 5.598 | 451.98 | 9.417 | 451.94 | 3.852 | 452.02 | 6.364 | 451.95 | 8.061 | 452.31 | 10.109 | 452.28 | 15.365 | 452.17 | 0.653 | 452.02 | 0.888 | 452.06 | 0.903
452.1 | 2.834 | 452.29 | 4.596 | 452.19 | 4.375 | 452.77 | 5.598 | 452.15 | 9.416 | 452.11 | 3.851 | 452.19 | 6.363 | 452.12 | 8.06 | 452.48 | 10.109 | 452.45 | 15.364 | 452.34 | 0.651 | 452.19 | 0.888 | 452.23 | 0.903
452.27 | 2.833 | 452.45 | 4.596 | 452.36 | 4.374 | 452.94 | 5.598 | 452.32 | 9.415 | 452.28 | 3.851 | 452.36 | 6.363 | 452.29 | 8.059 | 452.65 | 10.108 | 452.62 | 15.364 | 452.5 | 0.651 | 452.36 | 0.888 | 452.4 | 0.902
452.44 | 2.833 | 452.62 | 4.596 | 452.53 | 4.374 | 453.11 | 5.598 | 452.49 | 9.415 | 452.45 | 3.85 | 452.53 | 6.362 | 452.46 | 8.058 | 452.82 | 10.108 | 452.79 | 15.364 | 452.67 | 0.651 | 452.53 | 0.888 | 452.57 | 0.902
452.61 | 2.833 | 452.79 | 4.595 | 452.7 | 4.373 | 453.27 | 5.597 | 452.65 | 9.415 | 452.61 | 3.85 | 452.69 | 6.36 | 452.63 | 8.058 | 452.99 | 10.108 | 452.96 | 15.363 | 452.84 | 0.649 | 452.7 | 0.888 | 452.74 | 0.902
452.78 | 2.832 | 452.96 | 4.595 | 452.87 | 4.373 | 453.44 | 5.597 | 452.82 | 9.414 | 452.78 | 3.849 | 452.86 | 6.359 | 452.8 | 8.057 | 453.16 | 10.109 | 453.13 | 15.363 | 453.01 | 0.648 | 452.87 | 0.888 | 452.91 | 0.901
452.94 | 2.831 | 453.13 | 4.595 | 453.04 | 4.372 | 453.61 | 5.597 | 452.99 | 9.414 | 452.95 | 3.848 | 453.03 | 6.357 | 452.96 | 8.057 | 453.33 | 10.109 | 453.3 | 15.362 | 453.18 | 0.648 | 453.04 | 0.888 | 453.08 | 0.901
453.11 | 2.831 | 453.3 | 4.595 | 453.21 | 4.371 | 453.78 | 5.596 | 453.16 | 9.413 | 453.12 | 3.847 | 453.2 | 6.357 | 453.13 | 8.056 | 453.5 | 10.108 | 453.47 | 15.362 | 453.35 | 0.646 | 453.21 | 0.887 | 453.25 | 0.901
453.28 | 2.83 | 453.47 | 4.594 | 453.37 | 4.371 | 453.95 | 5.595 | 453.33 | 9.412 | 453.29 | 3.847 | 453.37 | 6.356 | 453.3 | 8.055 | 453.67 | 10.108 | 453.64 | 15.361 | 453.52 | 0.646 | 453.38 | 0.887 | 453.41 | 0.9
453.45 | 2.829 | 453.63 | 4.594 | 453.54 | 4.371 | 454.12 | 5.594 | 453.5 | 9.412 | 453.46 | 3.847 | 453.54 | 6.355 | 453.47 | 8.055 | 453.84 | 10.108 | 453.81 | 15.361 | 453.69 | 0.645 | 453.55 | 0.886 | 453.58 | 0.9
453.62 | 2.829 | 453.8 | 4.594 | 453.71 | 4.371 | 454.29 | 5.594 | 453.66 | 9.411 | 453.63 | 3.847 | 453.7 | 6.354 | 453.64 | 8.055 | 454.01 | 10.108 | 453.98 | 15.36 | 453.86 | 0.644 | 453.71 | 0.885 | 453.75 | 0.899
453.79 | 2.829 | 453.97 | 4.593 | 453.88 | 4.37 | 454.46 | 5.593 | 453.83 | 9.411 | 453.8 | 3.847 | 453.87 | 6.354 | 453.81 | 8.054 | 454.17 | 10.108 | 454.15 | 15.36 | 454.03 | 0.642 | 453.88 | 0.885 | 453.92 | 0.898
453.96 | 2.829 | 454.14 | 4.592 | 454.05 | 4.37 | 454.63 | 5.591 | 454 | 9.411 | 453.97 | 3.847 | 454.04 | 6.353 | 453.98 | 8.054 | 454.34 | 10.108 | 454.31 | 15.359 | 454.2 | 0.641 | 454.05 | 0.883 | 454.09 | 0.898
454.12 | 2.829 | 454.31 | 4.592 | 454.22 | 4.37 | 454.8 | 5.59 | 454.17 | 9.411 | 454.13 | 3.847 | 454.21 | 6.353 | 454.14 | 8.054 | 454.51 | 10.108 | 454.48 | 15.359 | 454.36 | 0.64 | 454.22 | 0.882 | 454.26 | 0.898
454.29 | 2.828 | 454.47 | 4.592 | 454.39 | 4.369 | 454.97 | 5.589 | 454.34 | 9.411 | 454.3 | 3.847 | 454.38 | 6.353 | 454.31 | 8.053 | 454.68 | 10.107 | 454.65 | 15.359 | 454.53 | 0.638 | 454.39 | 0.882 | 454.43 | 0.897
454.46 | 2.828 | 454.64 | 4.591 | 454.56 | 4.369 | 455.13 | 5.588 | 454.51 | 9.41 | 454.47 | 3.847 | 454.55 | 6.353 | 454.48 | 8.052 | 454.85 | 10.106 | 454.82 | 15.358 | 454.7 | 0.638 | 454.56 | 0.881 | 454.6 | 0.896
454.63 | 2.827 | 454.81 | 4.59 | 454.72 | 4.369 | 455.3 | 5.587 | 454.68 | 9.409 | 454.64 | 3.848 | 454.72 | 6.353 | 454.65 | 8.052 | 455.02 | 10.105 | 454.99 | 15.357 | 454.87 | 0.636 | 454.73 | 0.88 | 454.77 | 0.896
454.8 | 2.827 | 454.98 | 4.59 | 454.89 | 4.368 | 455.47 | 5.586 | 454.85 | 9.409 | 454.81 | 3.848 | 454.89 | 6.353 | 454.82 | 8.051 | 455.19 | 10.104 | 455.16 | 15.356 | 455.04 | 0.635 | 454.9 | 0.88 | 454.94 | 0.896
454.97 | 2.826 | 455.15 | 4.589 | 455.06 | 4.368 | 455.64 | 5.586 | 455.01 | 9.409 | 454.98 | 3.848 | 455.05 | 6.353 | 454.99 | 8.05 | 455.36 | 10.104 | 455.33 | 15.355 | 455.21 | 0.634 | 455.07 | 0.879 | 455.11 | 0.895
455.14 | 2.826 | 455.32 | 4.589 | 455.23 | 4.368 | 455.81 | 5.585 | 455.18 | 9.409 | 455.15 | 3.847 | 455.22 | 6.353 | 455.16 | 8.049 | 455.53 | 10.103 | 455.5 | 15.355 | 455.38 | 0.634 | 455.24 | 0.878 | 455.27 | 0.894
455.31 | 2.826 | 455.49 | 4.588 | 455.4 | 4.367 | 455.98 | 5.585 | 455.35 | 9.408 | 455.32 | 3.847 | 455.39 | 6.352 | 455.33 | 8.048 | 455.7 | 10.102 | 455.67 | 15.354 | 455.55 | 0.633 | 455.41 | 0.878 | 455.44 | 0.893
455.47 | 2.825 | 455.66 | 4.587 | 455.57 | 4.367 | 456.15 | 5.585 | 455.52 | 9.408 | 455.49 | 3.846 | 455.56 | 6.351 | 455.49 | 8.047 | 455.87 | 10.101 | 455.84 | 15.354 | 455.72 | 0.632 | 455.58 | 0.877 | 455.61 | 0.893
455.64 | 2.825 | 455.82 | 4.587 | 455.74 | 4.367 | 456.32 | 5.585 | 455.69 | 9.407 | 455.66 | 3.846 | 455.73 | 6.351 | 455.66 | 8.047 | 456.04 | 10.101 | 456.01 | 15.353 | 455.89 | 0.631 | 455.75 | 0.877 | 455.78 | 0.892
455.81 | 2.825 | 455.99 | 4.587 | 455.91 | 4.367 | 456.49 | 5.584 | 455.86 | 9.407 | 455.82 | 3.846 | 455.9 | 6.351 | 455.83 | 8.046 | 456.21 | 10.1 | 456.18 | 15.353 | 456.06 | 0.63 | 455.91 | 0.877 | 455.95 | 0.891
455.98 | 2.824 | 456.16 | 4.587 | 456.07 | 4.367 | 456.66 | 5.584 | 456.03 | 9.407 | 455.99 | 3.845 | 456.07 | 6.35 | 456 | 8.045 | 456.38 | 10.099 | 456.35 | 15.353 | 456.23 | 0.628 | 456.08 | 0.876 | 456.12 | 0.891
456.15 | 2.823 | 456.33 | 4.586 | 456.24 | 4.367 | 456.82 | 5.584 | 456.2 | 9.406 | 456.16 | 3.844 | 456.23 | 6.35 | 456.17 | 8.045 | 456.55 | 10.098 | 456.52 | 15.353 | 456.4 | 0.628 | 456.25 | 0.876 | 456.29 | 0.891
456.32 | 2.823 | 456.5 | 4.585 | 456.41 | 4.366 | 456.99 | 5.584 | 456.37 | 9.405 | 456.33 | 3.843 | 456.4 | 6.349 | 456.34 | 8.045 | 456.71 | 10.097 | 456.69 | 15.353 | 456.56 | 0.626 | 456.42 | 0.875 | 456.46 | 0.89
456.49 | 2.822 | 456.67 | 4.584 | 456.58 | 4.366 | 457.16 | 5.583 | 456.54 | 9.404 | 456.5 | 3.842 | 456.57 | 6.348 | 456.51 | 8.044 | 456.88 | 10.097 | 456.86 | 15.353 | 456.73 | 0.626 | 456.59 | 0.875 | 456.63 | 0.89
456.66 | 2.821 | 456.84 | 4.584 | 456.75 | 4.365 | 457.33 | 5.583 | 456.7 | 9.403 | 456.67 | 3.841 | 456.74 | 6.348 | 456.67 | 8.044 | 457.05 | 10.096 | 457.02 | 15.353 | 456.9 | 0.624 | 456.76 | 0.875 | 456.8 | 0.889
456.83 | 2.821 | 457.01 | 4.584 | 456.92 | 4.365 | 457.5 | 5.582 | 456.87 | 9.402 | 456.84 | 3.841 | 456.91 | 6.347 | 456.84 | 8.044 | 457.22 | 10.096 | 457.19 | 15.353 | 457.07 | 0.623 | 456.93 | 0.875 | 456.97 | 0.889
457 | 2.821 | 457.17 | 4.583 | 457.09 | 4.364 | 457.67 | 5.582 | 457.04 | 9.401 | 457.01 | 3.84 | 457.08 | 6.345 | 457.01 | 8.043 | 457.39 | 10.096 | 457.36 | 15.352 | 457.24 | 0.623 | 457.1 | 0.875 | 457.14 | 0.889
457.16 | 2.82 | 457.34 | 4.582 | 457.26 | 4.364 | 457.84 | 5.582 | 457.21 | 9.401 | 457.18 | 3.839 | 457.25 | 6.344 | 457.18 | 8.043 | 457.56 | 10.095 | 457.53 | 15.351 | 457.41 | 0.622 | 457.27 | 0.874 | 457.3 | 0.889
457.33 | 2.82 | 457.51 | 4.581 | 457.42 | 4.364 | 458.01 | 5.581 | 457.38 | 9.4 | 457.35 | 3.838 | 457.41 | 6.344 | 457.35 | 8.043 | 457.73 | 10.095 | 457.7 | 15.351 | 457.58 | 0.62 | 457.44 | 0.874 | 457.47 | 0.889
457.5 | 2.82 | 457.68 | 4.581 | 457.59 | 4.362 | 458.18 | 5.58 | 457.55 | 9.399 | 457.51 | 3.837 | 457.58 | 6.343 | 457.52 | 8.043 | 457.9 | 10.094 | 457.87 | 15.35 | 457.75 | 0.619 | 457.61 | 0.874 | 457.64 | 0.889
457.67 | 2.819 | 457.85 | 4.579 | 457.76 | 4.361 | 458.35 | 5.579 | 457.72 | 9.399 | 457.68 | 3.836 | 457.75 | 6.342 | 457.69 | 8.042 | 458.07 | 10.093 | 458.04 | 15.35 | 457.92 | 0.617 | 457.78 | 0.874 | 457.81 | 0.888
457.84 | 2.819 | 458.02 | 4.578 | 457.93 | 4.36 | 458.52 | 5.578 | 457.89 | 9.398 | 457.85 | 3.834 | 457.92 | 6.341 | 457.86 | 8.041 | 458.24 | 10.093 | 458.21 | 15.348 | 458.09 | 0.616 | 457.95 | 0.873 | 457.98 | 0.888
458.01 | 2.819 | 458.19 | 4.578 | 458.1 | 4.358 | 458.69 | 5.577 | 458.06 | 9.397 | 458.02 | 3.833 | 458.09 | 6.339 | 458.02 | 8.04 | 458.41 | 10.092 | 458.38 | 15.346 | 458.26 | 0.614 | 458.12 | 0.873 | 458.15 | 0.888
458.18 | 2.818 | 458.35 | 4.578 | 458.27 | 4.357 | 458.86 | 5.576 | 458.23 | 9.397 | 458.19 | 3.832 | 458.26 | 6.337 | 458.19 | 8.04 | 458.58 | 10.091 | 458.55 | 15.344 | 458.43 | 0.613 | 458.29 | 0.872 | 458.32 | 0.888
458.35 | 2.818 | 458.52 | 4.577 | 458.44 | 4.356 | 459.03 | 5.574 | 458.39 | 9.396 | 458.36 | 3.832 | 458.43 | 6.336 | 458.36 | 8.039 | 458.75 | 10.091 | 458.72 | 15.343 | 458.6 | 0.611 | 458.46 | 0.872 | 458.49 | 0.887
458.52 | 2.818 | 458.69 | 4.577 | 458.61 | 4.355 | 459.2 | 5.572 | 458.56 | 9.396 | 458.53 | 3.83 | 458.6 | 6.336 | 458.53 | 8.038 | 458.92 | 10.09 | 458.89 | 15.343 | 458.77 | 0.611 | 458.63 | 0.871 | 458.66 | 0.886
458.69 | 2.818 | 458.86 | 4.576 | 458.78 | 4.355 | 459.37 | 5.571 | 458.73 | 9.395 | 458.7 | 3.829 | 458.76 | 6.336 | 458.7 | 8.038 | 459.09 | 10.089 | 459.06 | 15.343 | 458.94 | 0.611 | 458.79 | 0.871 | 458.83 | 0.886
458.85 | 2.818 | 459.03 | 4.575 | 458.94 | 4.354 | 459.54 | 5.571 | 458.9 | 9.395 | 458.86 | 3.828 | 458.93 | 6.335 | 458.87 | 8.037 | 459.26 | 10.087 | 459.23 | 15.342 | 459.1 | 0.609 | 458.96 | 0.87 | 459 | 0.886
459.02 | 2.817 | 459.2 | 4.575 | 459.11 | 4.353 | 459.7 | 5.57 | 459.07 | 9.394 | 459.03 | 3.828 | 459.1 | 6.335 | 459.04 | 8.037 | 459.43 | 10.086 | 459.4 | 15.341 | 459.27 | 0.608 | 459.13 | 0.869 | 459.17 | 0.885
459.19 | 2.817 | 459.37 | 4.575 | 459.28 | 4.353 | 459.87 | 5.57 | 459.24 | 9.394 | 459.2 | 3.827 | 459.27 | 6.333 | 459.21 | 8.036 | 459.6 | 10.085 | 459.57 | 15.341 | 459.44 | 0.608 | 459.3 | 0.869 | 459.34 | 0.884
459.36 | 2.817 | 459.54 | 4.575 | 459.45 | 4.352 | 460.04 | 5.569 | 459.41 | 9.393 | 459.37 | 3.827 | 459.44 | 6.333 | 459.38 | 8.036 | 459.77 | 10.084 | 459.74 | 15.339 | 459.61 | 0.607 | 459.47 | 0.868 | 459.51 | 0.883
459.53 | 2.816 | 459.7 | 4.574 | 459.62 | 4.352 | 460.21 | 5.569 | 459.58 | 9.393 | 459.54 | 3.826 | 459.61 | 6.333 | 459.54 | 8.036 | 459.94 | 10.084 | 459.9 | 15.339 | 459.78 | 0.605 | 459.64 | 0.867 | 459.68 | 0.883
459.7 | 2.816 | 459.87 | 4.574 | 459.79 | 4.352 | 460.38 | 5.568 | 459.75 | 9.392 | 459.71 | 3.826 | 459.78 | 6.333 | 459.71 | 8.035 | 460.11 | 10.083 | 460.07 | 15.339 | 459.95 | 0.604 | 459.81 | 0.866 | 459.85 | 0.882
459.87 | 2.815 | 460.04 | 4.573 | 459.96 | 4.351 | 460.55 | 5.568 | 459.92 | 9.392 | 459.88 | 3.826 | 459.95 | 6.332 | 459.88 | 8.034 | 460.28 | 10.083 | 460.24 | 15.339 | 460.12 | 0.603 | 459.98 | 0.865 | 460.02 | 0.881
460.04 | 2.815 | 460.21 | 4.573 | 460.13 | 4.35 | 460.72 | 5.568 | 460.09 | 9.391 | 460.05 | 3.826 | 460.12 | 6.332 | 460.05 | 8.034 | 460.45 | 10.083 | 460.41 | 15.338 | 460.29 | 0.601 | 460.15 | 0.864 | 460.19 | 0.881
460.21 | 2.815 | 460.38 | 4.573 | 460.3 | 4.35 | 460.89 | 5.567 | 460.25 | 9.39 | 460.22 | 3.825 | 460.28 | 6.33 | 460.22 | 8.034 | 460.62 | 10.083 | 460.58 | 15.338 | 460.46 | 0.6 | 460.32 | 0.863 | 460.35 | 0.88
460.38 | 2.814 | 460.55 | 4.572 | 460.47 | 4.35 | 461.06 | 5.567 | 460.42 | 9.39 | 460.39 | 3.825 | 460.45 | 6.329 | 460.39 | 8.033 | 460.79 | 10.083 | 460.75 | 15.337 | 460.63 | 0.599 | 460.49 | 0.863 | 460.52 | 0.879
460.54 | 2.813 | 460.72 | 4.572 | 460.63 | 4.349 | 461.23 | 5.567 | 460.59 | 9.39 | 460.56 | 3.825 | 460.62 | 6.329 | 460.56 | 8.033 | 460.96 | 10.083 | 460.92 | 15.336 | 460.8 | 0.598 | 460.66 | 0.863 | 460.69 | 0.879
460.71 | 2.813 | 460.89 | 4.572 | 460.8 | 4.349 | 461.4 | 5.566 | 460.76 | 9.389 | 460.72 | 3.825 | 460.79 | 6.328 | 460.73 | 8.032 | 461.13 | 10.083 | 461.09 | 15.336 | 460.97 | 0.597 | 460.83 | 0.862 | 460.86 | 0.878
460.88 | 2.813 | 461.06 | 4.571 | 460.97 | 4.348 | 461.57 | 5.566 | 460.93 | 9.389 | 460.89 | 3.825 | 460.96 | 6.327 | 460.9 | 8.032 | 461.29 | 10.083 | 461.26 | 15.335 | 461.14 | 0.596 | 461 | 0.862 | 461.03 | 0.878
461.05 | 2.812 | 461.22 | 4.57 | 461.14 | 4.347 | 461.74 | 5.566 | 461.1 | 9.388 | 461.06 | 3.825 | 461.13 | 6.327 | 461.06 | 8.03 | 461.46 | 10.082 | 461.43 | 15.335 | 461.31 | 0.595 | 461.17 | 0.861 | 461.2 | 0.877
461.22 | 2.812 | 461.39 | 4.57 | 461.31 | 4.347 | 461.91 | 5.565 | 461.27 | 9.388 | 461.23 | 3.824 | 461.3 | 6.327 | 461.23 | 8.03 | 461.63 | 10.082 | 461.6 | 15.335 | 461.48 | 0.594 | 461.34 | 0.861 | 461.37 | 0.877
461.39 | 2.811 | 461.56 | 4.57 | 461.48 | 4.346 | 462.08 | 5.564 | 461.44 | 9.388 | 461.4 | 3.824 | 461.47 | 6.327 | 461.4 | 8.029 | 461.8 | 10.081 | 461.77 | 15.334 | 461.64 | 0.593 | 461.5 | 0.86 | 461.54 | 0.876
461.56 | 2.811 | 461.73 | 4.569 | 461.65 | 4.344 | 462.24 | 5.563 | 461.61 | 9.388 | 461.57 | 3.824 | 461.64 | 6.326 | 461.57 | 8.029 | 461.97 | 10.08 | 461.94 | 15.334 | 461.81 | 0.592 | 461.67 | 0.86 | 461.71 | 0.876
461.73 | 2.81 | 461.9 | 4.568 | 461.82 | 4.344 | 462.41 | 5.562 | 461.78 | 9.387 | 461.74 | 3.825 | 461.8 | 6.326 | 461.74 | 8.028 | 462.14 | 10.08 | 462.11 | 15.333 | 461.98 | 0.591 | 461.84 | 0.859 | 461.88 | 0.875
461.9 | 2.809 | 462.07 | 4.567 | 461.99 | 4.344 | 462.58 | 5.561 | 461.95 | 9.387 | 461.91 | 3.825 | 461.97 | 6.326 | 461.91 | 8.028 | 462.31 | 10.08 | 462.28 | 15.333 | 462.15 | 0.59 | 462.01 | 0.858 | 462.05 | 0.875
462.07 | 2.809 | 462.24 | 4.567 | 462.16 | 4.344 | 462.75 | 5.56 | 462.12 | 9.387 | 462.08 | 3.826 | 462.14 | 6.326 | 462.08 | 8.027 | 462.48 | 10.079 | 462.45 | 15.332 | 462.32 | 0.59 | 462.18 | 0.858 | 462.22 | 0.874
462.23 | 2.809 | 462.41 | 4.566 | 462.32 | 4.343 | 462.92 | 5.559 | 462.29 | 9.388 | 462.25 | 3.826 | 462.31 | 6.326 | 462.25 | 8.027 | 462.65 | 10.079 | 462.62 | 15.332 | 462.49 | 0.588 | 462.35 | 0.858 | 462.39 | 0.874
462.4 | 2.808 | 462.58 | 4.565 | 462.49 | 4.343 | 463.09 | 5.559 | 462.45 | 9.388 | 462.42 | 3.826 | 462.48 | 6.326 | 462.42 | 8.027 | 462.82 | 10.079 | 462.79 | 15.332 | 462.66 | 0.588 | 462.52 | 0.857 | 462.56 | 0.873
462.57 | 2.808 | 462.75 | 4.564 | 462.66 | 4.342 | 463.26 | 5.558 | 462.62 | 9.388 | 462.59 | 3.826 | 462.65 | 6.326 | 462.58 | 8.027 | 462.99 | 10.079 | 462.96 | 15.331 | 462.83 | 0.587 | 462.69 | 0.857 | 462.73 | 0.873
462.74 | 2.807 | 462.91 | 4.564 | 462.83 | 4.342 | 463.43 | 5.557 | 462.79 | 9.388 | 462.76 | 3.826 | 462.82 | 6.326 | 462.75 | 8.027 | 463.16 | 10.078 | 463.12 | 15.33 | 463 | 0.586 | 462.86 | 0.857 | 462.9 | 0.872
462.91 | 2.807 | 463.08 | 4.563 | 463 | 4.342 | 463.6 | 5.556 | 462.96 | 9.388 | 462.92 | 3.825 | 462.99 | 6.326 | 462.92 | 8.026 | 463.33 | 10.078 | 463.29 | 15.329 | 463.17 | 0.585 | 463.03 | 0.857 | 463.07 | 0.872
463.08 | 2.807 | 463.25 | 4.562 | 463.17 | 4.342 | 463.77 | 5.555 | 463.13 | 9.388 | 463.09 | 3.825 | 463.15 | 6.326 | 463.09 | 8.026 | 463.5 | 10.077 | 463.46 | 15.328 | 463.34 | 0.584 | 463.2 | 0.856 | 463.24 | 0.872
463.25 | 2.806 | 463.42 | 4.561 | 463.34 | 4.343 | 463.94 | 5.555 | 463.3 | 9.387 | 463.26 | 3.825 | 463.32 | 6.326 | 463.26 | 8.026 | 463.67 | 10.077 | 463.63 | 15.327 | 463.51 | 0.582 | 463.37 | 0.855 | 463.41 | 0.871
463.42 | 2.806 | 463.59 | 4.561 | 463.51 | 4.344 | 464.11 | 5.555 | 463.47 | 9.387 | 463.43 | 3.825 | 463.49 | 6.326 | 463.43 | 8.025 | 463.84 | 10.077 | 463.8 | 15.326 | 463.68 | 0.581 | 463.54 | 0.855 | 463.58 | 0.871
463.59 | 2.805 | 463.76 | 4.561 | 463.68 | 4.343 | 464.28 | 5.555 | 463.64 | 9.386 | 463.6 | 3.824 | 463.66 | 6.326 | 463.6 | 8.024 | 464.01 | 10.076 | 463.97 | 15.326 | 463.85 | 0.58 | 463.71 | 0.855 | 463.75 | 0.871
463.76 | 2.805 | 463.93 | 4.56 | 463.85 | 4.344 | 464.45 | 5.554 | 463.81 | 9.385 | 463.77 | 3.823 | 463.83 | 6.326 | 463.77 | 8.024 | 464.18 | 10.076 | 464.14 | 15.325 | 464.02 | 0.579 | 463.88 | 0.855 | 463.91 | 0.87
463.92 | 2.805 | 464.1 | 4.559 | 464.01 | 4.343 | 464.62 | 5.554 | 463.98 | 9.385 | 463.94 | 3.822 | 464 | 6.326 | 463.94 | 8.023 | 464.35 | 10.075 | 464.31 | 15.325 | 464.19 | 0.578 | 464.05 | 0.854 | 464.08 | 0.87
464.09 | 2.804 | 464.27 | 4.558 | 464.18 | 4.343 | 464.79 | 5.553 | 464.14 | 9.385 | 464.11 | 3.821 | 464.17 | 6.325 | 464.11 | 8.022 | 464.52 | 10.074 | 464.48 | 15.324 | 464.36 | 0.577 | 464.22 | 0.854 | 464.25 | 0.869
464.26 | 2.804 | 464.44 | 4.558 | 464.35 | 4.343 | 464.96 | 5.552 | 464.31 | 9.384 | 464.28 | 3.819 | 464.34 | 6.325 | 464.27 | 8.022 | 464.69 | 10.073 | 464.65 | 15.323 | 464.53 | 0.576 | 464.39 | 0.853 | 464.42 | 0.869
464.43 | 2.804 | 464.61 | 4.557 | 464.52 | 4.343 | 465.13 | 5.551 | 464.48 | 9.384 | 464.45 | 3.818 | 464.51 | 6.324 | 464.44 | 8.021 | 464.85 | 10.072 | 464.82 | 15.322 | 464.7 | 0.575 | 464.56 | 0.853 | 464.59 | 0.869
464.6 | 2.803 | 464.77 | 4.557 | 464.69 | 4.343 | 465.29 | 5.55 | 464.65 | 9.383 | 464.62 | 3.818 | 464.68 | 6.324 | 464.61 | 8.021 | 465.02 | 10.072 | 464.99 | 15.321 | 464.86 | 0.574 | 464.73 | 0.853 | 464.76 | 0.869
464.77 | 2.802 | 464.94 | 4.556 | 464.86 | 4.343 | 465.46 | 5.55 | 464.82 | 9.384 | 464.78 | 3.817 | 464.84 | 6.323 | 464.78 | 8.021 | 465.19 | 10.071 | 465.16 | 15.32 | 465.03 | 0.573 | 464.9 | 0.852 | 464.93 | 0.868
464.94 | 2.801 | 465.11 | 4.555 | 465.03 | 4.343 | 465.63 | 5.549 | 464.99 | 9.384 | 464.95 | 3.816 | 465.01 | 6.322 | 464.95 | 8.02 | 465.36 | 10.07 | 465.33 | 15.319 | 465.2 | 0.572 | 465.07 | 0.851 | 465.1 | 0.867
465.11 | 2.801 | 465.28 | 4.555 | 465.2 | 4.342 | 465.8 | 5.549 | 465.16 | 9.384 | 465.12 | 3.815 | 465.18 | 6.321 | 465.12 | 8.02 | 465.53 | 10.069 | 465.5 | 15.319 | 465.37 | 0.571 | 465.23 | 0.85 | 465.27 | 0.867
465.28 | 2.801 | 465.45 | 4.555 | 465.37 | 4.341 | 465.97 | 5.549 | 465.33 | 9.384 | 465.29 | 3.815 | 465.35 | 6.32 | 465.29 | 8.02 | 465.7 | 10.069 | 465.67 | 15.319 | 465.54 | 0.569 | 465.4 | 0.85 | 465.44 | 0.867
465.45 | 2.8 | 465.62 | 4.554 | 465.54 | 4.34 | 466.14 | 5.548 | 465.5 | 9.385 | 465.46 | 3.814 | 465.52 | 6.318 | 465.46 | 8.02 | 465.87 | 10.068 | 465.84 | 15.319 | 465.71 | 0.567 | 465.57 | 0.85 | 465.61 | 0.867
465.62 | 2.8 | 465.79 | 4.553 | 465.7 | 4.339 | 466.31 | 5.548 | 465.67 | 9.385 | 465.63 | 3.813 | 465.69 | 6.318 | 465.63 | 8.019 | 466.04 | 10.068 | 466.01 | 15.319 | 465.88 | 0.566 | 465.74 | 0.85 | 465.78 | 0.866
465.78 | 2.8 | 465.96 | 4.552 | 465.87 | 4.338 | 466.48 | 5.548 | 465.84 | 9.385 | 465.8 | 3.813 | 465.86 | 6.318 | 465.79 | 8.018 | 466.21 | 10.067 | 466.18 | 15.319 | 466.05 | 0.565 | 465.91 | 0.849 | 465.95 | 0.865
465.95 | 2.8 | 466.13 | 4.552 | 466.04 | 4.336 | 466.65 | 5.547 | 466.01 | 9.385 | 465.97 | 3.813 | 466.03 | 6.317 | 465.96 | 8.018 | 466.38 | 10.066 | 466.35 | 15.319 | 466.22 | 0.563 | 466.08 | 0.848 | 466.12 | 0.865
466.12 | 2.799 | 466.3 | 4.552 | 466.21 | 4.335 | 466.82 | 5.547 | 466.18 | 9.385 | 466.14 | 3.813 | 466.2 | 6.316 | 466.13 | 8.017 | 466.55 | 10.066 | 466.52 | 15.319 | 466.39 | 0.563 | 466.25 | 0.848 | 466.29 | 0.864
466.29 | 2.798 | 466.46 | 4.551 | 466.38 | 4.336 | 466.99 | 5.546 | 466.34 | 9.385 | 466.31 | 3.813 | 466.36 | 6.316 | 466.3 | 8.017 | 466.72 | 10.066 | 466.69 | 15.319 | 466.56 | 0.562 | 466.42 | 0.847 | 466.46 | 0.864
466.46 | 2.797 | 466.63 | 4.551 | 466.55 | 4.336 | 467.16 | 5.546 | 466.51 | 9.384 | 466.48 | 3.813 | 466.53 | 6.316 | 466.47 | 8.017 | 466.89 | 10.066 | 466.86 | 15.319 | 466.73 | 0.561 | 466.59 | 0.847 | 466.63 | 0.863
466.63 | 2.797 | 466.8 | 4.55 | 466.72 | 4.335 | 467.33 | 5.546 | 466.68 | 9.384 | 466.65 | 3.812 | 466.7 | 6.315 | 466.64 | 8.017 | 467.06 | 10.066 | 467.03 | 15.319 | 466.9 | 0.561 | 466.76 | 0.847 | 466.8 | 0.862
466.8 | 2.797 | 466.97 | 4.55 | 466.89 | 4.335 | 467.5 | 5.546 | 466.85 | 9.384 | 466.82 | 3.812 | 466.87 | 6.315 | 466.81 | 8.016 | 467.23 | 10.065 | 467.2 | 15.32 | 467.07 | 0.56 | 466.93 | 0.846 | 466.97 | 0.86
466.97 | 2.797 | 467.14 | 4.549 | 467.06 | 4.335 | 467.67 | 5.545 | 467.02 | 9.383 | 466.98 | 3.811 | 467.04 | 6.315 | 466.98 | 8.015 | 467.4 | 10.065 | 467.37 | 15.319 | 467.23 | 0.559 | 467.1 | 0.845 | 467.14 | 0.859
467.13 | 2.796 | 467.31 | 4.548 | 467.23 | 4.335 | 467.84 | 5.544 | 467.19 | 9.383 | 467.15 | 3.811 | 467.21 | 6.315 | 467.15 | 8.014 | 467.57 | 10.064 | 467.54 | 15.319 | 467.4 | 0.558 | 467.27 | 0.845 | 467.31 | 0.857
467.3 | 2.796 | 467.48 | 4.548 | 467.39 | 4.336 | 468.01 | 5.544 | 467.36 | 9.382 | 467.32 | 3.811 | 467.38 | 6.315 | 467.32 | 8.013 | 467.74 | 10.064 | 467.71 | 15.318 | 467.57 | 0.557 | 467.44 | 0.845 | 467.48 | 0.857
467.47 | 2.795 | 467.65 | 4.547 | 467.56 | 4.336 | 468.17 | 5.543 | 467.53 | 9.382 | 467.49 | 3.811 | 467.55 | 6.315 | 467.48 | 8.012 | 467.91 | 10.064 | 467.88 | 15.317 | 467.74 | 0.557 | 467.61 | 0.844 | 467.65 | 0.856
467.64 | 2.794 | 467.82 | 4.547 | 467.73 | 4.336 | 468.34 | 5.541 | 467.7 | 9.381 | 467.66 | 3.81 | 467.72 | 6.315 | 467.65 | 8.011 | 468.08 | 10.063 | 468.05 | 15.317 | 467.91 | 0.555 | 467.78 | 0.844 | 467.81 | 0.855
467.81 | 2.793 | 467.98 | 4.546 | 467.9 | 4.336 | 468.51 | 5.541 | 467.87 | 9.381 | 467.83 | 3.809 | 467.89 | 6.314 | 467.82 | 8.011 | 468.25 | 10.063 | 468.22 | 15.316 | 468.08 | 0.554 | 467.95 | 0.843 | 467.98 | 0.855
467.98 | 2.792 | 468.15 | 4.545 | 468.07 | 4.336 | 468.68 | 5.54 | 468.04 | 9.38 | 468 | 3.808 | 468.05 | 6.314 | 467.99 | 8.01 | 468.42 | 10.063 | 468.39 | 15.315 | 468.25 | 0.552 | 468.12 | 0.843 | 468.15 | 0.855
468.15 | 2.792 | 468.32 | 4.544 | 468.24 | 4.335 | 468.85 | 5.54 | 468.21 | 9.38 | 468.17 | 3.808 | 468.22 | 6.314 | 468.16 | 8.008 | 468.59 | 10.062 | 468.56 | 15.314 | 468.42 | 0.551 | 468.29 | 0.842 | 468.32 | 0.855
468.32 | 2.79 | 468.49 | 4.544 | 468.41 | 4.335 | 469.02 | 5.54 | 468.38 | 9.379 | 468.34 | 3.807 | 468.39 | 6.314 | 468.33 | 8.007 | 468.76 | 10.062 | 468.72 | 15.314 | 468.59 | 0.549 | 468.46 | 0.842 | 468.49 | 0.855
468.48 | 2.788 | 468.66 | 4.543 | 468.57 | 4.335 | 469.19 | 5.539 | 468.54 | 9.379 | 468.51 | 3.806 | 468.56 | 6.314 | 468.5 | 8.006 | 468.93 | 10.061 | 468.89 | 15.314 | 468.76 | 0.548 | 468.63 | 0.842 | 468.66 | 0.854
468.65 | 2.788 | 468.83 | 4.542 | 468.74 | 4.334 | 469.36 | 5.539 | 468.71 | 9.378 | 468.68 | 3.806 | 468.73 | 6.314 | 468.67 | 8.005 | 469.1 | 10.061 | 469.06 | 15.314 | 468.93 | 0.547 | 468.8 | 0.841 | 468.83 | 0.854
468.82 | 2.788 | 469 | 4.541 | 468.91 | 4.334 | 469.53 | 5.538 | 468.88 | 9.378 | 468.85 | 3.806 | 468.9 | 6.314 | 468.84 | 8.005 | 469.27 | 10.06 | 469.23 | 15.313 | 469.1 | 0.547 | 468.97 | 0.84 | 469 | 0.854
468.99 | 2.788 | 469.17 | 4.539 | 469.08 | 4.333 | 469.7 | 5.537 | 469.05 | 9.377 | 469.02 | 3.806 | 469.07 | 6.314 | 469.01 | 8.004 | 469.44 | 10.059 | 469.4 | 15.313 | 469.27 | 0.546 | 469.13 | 0.84 | 469.17 | 0.853
469.16 | 2.788 | 469.34 | 4.538 | 469.25 | 4.333 | 469.87 | 5.537 | 469.22 | 9.377 | 469.18 | 3.806 | 469.24 | 6.313 | 469.17 | 8.003 | 469.61 | 10.059 | 469.57 | 15.312 | 469.44 | 0.544 | 469.3 | 0.839 | 469.34 | 0.853
469.33 | 2.788 | 469.51 | 4.538 | 469.42 | 4.332 | 470.04 | 5.536 | 469.39 | 9.376 | 469.35 | 3.805 | 469.41 | 6.312 | 469.34 | 8.002 | 469.78 | 10.059 | 469.74 | 15.312 | 469.61 | 0.543 | 469.47 | 0.839 | 469.51 | 0.853
469.5 | 2.788 | 469.67 | 4.537 | 469.59 | 4.332 | 470.21 | 5.535 | 469.56 | 9.376 | 469.52 | 3.805 | 469.58 | 6.312 | 469.51 | 8.002 | 469.95 | 10.058 | 469.91 | 15.312 | 469.78 | 0.542 | 469.64 | 0.839 | 469.68 | 0.853
469.67 | 2.788 | 469.84 | 4.535 | 469.76 | 4.332 | 470.38 | 5.535 | 469.73 | 9.376 | 469.69 | 3.804 | 469.74 | 6.312 | 469.68 | 8.002 | 470.11 | 10.058 | 470.08 | 15.311 | 469.95 | 0.541 | 469.81 | 0.839 | 469.85 | 0.852
469.84 | 2.788 | 470.01 | 4.535 | 469.93 | 4.331 | 470.55 | 5.535 | 469.9 | 9.376 | 469.86 | 3.804 | 469.91 | 6.312 | 469.85 | 8.001 | 470.28 | 10.058 | 470.25 | 15.311 | 470.12 | 0.54 | 469.98 | 0.838 | 470.02 | 0.852
470.01 | 2.788 | 470.18 | 4.534 | 470.09 | 4.331 | 470.71 | 5.534 | 470.07 | 9.376 | 470.03 | 3.804 | 470.08 | 6.311 | 470.02 | 8.001 | 470.45 | 10.057 | 470.42 | 15.31 | 470.29 | 0.539 | 470.15 | 0.837 | 470.19 | 0.852
470.17 | 2.788 | 470.35 | 4.534 | 470.26 | 4.33 | 470.88 | 5.533 | 470.24 | 9.375 | 470.2 | 3.803 | 470.25 | 6.309 | 470.19 | 8.001 | 470.62 | 10.056 | 470.59 | 15.309 | 470.46 | 0.538 | 470.32 | 0.837 | 470.36 | 0.851
470.34 | 2.787 | 470.52 | 4.533 | 470.43 | 4.33 | 471.05 | 5.532 | 470.41 | 9.375 | 470.37 | 3.803 | 470.42 | 6.308 | 470.36 | 8.001 | 470.79 | 10.055 | 470.76 | 15.306 | 470.63 | 0.536 | 470.49 | 0.836 | 470.53 | 0.85
470.51 | 2.788 | 470.69 | 4.533 | 470.6 | 4.329 | 471.22 | 5.532 | 470.57 | 9.374 | 470.54 | 3.802 | 470.59 | 6.308 | 470.52 | 8.001 | 470.96 | 10.055 | 470.93 | 15.306 | 470.79 | 0.535 | 470.66 | 0.836 | 470.7 | 0.85
470.68 | 2.787 | 470.86 | 4.532 | 470.77 | 4.328 | 471.39 | 5.531 | 470.74 | 9.374 | 470.71 | 3.802 | 470.76 | 6.307 | 470.69 | 8 | 471.13 | 10.054 | 471.1 | 15.305 | 470.96 | 0.534 | 470.83 | 0.836 | 470.87 | 0.85
470.85 | 2.785 | 471.03 | 4.532 | 470.94 | 4.327 | 471.56 | 5.531 | 470.91 | 9.374 | 470.88 | 3.801 | 470.93 | 6.306 | 470.86 | 7.999 | 471.3 | 10.054 | 471.27 | 15.305 | 471.13 | 0.532 | 471 | 0.835 | 471.04 | 0.849
471.02 | 2.785 | 471.19 | 4.531 | 471.11 | 4.327 | 471.73 | 5.53 | 471.08 | 9.373 | 471.05 | 3.801 | 471.1 | 6.305 | 471.03 | 7.999 | 471.47 | 10.053 | 471.44 | 15.304 | 471.3 | 0.531 | 471.17 | 0.834 | 471.21 | 0.848
471.19 | 2.784 | 471.36 | 4.53 | 471.28 | 4.326 | 471.9 | 5.529 | 471.25 | 9.373 | 471.22 | 3.801 | 471.26 | 6.305 | 471.2 | 7.999 | 471.64 | 10.052 | 471.61 | 15.304 | 471.47 | 0.531 | 471.34 | 0.834 | 471.37 | 0.848
471.36 | 2.784 | 471.53 | 4.53 | 471.45 | 4.325 | 472.07 | 5.528 | 471.42 | 9.372 | 471.38 | 3.801 | 471.43 | 6.305 | 471.37 | 7.998 | 471.81 | 10.051 | 471.78 | 15.303 | 471.64 | 0.53 | 471.51 | 0.834 | 471.54 | 0.847
471.53 | 2.783 | 471.7 | 4.53 | 471.62 | 4.324 | 472.24 | 5.527 | 471.59 | 9.371 | 471.55 | 3.801 | 471.6 | 6.304 | 471.54 | 7.998 | 471.98 | 10.049 | 471.95 | 15.303 | 471.81 | 0.529 | 471.68 | 0.833 | 471.71 | 0.846
471.69 | 2.782 | 471.87 | 4.53 | 471.78 | 4.324 | 472.41 | 5.526 | 471.76 | 9.37 | 471.72 | 3.801 | 471.77 | 6.303 | 471.71 | 7.998 | 472.15 | 10.049 | 472.12 | 15.303 | 471.98 | 0.528 | 471.85 | 0.833 | 471.88 | 0.845
471.86 | 2.781 | 472.04 | 4.529 | 471.95 | 4.323 | 472.58 | 5.526 | 471.93 | 9.37 | 471.89 | 3.8 | 471.94 | 6.302 | 471.88 | 7.997 | 472.32 | 10.048 | 472.29 | 15.302 | 472.15 | 0.528 | 472.02 | 0.832 | 472.05 | 0.845
472.03 | 2.78 | 472.21 | 4.529 | 472.12 | 4.323 | 472.74 | 5.526 | 472.09 | 9.37 | 472.06 | 3.8 | 472.11 | 6.302 | 472.05 | 7.996 | 472.49 | 10.047 | 472.45 | 15.302 | 472.32 | 0.527 | 472.19 | 0.831 | 472.22 | 0.845
472.2 | 2.78 | 472.38 | 4.529 | 472.29 | 4.323 | 472.91 | 5.526 | 472.26 | 9.37 | 472.23 | 3.8 | 472.28 | 6.302 | 472.21 | 7.995 | 472.66 | 10.046 | 472.62 | 15.301 | 472.49 | 0.526 | 472.35 | 0.831 | 472.39 | 0.845
472.37 | 2.78 | 472.54 | 4.529 | 472.46 | 4.323 | 473.08 | 5.525 | 472.43 | 9.37 | 472.4 | 3.8 | 472.45 | 6.301 | 472.38 | 7.995 | 472.83 | 10.046 | 472.79 | 15.3 | 472.66 | 0.526 | 472.52 | 0.83 | 472.56 | 0.844
472.54 | 2.779 | 472.71 | 4.528 | 472.63 | 4.322 | 473.25 | 5.525 | 472.6 | 9.369 | 472.57 | 3.799 | 472.62 | 6.3 | 472.55 | 7.994 | 473 | 10.046 | 472.96 | 15.3 | 472.83 | 0.524 | 472.69 | 0.829 | 472.73 | 0.843
472.71 | 2.779 | 472.88 | 4.527 | 472.8 | 4.322 | 473.42 | 5.524 | 472.77 | 9.369 | 472.74 | 3.799 | 472.79 | 6.299 | 472.72 | 7.992 | 473.17 | 10.045 | 473.13 | 15.299 | 473 | 0.523 | 472.86 | 0.828 | 472.9 | 0.843
472.88 | 2.778 | 473.05 | 4.527 | 472.97 | 4.322 | 473.59 | 5.524 | 472.94 | 9.368 | 472.91 | 3.798 | 472.95 | 6.298 | 472.89 | 7.992 | 473.34 | 10.045 | 473.3 | 15.299 | 473.17 | 0.522 | 473.03 | 0.828 | 473.07 | 0.842
473.05 | 2.778 | 473.22 | 4.527 | 473.14 | 4.321 | 473.76 | 5.524 | 473.11 | 9.367 | 473.08 | 3.797 | 473.12 | 6.298 | 473.06 | 7.991 | 473.51 | 10.045 | 473.47 | 15.298 | 473.34 | 0.52 | 473.2 | 0.828 | 473.24 | 0.842
473.21 | 2.778 | 473.39 | 4.526 | 473.31 | 4.321 | 473.93 | 5.523 | 473.28 | 9.366 | 473.24 | 3.797 | 473.29 | 6.297 | 473.23 | 7.99 | 473.67 | 10.044 | 473.64 | 15.298 | 473.5 | 0.519 | 473.37 | 0.827 | 473.41 | 0.842
473.38 | 2.778 | 473.56 | 4.525 | 473.47 | 4.321 | 474.1 | 5.523 | 473.45 | 9.365 | 473.41 | 3.796 | 473.46 | 6.297 | 473.4 | 7.99 | 473.84 | 10.043 | 473.81 | 15.298 | 473.67 | 0.519 | 473.54 | 0.826 | 473.58 | 0.841
473.55 | 2.778 | 473.73 | 4.524 | 473.64 | 4.321 | 474.27 | 5.522 | 473.62 | 9.365 | 473.58 | 3.797 | 473.63 | 6.296 | 473.57 | 7.989 | 474.01 | 10.043 | 473.98 | 15.297 | 473.84 | 0.517 | 473.71 | 0.826 | 473.74 | 0.841
473.72 | 2.778 | 473.9 | 4.524 | 473.81 | 4.32 | 474.44 | 5.521 | 473.78 | 9.363 | 473.75 | 3.797 | 473.8 | 6.296 | 473.73 | 7.988 | 474.18 | 10.043 | 474.15 | 15.296 | 474.01 | 0.516 | 473.88 | 0.825 | 473.91 | 0.841
473.89 | 2.778 | 474.06 | 4.523 | 473.98 | 4.32 | 474.6 | 5.52 | 473.95 | 9.36 | 473.92 | 3.797 | 473.97 | 6.296 | 473.9 | 7.987 | 474.35 | 10.042 | 474.31 | 15.296 | 474.18 | 0.515 | 474.05 | 0.825 | 474.08 | 0.84
474.06 | 2.778 | 474.23 | 4.521 | 474.15 | 4.319 | 474.77 | 5.519 | 474.12 | 9.36 | 474.09 | 3.797 | 474.14 | 6.295 | 474.07 | 7.986 | 474.52 | 10.042 | 474.48 | 15.295 | 474.35 | 0.514 | 474.22 | 0.824 | 474.25 | 0.839
474.23 | 2.778 | 474.4 | 4.52 | 474.32 | 4.319 | 474.94 | 5.517 | 474.29 | 9.36 | 474.26 | 3.797 | 474.31 | 6.294 | 474.24 | 7.986 | 474.69 | 10.041 | 474.65 | 15.294 | 474.52 | 0.513 | 474.39 | 0.823 | 474.42 | 0.839
474.4 | 2.778 | 474.57 | 4.519 | 474.49 | 4.319 | 475.11 | 5.516 | 474.46 | 9.36 | 474.43 | 3.798 | 474.47 | 6.294 | 474.41 | 7.985 | 474.86 | 10.04 | 474.82 | 15.293 | 474.69 | 0.513 | 474.56 | 0.823 | 474.59 | 0.838
474.57 | 2.778 | 474.74 | 4.518 | 474.66 | 4.319 | 475.28 | 5.515 | 474.63 | 9.359 | 474.6 | 3.799 | 474.64 | 6.294 | 474.58 | 7.984 | 475.03 | 10.039 | 474.99 | 15.292 | 474.86 | 0.511 | 474.73 | 0.823 | 474.76 | 0.838
474.74 | 2.779 | 474.91 | 4.518 | 474.83 | 4.319 | 475.45 | 5.514 | 474.8 | 9.359 | 474.76 | 3.8 | 474.81 | 6.294 | 474.75 | 7.984 | 475.2 | 10.038 | 475.16 | 15.291 | 475.03 | 0.511 | 474.9 | 0.822 | 474.93 | 0.837
474.91 | 2.779 | 475.08 | 4.517 | 474.99 | 4.318 | 475.62 | 5.514 | 474.97 | 9.358 | 474.93 | 3.8 | 474.98 | 6.294 | 474.92 | 7.983 | 475.37 | 10.037 | 475.33 | 15.29 | 475.2 | 0.51 | 475.07 | 0.822 | 475.1 | 0.836
475.07 | 2.779 | 475.25 | 4.516 | 475.16 | 4.318 | 475.79 | 5.513 | 475.14 | 9.358 | 475.1 | 3.8 | 475.15 | 6.293 | 475.09 | 7.983 | 475.54 | 10.036 | 475.5 | 15.289 | 475.37 | 0.509 | 475.23 | 0.821 | 475.27 | 0.836
475.24 | 2.779 | 475.42 | 4.515 | 475.33 | 4.318 | 475.96 | 5.512 | 475.3 | 9.358 | 475.27 | 3.8 | 475.32 | 6.294 | 475.26 | 7.982 | 475.71 | 10.036 | 475.67 | 15.289 | 475.54 | 0.508 | 475.4 | 0.821 | 475.44 | 0.835
475.41 | 2.778 | 475.58 | 4.515 | 475.5 | 4.317 | 476.12 | 5.512 | 475.47 | 9.358 | 475.44 | 3.801 | 475.49 | 6.293 | 475.42 | 7.982 | 475.88 | 10.035 | 475.84 | 15.288 | 475.71 | 0.507 | 475.57 | 0.82 | 475.61 | 0.834
475.58 | 2.777 | 475.75 | 4.513 | 475.67 | 4.317 | 476.29 | 5.511 | 475.64 | 9.358 | 475.61 | 3.801 | 475.65 | 6.293 | 475.59 | 7.982 | 476.05 | 10.035 | 476.01 | 15.288 | 475.88 | 0.506 | 475.74 | 0.82 | 475.78 | 0.834
475.75 | 2.777 | 475.92 | 4.513 | 475.84 | 4.317 | 476.46 | 5.511 | 475.81 | 9.358 | 475.78 | 3.8 | 475.82 | 6.293 | 475.76 | 7.982 | 476.22 | 10.034 | 476.17 | 15.287 | 476.04 | 0.505 | 475.91 | 0.819 | 475.95 | 0.834
475.92 | 2.777 | 476.09 | 4.513 | 476.01 | 4.317 | 476.63 | 5.511 | 475.98 | 9.358 | 475.95 | 3.8 | 475.99 | 6.293 | 475.93 | 7.982 | 476.38 | 10.034 | 476.34 | 15.286 | 476.21 | 0.504 | 476.08 | 0.818 | 476.12 | 0.834
476.09 | 2.777 | 476.26 | 4.511 | 476.18 | 4.316 | 476.8 | 5.51 | 476.15 | 9.357 | 476.12 | 3.799 | 476.16 | 6.293 | 476.1 | 7.983 | 476.55 | 10.034 | 476.51 | 15.285 | 476.38 | 0.503 | 476.25 | 0.818 | 476.29 | 0.833
476.26 | 2.777 | 476.43 | 4.511 | 476.34 | 4.316 | 476.97 | 5.509 | 476.32 | 9.356 | 476.29 | 3.799 | 476.33 | 6.293 | 476.27 | 7.983 | 476.72 | 10.033 | 476.68 | 15.285 | 476.55 | 0.502 | 476.42 | 0.817 | 476.45 | 0.833
476.43 | 2.777 | 476.6 | 4.51 | 476.51 | 4.315 | 477.14 | 5.509 | 476.49 | 9.356 | 476.45 | 3.798 | 476.5 | 6.294 | 476.44 | 7.983 | 476.89 | 10.033 | 476.85 | 15.285 | 476.72 | 0.501 | 476.59 | 0.817 | 476.62 | 0.832
476.6 | 2.777 | 476.77 | 4.51 | 476.68 | 4.314 | 477.31 | 5.509 | 476.66 | 9.356 | 476.62 | 3.797 | 476.67 | 6.294 | 476.61 | 7.983 | 477.06 | 10.032 | 477.02 | 15.284 | 476.89 | 0.5 | 476.76 | 0.816 | 476.79 | 0.831
476.76 | 2.776 | 476.94 | 4.51 | 476.85 | 4.313 | 477.47 | 5.508 | 476.82 | 9.355 | 476.79 | 3.797 | 476.84 | 6.293 | 476.77 | 7.984 | 477.23 | 10.032 | 477.19 | 15.283 | 477.06 | 0.499 | 476.93 | 0.815 | 476.96 | 0.831
476.93 | 2.776 | 477.1 | 4.51 | 477.02 | 4.313 | 477.64 | 5.507 | 476.99 | 9.354 | 476.96 | 3.797 | 477.01 | 6.293 | 476.94 | 7.984 | 477.4 | 10.032 | 477.36 | 15.283 | 477.23 | 0.497 | 477.1 | 0.815 | 477.13 | 0.831
477.1 | 2.776 | 477.27 | 4.509 | 477.19 | 4.313 | 477.81 | 5.506 | 477.16 | 9.353 | 477.13 | 3.796 | 477.17 | 6.293 | 477.11 | 7.985 | 477.57 | 10.032 | 477.53 | 15.282 | 477.4 | 0.496 | 477.27 | 0.814 | 477.3 | 0.83
477.27 | 2.776 | 477.44 | 4.509 | 477.36 | 4.313 | 477.98 | 5.506 | 477.33 | 9.353 | 477.3 | 3.796 | 477.34 | 6.293 | 477.28 | 7.985 | 477.74 | 10.031 | 477.7 | 15.281 | 477.57 | 0.494 | 477.43 | 0.814 | 477.47 | 0.829
477.44 | 2.776 | 477.61 | 4.509 | 477.53 | 4.313 | 478.15 | 5.504 | 477.5 | 9.352 | 477.47 | 3.795 | 477.51 | 6.293 | 477.45 | 7.985 | 477.91 | 10.031 | 477.86 | 15.281 | 477.74 | 0.493 | 477.6 | 0.813 | 477.64 | 0.829
477.61 | 2.776 | 477.78 | 4.508 | 477.69 | 4.313 | 478.32 | 5.503 | 477.67 | 9.352 | 477.64 | 3.795 | 477.68 | 6.293 | 477.62 | 7.986 | 478.08 | 10.031 | 478.03 | 15.28 | 477.91 | 0.491 | 477.77 | 0.813 | 477.81 | 0.828
477.78 | 2.775 | 477.95 | 4.508 | 477.86 | 4.313 | 478.49 | 5.502 | 477.84 | 9.352 | 477.81 | 3.794 | 477.85 | 6.293 | 477.79 | 7.986 | 478.25 | 10.03 | 478.2 | 15.28 | 478.08 | 0.49 | 477.94 | 0.812 | 477.98 | 0.828
477.95 | 2.774 | 478.12 | 4.508 | 478.03 | 4.313 | 478.66 | 5.502 | 478.01 | 9.352 | 477.97 | 3.794 | 478.02 | 6.292 | 477.95 | 7.986 | 478.42 | 10.03 | 478.37 | 15.279 | 478.25 | 0.488 | 478.11 | 0.812 | 478.15 | 0.828
478.12 | 2.774 | 478.28 | 4.507 | 478.2 | 4.313 | 478.83 | 5.501 | 478.17 | 9.351 | 478.14 | 3.793 | 478.19 | 6.292 | 478.12 | 7.986 | 478.59 | 10.029 | 478.54 | 15.279 | 478.42 | 0.487 | 478.28 | 0.812 | 478.31 | 0.826
478.28 | 2.773 | 478.45 | 4.507 | 478.37 | 4.313 | 478.99 | 5.501 | 478.34 | 9.351 | 478.31 | 3.793 | 478.36 | 6.293 | 478.29 | 7.986 | 478.75 | 10.029 | 478.71 | 15.279 | 478.59 | 0.485 | 478.45 | 0.811 | 478.48 | 0.826
478.45 | 2.773 | 478.62 | 4.507 | 478.54 | 4.313 | 479.16 | 5.5 | 478.51 | 9.351 | 478.48 | 3.793 | 478.52 | 6.292 | 478.46 | 7.986 | 478.92 | 10.028 | 478.88 | 15.279 | 478.76 | 0.484 | 478.62 | 0.811 | 478.65 | 0.826
478.62 | 2.772 | 478.79 | 4.506 | 478.71 | 4.312 | 479.33 | 5.499 | 478.68 | 9.351 | 478.65 | 3.792 | 478.69 | 6.292 | 478.63 | 7.985 | 479.09 | 10.028 | 479.05 | 15.279 | 478.92 | 0.482 | 478.79 | 0.81 | 478.82 | 0.825
478.79 | 2.772 | 478.96 | 4.506 | 478.88 | 4.312 | 479.5 | 5.498 | 478.85 | 9.351 | 478.82 | 3.792 | 478.86 | 6.292 | 478.8 | 7.985 | 479.26 | 10.028 | 479.22 | 15.278 | 479.09 | 0.481 | 478.96 | 0.809 | 478.99 | 0.825
478.96 | 2.772 | 479.13 | 4.504 | 479.04 | 4.312 | 479.67 | 5.498 | 479.02 | 9.351 | 478.99 | 3.791 | 479.03 | 6.292 | 478.97 | 7.985 | 479.43 | 10.028 | 479.38 | 15.278 | 479.26 | 0.48 | 479.13 | 0.809 | 479.16 | 0.824
479.13 | 2.772 | 479.3 | 4.504 | 479.21 | 4.312 | 479.84 | 5.498 | 479.19 | 9.351 | 479.16 | 3.79 | 479.2 | 6.292 | 479.14 | 7.984 | 479.6 | 10.028 | 479.55 | 15.278 | 479.43 | 0.479 | 479.29 | 0.809 | 479.33 | 0.824
479.3 | 2.771 | 479.46 | 4.503 | 479.38 | 4.311 | 480.01 | 5.498 | 479.36 | 9.351 | 479.33 | 3.789 | 479.37 | 6.292 | 479.31 | 7.984 | 479.77 | 10.028 | 479.72 | 15.277 | 479.6 | 0.478 | 479.46 | 0.808 | 479.5 | 0.824
479.47 | 2.771 | 479.63 | 4.502 | 479.55 | 4.309 | 480.17 | 5.498 | 479.52 | 9.351 | 479.49 | 3.789 | 479.54 | 6.291 | 479.48 | 7.983 | 479.94 | 10.028 | 479.89 | 15.277 | 479.77 | 0.477 | 479.63 | 0.807 | 479.67 | 0.823
479.64 | 2.771 | 479.8 | 4.501 | 479.72 | 4.309 | 480.34 | 5.498 | 479.69 | 9.35 | 479.66 | 3.788 | 479.7 | 6.291 | 479.64 | 7.982 | 480.11 | 10.028 | 480.06 | 15.276 | 479.94 | 0.476 | 479.8 | 0.807 | 479.84 | 0.822
479.81 | 2.771 | 479.97 | 4.501 | 479.89 | 4.308 | 480.51 | 5.498 | 479.86 | 9.349 | 479.83 | 3.787 | 479.87 | 6.29 | 479.81 | 7.982 | 480.28 | 10.028 | 480.23 | 15.275 | 480.11 | 0.475 | 479.97 | 0.806 | 480.01 | 0.822
479.97 | 2.771 | 480.14 | 4.501 | 480.06 | 4.307 | 480.68 | 5.497 | 480.03 | 9.349 | 480 | 3.785 | 480.04 | 6.288 | 479.98 | 7.982 | 480.44 | 10.027 | 480.4 | 15.275 | 480.28 | 0.474 | 480.14 | 0.806 | 480.18 | 0.822
480.14 | 2.771 | 480.31 | 4.5 | 480.23 | 4.307 | 480.85 | 5.496 | 480.2 | 9.348 | 480.17 | 3.784 | 480.21 | 6.287 | 480.15 | 7.981 | 480.61 | 10.027 | 480.57 | 15.274 | 480.45 | 0.474 | 480.31 | 0.805 | 480.34 | 0.822
480.31 | 2.77 | 480.48 | 4.5 | 480.39 | 4.307 | 481.02 | 5.496 | 480.37 | 9.347 | 480.34 | 3.783 | 480.38 | 6.287 | 480.32 | 7.981 | 480.78 | 10.026 | 480.74 | 15.273 | 480.62 | 0.472 | 480.48 | 0.805 | 480.51 | 0.822
480.48 | 2.77 | 480.64 | 4.499 | 480.56 | 4.306 | 481.19 | 5.495 | 480.54 | 9.346 | 480.51 | 3.783 | 480.55 | 6.287 | 480.49 | 7.98 | 480.95 | 10.026 | 480.9 | 15.273 | 480.79 | 0.471 | 480.65 | 0.804 | 480.68 | 0.822
480.65 | 2.769 | 480.81 | 4.499 | 480.73 | 4.307 | 481.36 | 5.495 | 480.7 | 9.346 | 480.68 | 3.782 | 480.72 | 6.287 | 480.66 | 7.979 | 481.12 | 10.025 | 481.07 | 15.272 | 480.96 | 0.47 | 480.82 | 0.804 | 480.85 | 0.821
480.82 | 2.769 | 480.98 | 4.499 | 480.9 | 4.306 | 481.52 | 5.495 | 480.87 | 9.345 | 480.84 | 3.782 | 480.88 | 6.286 | 480.82 | 7.979 | 481.29 | 10.024 | 481.24 | 15.271 | 481.12 | 0.47 | 480.99 | 0.804 | 481.02 | 0.821
480.99 | 2.768 | 481.15 | 4.499 | 481.07 | 4.306 | 481.69 | 5.494 | 481.04 | 9.345 | 481.01 | 3.782 | 481.05 | 6.285 | 480.99 | 7.979 | 481.46 | 10.022 | 481.41 | 15.271 | 481.29 | 0.468 | 481.16 | 0.803 | 481.19 | 0.821
481.16 | 2.767 | 481.32 | 4.499 | 481.24 | 4.307 | 481.86 | 5.494 | 481.21 | 9.344 | 481.18 | 3.782 | 481.22 | 6.284 | 481.16 | 7.979 | 481.63 | 10.021 | 481.58 | 15.271 | 481.46 | 0.467 | 481.33 | 0.803 | 481.36 | 0.821
481.33 | 2.767 | 481.49 | 4.498 | 481.41 | 4.307 | 482.03 | 5.494 | 481.38 | 9.343 | 481.35 | 3.782 | 481.39 | 6.284 | 481.33 | 7.978 | 481.8 | 10.019 | 481.75 | 15.271 | 481.63 | 0.465 | 481.49 | 0.802 | 481.53 | 0.821
481.49 | 2.765 | 481.66 | 4.498 | 481.58 | 4.307 | 482.2 | 5.493 | 481.55 | 9.343 | 481.52 | 3.781 | 481.56 | 6.284 | 481.5 | 7.977 | 481.97 | 10.019 | 481.92 | 15.27 | 481.8 | 0.463 | 481.66 | 0.801 | 481.7 | 0.821
481.66 | 2.764 | 481.82 | 4.498 | 481.74 | 4.307 | 482.37 | 5.493 | 481.72 | 9.343 | 481.69 | 3.781 | 481.73 | 6.284 | 481.67 | 7.977 | 482.14 | 10.019 | 482.09 | 15.27 | 481.97 | 0.462 | 481.83 | 0.801 | 481.87 | 0.821
481.83 | 2.763 | 481.99 | 4.498 | 481.91 | 4.306 | 482.54 | 5.492 | 481.88 | 9.342 | 481.86 | 3.781 | 481.9 | 6.283 | 481.84 | 7.976 | 482.31 | 10.018 | 482.26 | 15.269 | 482.14 | 0.461 | 482 | 0.801 | 482.04 | 0.821
482 | 2.763 | 482.16 | 4.498 | 482.08 | 4.306 | 482.71 | 5.492 | 482.05 | 9.342 | 482.02 | 3.781 | 482.06 | 6.283 | 482 | 7.976 | 482.47 | 10.017 | 482.42 | 15.268 | 482.31 | 0.459 | 482.17 | 0.801 | 482.2 | 0.82
482.17 | 2.762 | 482.33 | 4.497 | 482.25 | 4.306 | 482.87 | 5.492 | 482.22 | 9.342 | 482.19 | 3.781 | 482.23 | 6.283 | 482.17 | 7.975 | 482.64 | 10.017 | 482.59 | 15.268 | 482.48 | 0.458 | 482.34 | 0.8 | 482.37 | 0.819
482.34 | 2.761 | 482.5 | 4.496 | 482.42 | 4.306 | 483.04 | 5.491 | 482.39 | 9.342 | 482.36 | 3.781 | 482.4 | 6.282 | 482.34 | 7.974 | 482.81 | 10.016 | 482.76 | 15.267 | 482.65 | 0.457 | 482.51 | 0.8 | 482.54 | 0.819
482.51 | 2.76 | 482.67 | 4.496 | 482.59 | 4.307 | 483.21 | 5.491 | 482.56 | 9.341 | 482.53 | 3.78 | 482.57 | 6.282 | 482.51 | 7.974 | 482.98 | 10.016 | 482.93 | 15.266 | 482.82 | 0.455 | 482.68 | 0.799 | 482.71 | 0.818
482.68 | 2.759 | 482.83 | 4.496 | 482.76 | 4.307 | 483.38 | 5.49 | 482.73 | 9.341 | 482.7 | 3.78 | 482.74 | 6.282 | 482.68 | 7.973 | 483.15 | 10.015 | 483.1 | 15.266 | 482.99 | 0.455 | 482.85 | 0.799 | 482.88 | 0.817
482.85 | 2.759 | 483 | 4.495 | 482.93 | 4.306 | 483.55 | 5.489 | 482.9 | 9.34 | 482.87 | 3.779 | 482.91 | 6.281 | 482.85 | 7.973 | 483.32 | 10.014 | 483.27 | 15.265 | 483.16 | 0.453 | 483.02 | 0.799 | 483.05 | 0.816
483.01 | 2.758 | 483.17 | 4.494 | 483.09 | 4.306 | 483.72 | 5.489 | 483.06 | 9.339 | 483.04 | 3.779 | 483.08 | 6.281 | 483.02 | 7.972 | 483.49 | 10.014 | 483.44 | 15.265 | 483.32 | 0.452 | 483.19 | 0.798 | 483.22 | 0.816
483.18 | 2.757 | 483.34 | 4.493 | 483.26 | 4.305 | 483.89 | 5.488 | 483.23 | 9.338 | 483.21 | 3.778 | 483.25 | 6.281 | 483.19 | 7.971 | 483.66 | 10.013 | 483.61 | 15.264 | 483.49 | 0.451 | 483.35 | 0.798 | 483.39 | 0.815
483.35 | 2.756 | 483.51 | 4.493 | 483.43 | 4.304 | 484.05 | 5.487 | 483.4 | 9.338 | 483.37 | 3.778 | 483.41 | 6.281 | 483.35 | 7.97 | 483.83 | 10.012 | 483.78 | 15.264 | 483.66 | 0.45 | 483.52 | 0.797 | 483.56 | 0.815
483.52 | 2.755 | 483.68 | 4.493 | 483.6 | 4.304 | 484.22 | 5.486 | 483.57 | 9.337 | 483.54 | 3.778 | 483.58 | 6.281 | 483.52 | 7.97 | 483.99 | 10.011 | 483.94 | 15.263 | 483.83 | 0.45 | 483.69 | 0.797 | 483.73 | 0.814
483.69 | 2.755 | 483.85 | 4.492 | 483.77 | 4.303 | 484.39 | 5.484 | 483.74 | 9.337 | 483.71 | 3.777 | 483.75 | 6.281 | 483.69 | 7.97 | 484.16 | 10.011 | 484.11 | 15.263 | 484 | 0.449 | 483.86 | 0.797 | 483.89 | 0.814
483.86 | 2.754 | 484.02 | 4.491 | 483.94 | 4.303 | 484.56 | 5.483 | 483.91 | 9.337 | 483.88 | 3.777 | 483.92 | 6.281 | 483.86 | 7.969 | 484.33 | 10.01 | 484.28 | 15.262 | 484.17 | 0.448 | 484.03 | 0.797 | 484.06 | 0.813
484.03 | 2.753 | 484.18 | 4.49 | 484.11 | 4.303 | 484.73 | 5.482 | 484.08 | 9.337 | 484.05 | 3.777 | 484.09 | 6.281 | 484.03 | 7.968 | 484.5 | 10.01 | 484.45 | 15.262 | 484.34 | 0.447 | 484.2 | 0.796 | 484.23 | 0.812
484.19 | 2.753 | 484.35 | 4.49 | 484.27 | 4.302 | 484.9 | 5.482 | 484.24 | 9.337 | 484.22 | 3.777 | 484.26 | 6.28 | 484.2 | 7.968 | 484.67 | 10.009 | 484.62 | 15.261 | 484.51 | 0.446 | 484.37 | 0.796 | 484.4 | 0.812
484.36 | 2.752 | 484.52 | 4.49 | 484.44 | 4.301 | 485.07 | 5.481 | 484.41 | 9.336 | 484.39 | 3.777 | 484.43 | 6.279 | 484.37 | 7.967 | 484.84 | 10.008 | 484.79 | 15.26 | 484.68 | 0.445 | 484.54 | 0.796 | 484.57 | 0.812
484.53 | 2.752 | 484.69 | 4.489 | 484.61 | 4.3 | 485.23 | 5.48 | 484.58 | 9.336 | 484.56 | 3.777 | 484.59 | 6.278 | 484.53 | 7.967 | 485.01 | 10.008 | 484.96 | 15.259 | 484.85 | 0.445 | 484.71 | 0.796 | 484.74 | 0.812
484.7 | 2.752 | 484.86 | 4.488 | 484.78 | 4.3 | 485.4 | 5.479 | 484.75 | 9.336 | 484.72 | 3.776 | 484.76 | 6.278 | 484.7 | 7.966 | 485.18 | 10.007 | 485.13 | 15.259 | 485.01 | 0.443 | 484.87 | 0.796 | 484.91 | 0.812
484.87 | 2.752 | 485.03 | 4.487 | 484.95 | 4.299 | 485.57 | 5.479 | 484.92 | 9.335 | 484.89 | 3.775 | 484.93 | 6.277 | 484.87 | 7.966 | 485.35 | 10.007 | 485.3 | 15.258 | 485.18 | 0.442 | 485.04 | 0.795 | 485.08 | 0.811
485.04 | 2.751 | 485.2 | 4.487 | 485.12 | 4.299 | 485.74 | 5.479 | 485.09 | 9.335 | 485.06 | 3.774 | 485.1 | 6.276 | 485.04 | 7.965 | 485.52 | 10.007 | 485.47 | 15.258 | 485.35 | 0.44 | 485.21 | 0.795 | 485.25 | 0.811
485.21 | 2.751 | 485.37 | 4.486 | 485.29 | 4.298 | 485.91 | 5.478 | 485.26 | 9.334 | 485.23 | 3.774 | 485.27 | 6.275 | 485.21 | 7.965 | 485.68 | 10.007 | 485.63 | 15.258 | 485.52 | 0.438 | 485.38 | 0.795 | 485.41 | 0.81
485.38 | 2.751 | 485.53 | 4.485 | 485.46 | 4.297 | 486.08 | 5.478 | 485.43 | 9.334 | 485.4 | 3.773 | 485.44 | 6.275 | 485.38 | 7.964 | 485.85 | 10.007 | 485.8 | 15.257 | 485.69 | 0.436 | 485.55 | 0.794 | 485.58 | 0.81
485.54 | 2.751 | 485.7 | 4.484 | 485.62 | 4.296 | 486.25 | 5.477 | 485.59 | 9.334 | 485.57 | 3.773 | 485.61 | 6.274 | 485.55 | 7.964 | 486.02 | 10.006 | 485.97 | 15.256 | 485.86 | 0.436 | 485.72 | 0.794 | 485.75 | 0.81
485.71 | 2.751 | 485.87 | 4.484 | 485.79 | 4.296 | 486.42 | 5.477 | 485.76 | 9.333 | 485.73 | 3.772 | 485.77 | 6.274 | 485.71 | 7.964 | 486.19 | 10.006 | 486.14 | 15.255 | 486.03 | 0.435 | 485.89 | 0.793 | 485.92 | 0.809
485.88 | 2.751 | 486.04 | 4.484 | 485.96 | 4.295 | 486.58 | 5.476 | 485.93 | 9.331 | 485.9 | 3.772 | 485.94 | 6.273 | 485.88 | 7.964 | 486.36 | 10.005 | 486.31 | 15.254 | 486.2 | 0.434 | 486.06 | 0.793 | 486.09 | 0.809
486.05 | 2.751 | 486.21 | 4.483 | 486.13 | 4.295 | 486.75 | 5.476 | 486.1 | 9.331 | 486.07 | 3.771 | 486.11 | 6.273 | 486.05 | 7.963 | 486.53 | 10.004 | 486.48 | 15.254 | 486.37 | 0.434 | 486.23 | 0.793 | 486.26 | 0.808
486.22 | 2.751 | 486.38 | 4.482 | 486.3 | 4.294 | 486.92 | 5.475 | 486.27 | 9.33 | 486.24 | 3.77 | 486.28 | 6.273 | 486.22 | 7.963 | 486.7 | 10.003 | 486.65 | 15.253 | 486.54 | 0.433 | 486.39 | 0.793 | 486.43 | 0.807
486.39 | 2.751 | 486.55 | 4.482 | 486.47 | 4.294 | 487.09 | 5.475 | 486.44 | 9.33 | 486.41 | 3.769 | 486.45 | 6.273 | 486.39 | 7.962 | 486.87 | 10.003 | 486.82 | 15.253 | 486.71 | 0.432 | 486.56 | 0.793 | 486.6 | 0.807
486.56 | 2.751 | 486.72 | 4.482 | 486.64 | 4.293 | 487.26 | 5.474 | 486.61 | 9.329 | 486.58 | 3.769 | 486.62 | 6.273 | 486.56 | 7.961 | 487.04 | 10.002 | 486.99 | 15.252 | 486.88 | 0.431 | 486.73 | 0.792 | 486.77 | 0.806
486.73 | 2.751 | 486.88 | 4.481 | 486.81 | 4.292 | 487.43 | 5.474 | 486.77 | 9.328 | 486.74 | 3.769 | 486.78 | 6.273 | 486.73 | 7.961 | 487.21 | 10.002 | 487.15 | 15.252 | 487.05 | 0.429 | 486.9 | 0.792 | 486.94 | 0.805
486.89 | 2.751 | 487.05 | 4.481 | 486.97 | 4.292 | 487.59 | 5.474 | 486.94 | 9.328 | 486.91 | 3.769 | 486.95 | 6.273 | 486.89 | 7.96 | 487.37 | 10.001 | 487.32 | 15.251 | 487.21 | 0.428 | 487.07 | 0.792 | 487.1 | 0.804
487.06 | 2.751 | 487.22 | 4.48 | 487.14 | 4.291 | 487.76 | 5.473 | 487.11 | 9.328 | 487.08 | 3.768 | 487.12 | 6.273 | 487.06 | 7.96 | 487.54 | 10.001 | 487.49 | 15.251 | 487.38 | 0.426 | 487.24 | 0.792 | 487.27 | 0.804
487.23 | 2.751 | 487.39 | 4.479 | 487.31 | 4.291 | 487.93 | 5.472 | 487.28 | 9.328 | 487.25 | 3.768 | 487.29 | 6.273 | 487.23 | 7.96 | 487.71 | 10.001 | 487.66 | 15.25 | 487.55 | 0.425 | 487.41 | 0.792 | 487.44 | 0.803
487.4 | 2.751 | 487.56 | 4.478 | 487.48 | 4.29 | 488.1 | 5.471 | 487.45 | 9.328 | 487.42 | 3.767 | 487.46 | 6.272 | 487.4 | 7.96 | 487.88 | 10 | 487.83 | 15.249 | 487.72 | 0.423 | 487.58 | 0.791 | 487.61 | 0.802
487.57 | 2.751 | 487.73 | 4.478 | 487.65 | 4.289 | 488.27 | 5.471 | 487.62 | 9.328 | 487.59 | 3.766 | 487.63 | 6.272 | 487.57 | 7.96 | 488.05 | 10 | 488 | 15.249 | 487.89 | 0.422 | 487.75 | 0.791 | 487.78 | 0.802
487.74 | 2.751 | 487.9 | 4.478 | 487.82 | 4.289 | 488.44 | 5.471 | 487.79 | 9.328 | 487.76 | 3.766 | 487.79 | 6.272 | 487.74 | 7.96 | 488.22 | 9.999 | 488.17 | 15.247 | 488.06 | 0.422 | 487.92 | 0.79 | 487.95 | 0.802
487.91 | 2.751 | 488.06 | 4.477 | 487.99 | 4.289 | 488.61 | 5.47 | 487.96 | 9.327 | 487.92 | 3.765 | 487.96 | 6.272 | 487.91 | 7.959 | 488.39 | 9.999 | 488.34 | 15.246 | 488.23 | 0.42 | 488.08 | 0.79 | 488.12 | 0.801
488.08 | 2.75 | 488.23 | 4.476 | 488.15 | 4.288 | 488.77 | 5.468 | 488.12 | 9.327 | 488.09 | 3.764 | 488.13 | 6.271 | 488.07 | 7.959 | 488.56 | 9.999 | 488.5 | 15.246 | 488.4 | 0.419 | 488.25 | 0.79 | 488.29 | 0.801
488.24 | 2.748 | 488.4 | 4.475 | 488.32 | 4.288 | 488.94 | 5.467 | 488.29 | 9.327 | 488.26 | 3.764 | 488.3 | 6.27 | 488.24 | 7.959 | 488.73 | 9.999 | 488.67 | 15.245 | 488.57 | 0.418 | 488.42 | 0.79 | 488.46 | 0.8
488.41 | 2.747 | 488.57 | 4.474 | 488.49 | 4.288 | 489.11 | 5.466 | 488.46 | 9.327 | 488.43 | 3.763 | 488.47 | 6.27 | 488.41 | 7.958 | 488.89 | 9.999 | 488.84 | 15.244 | 488.74 | 0.417 | 488.59 | 0.789 | 488.62 | 0.8
488.58 | 2.747 | 488.74 | 4.473 | 488.66 | 4.288 | 489.28 | 5.466 | 488.63 | 9.327 | 488.6 | 3.763 | 488.64 | 6.269 | 488.58 | 7.958 | 489.06 | 9.999 | 489.01 | 15.243 | 488.9 | 0.416 | 488.76 | 0.788 | 488.79 | 0.8
488.75 | 2.746 | 488.91 | 4.473 | 488.83 | 4.287 | 489.45 | 5.465 | 488.8 | 9.327 | 488.77 | 3.762 | 488.81 | 6.269 | 488.75 | 7.958 | 489.23 | 9.999 | 489.18 | 15.242 | 489.07 | 0.415 | 488.93 | 0.788 | 488.96 | 0.799
488.92 | 2.745 | 489.07 | 4.472 | 489 | 4.287 | 489.62 | 5.464 | 488.97 | 9.327 | 488.93 | 3.762 | 488.97 | 6.269 | 488.92 | 7.958 | 489.4 | 9.998 | 489.35 | 15.242 | 489.24 | 0.414 | 489.1 | 0.786 | 489.13 | 0.798
489.09 | 2.745 | 489.24 | 4.472 | 489.17 | 4.287 | 489.78 | 5.464 | 489.14 | 9.326 | 489.1 | 3.762 | 489.14 | 6.269 | 489.09 | 7.957 | 489.57 | 9.997 | 489.52 | 15.241 | 489.41 | 0.413 | 489.27 | 0.785 | 489.3 | 0.798
489.26 | 2.744 | 489.41 | 4.472 | 489.34 | 4.288 | 489.95 | 5.463 | 489.3 | 9.326 | 489.27 | 3.762 | 489.31 | 6.27 | 489.25 | 7.957 | 489.74 | 9.997 | 489.68 | 15.241 | 489.58 | 0.412 | 489.44 | 0.785 | 489.47 | 0.798
489.42 | 2.744 | 489.58 | 4.471 | 489.5 | 4.288 | 490.12 | 5.463 | 489.47 | 9.326 | 489.44 | 3.762 | 489.48 | 6.27 | 489.42 | 7.956 | 489.91 | 9.997 | 489.85 | 15.24 | 489.75 | 0.412 | 489.6 | 0.785 | 489.64 | 0.798
489.59 | 2.743 | 489.75 | 4.471 | 489.67 | 4.288 | 490.29 | 5.462 | 489.64 | 9.325 | 489.61 | 3.762 | 489.65 | 6.271 | 489.59 | 7.955 | 490.08 | 9.996 | 490.02 | 15.239 | 489.92 | 0.411 | 489.77 | 0.784 | 489.81 | 0.797
489.76 | 2.743 | 489.92 | 4.47 | 489.84 | 4.288 | 490.46 | 5.461 | 489.81 | 9.325 | 489.78 | 3.763 | 489.81 | 6.272 | 489.76 | 7.954 | 490.25 | 9.996 | 490.19 | 15.238 | 490.09 | 0.409 | 489.94 | 0.783 | 489.98 | 0.797
489.93 | 2.742 | 490.09 | 4.47 | 490.01 | 4.289 | 490.63 | 5.461 | 489.98 | 9.325 | 489.95 | 3.763 | 489.98 | 6.272 | 489.93 | 7.953 | 490.41 | 9.995 | 490.36 | 15.238 | 490.25 | 0.408 | 490.11 | 0.782 | 490.14 | 0.796
490.1 | 2.743 | 490.26 | 4.47 | 490.18 | 4.288 | 490.79 | 5.461 | 490.15 | 9.325 | 490.11 | 3.763 | 490.15 | 6.272 | 490.1 | 7.953 | 490.58 | 9.994 | 490.53 | 15.237 | 490.42 | 0.407 | 490.28 | 0.782 | 490.31 | 0.796
490.27 | 2.743 | 490.42 | 4.469 | 490.35 | 4.288 | 490.96 | 5.46 | 490.31 | 9.325 | 490.28 | 3.763 | 490.32 | 6.272 | 490.27 | 7.952 | 490.75 | 9.992 | 490.7 | 15.237 | 490.59 | 0.407 | 490.45 | 0.781 | 490.48 | 0.795
490.44 | 2.743 | 490.59 | 4.469 | 490.51 | 4.288 | 491.13 | 5.46 | 490.48 | 9.324 | 490.45 | 3.763 | 490.49 | 6.272 | 490.43 | 7.952 | 490.92 | 9.991 | 490.86 | 15.237 | 490.76 | 0.406 | 490.62 | 0.78 | 490.65 | 0.795
490.6 | 2.742 | 490.76 | 4.468 | 490.68 | 4.287 | 491.3 | 5.46 | 490.65 | 9.324 | 490.62 | 3.763 | 490.66 | 6.272 | 490.6 | 7.952 | 491.09 | 9.99 | 491.03 | 15.238 | 490.93 | 0.405 | 490.79 | 0.78 | 490.82 | 0.795
490.77 | 2.742 | 490.93 | 4.468 | 490.85 | 4.287 | 491.47 | 5.46 | 490.82 | 9.324 | 490.79 | 3.763 | 490.82 | 6.272 | 490.77 | 7.952 | 491.26 | 9.99 | 491.2 | 15.238 | 491.1 | 0.404 | 490.96 | 0.78 | 490.99 | 0.794
490.94 | 2.742 | 491.1 | 4.468 | 491.02 | 4.286 | 491.64 | 5.459 | 490.99 | 9.324 | 490.96 | 3.763 | 490.99 | 6.272 | 490.94 | 7.952 | 491.43 | 9.989 | 491.37 | 15.237 | 491.27 | 0.403 | 491.13 | 0.78 | 491.16 | 0.793
491.11 | 2.742 | 491.27 | 4.467 | 491.19 | 4.286 | 491.81 | 5.459 | 491.16 | 9.324 | 491.12 | 3.763 | 491.16 | 6.272 | 491.11 | 7.952 | 491.6 | 9.989 | 491.54 | 15.237 | 491.44 | 0.402 | 491.29 | 0.779 | 491.33 | 0.792
491.28 | 2.742 | 491.44 | 4.467 | 491.36 | 4.286 | 491.97 | 5.459 | 491.33 | 9.323 | 491.29 | 3.762 | 491.33 | 6.271 | 491.28 | 7.952 | 491.76 | 9.988 | 491.71 | 15.237 | 491.61 | 0.401 | 491.46 | 0.779 | 491.5 | 0.791
491.45 | 2.741 | 491.6 | 4.467 | 491.53 | 4.285 | 492.14 | 5.458 | 491.49 | 9.323 | 491.46 | 3.762 | 491.5 | 6.27 | 491.45 | 7.953 | 491.93 | 9.988 | 491.88 | 15.237 | 491.77 | 0.4 | 491.63 | 0.778 | 491.67 | 0.791
491.62 | 2.741 | 491.77 | 4.468 | 491.69 | 4.284 | 492.31 | 5.458 | 491.66 | 9.322 | 491.63 | 3.761 | 491.67 | 6.269 | 491.61 | 7.953 | 492.1 | 9.987 | 492.04 | 15.236 | 491.94 | 0.399 | 491.8 | 0.778 | 491.83 | 0.791
491.79 | 2.742 | 491.94 | 4.469 | 491.86 | 4.284 | 492.48 | 5.458 | 491.83 | 9.321 | 491.8 | 3.761 | 491.84 | 6.268 | 491.78 | 7.952 | 492.27 | 9.987 | 492.21 | 15.236 | 492.11 | 0.398 | 491.97 | 0.777 | 492 | 0.79
491.95 | 2.742 | 492.11 | 4.469 | 492.03 | 4.284 | 492.65 | 5.457 | 492 | 9.321 | 491.96 | 3.76 | 492 | 6.267 | 491.95 | 7.952 | 492.44 | 9.986 | 492.38 | 15.236 | 492.28 | 0.396 | 492.14 | 0.777 | 492.17 | 0.789
492.12 | 2.742 | 492.28 | 4.47 | 492.2 | 4.284 | 492.81 | 5.456 | 492.17 | 9.32 | 492.13 | 3.76 | 492.17 | 6.266 | 492.12 | 7.953 | 492.61 | 9.986 | 492.55 | 15.235 | 492.45 | 0.393 | 492.31 | 0.777 | 492.34 | 0.788
492.29 | 2.742 | 492.45 | 4.47 | 492.37 | 4.283 | 492.98 | 5.455 | 492.34 | 9.319 | 492.3 | 3.76 | 492.34 | 6.266 | 492.29 | 7.953 | 492.78 | 9.985 | 492.72 | 15.234 | 492.62 | 0.392 | 492.48 | 0.776 | 492.51 | 0.788
492.46 | 2.742 | 492.62 | 4.47 | 492.54 | 4.283 | 493.15 | 5.454 | 492.5 | 9.319 | 492.47 | 3.76 | 492.51 | 6.265 | 492.46 | 7.952 | 492.94 | 9.985 | 492.89 | 15.232 | 492.79 | 0.39 | 492.65 | 0.776 | 492.68 | 0.787
492.63 | 2.743 | 492.78 | 4.469 | 492.71 | 4.283 | 493.32 | 5.453 | 492.67 | 9.319 | 492.64 | 3.76 | 492.68 | 6.264 | 492.62 | 7.952 | 493.11 | 9.984 | 493.06 | 15.231 | 492.96 | 0.388 | 492.81 | 0.776 | 492.85 | 0.786
492.8 | 2.743 | 492.95 | 4.469 | 492.87 | 4.282 | 493.49 | 5.452 | 492.84 | 9.319 | 492.81 | 3.76 | 492.85 | 6.264 | 492.79 | 7.952 | 493.28 | 9.984 | 493.22 | 15.231 | 493.13 | 0.387 | 492.98 | 0.775 | 493.02 | 0.786
492.97 | 2.743 | 493.12 | 4.468 | 493.04 | 4.282 | 493.65 | 5.452 | 493.01 | 9.319 | 492.97 | 3.759 | 493.01 | 6.263 | 492.96 | 7.952 | 493.45 | 9.983 | 493.39 | 15.23 | 493.3 | 0.386 | 493.15 | 0.774 | 493.19 | 0.785
493.14 | 2.743 | 493.29 | 4.469 | 493.21 | 4.281 | 493.82 | 5.451 | 493.18 | 9.319 | 493.14 | 3.759 | 493.18 | 6.263 | 493.13 | 7.951 | 493.62 | 9.982 | 493.56 | 15.229 | 493.46 | 0.386 | 493.32 | 0.774 | 493.36 | 0.785
493.3 | 2.743 | 493.46 | 4.468 | 493.38 | 4.28 | 493.99 | 5.45 | 493.35 | 9.319 | 493.31 | 3.759 | 493.35 | 6.262 | 493.3 | 7.951 | 493.79 | 9.982 | 493.73 | 15.228 | 493.63 | 0.386 | 493.49 | 0.774 | 493.52 | 0.785
493.47 | 2.743 | 493.63 | 4.466 | 493.55 | 4.28 | 494.16 | 5.449 | 493.52 | 9.319 | 493.48 | 3.758 | 493.52 | 6.262 | 493.47 | 7.95 | 493.96 | 9.981 | 493.9 | 15.227 | 493.8 | 0.385 | 493.66 | 0.774 | 493.69 | 0.784
493.64 | 2.743 | 493.79 | 4.464 | 493.72 | 4.279 | 494.33 | 5.449 | 493.68 | 9.32 | 493.64 | 3.758 | 493.69 | 6.262 | 493.64 | 7.949 | 494.12 | 9.98 | 494.07 | 15.227 | 493.97 | 0.384 | 493.83 | 0.773 | 493.86 | 0.783
493.81 | 2.743 | 493.96 | 4.463 | 493.89 | 4.278 | 494.5 | 5.448 | 493.85 | 9.32 | 493.81 | 3.758 | 493.86 | 6.262 | 493.8 | 7.949 | 494.29 | 9.979 | 494.23 | 15.226 | 494.14 | 0.383 | 494 | 0.773 | 494.03 | 0.783
493.98 | 2.742 | 494.13 | 4.461 | 494.06 | 4.277 | 494.66 | 5.447 | 494.02 | 9.32 | 493.98 | 3.758 | 494.02 | 6.261 | 493.97 | 7.949 | 494.46 | 9.979 | 494.4 | 15.226 | 494.31 | 0.383 | 494.17 | 0.772 | 494.2 | 0.783
494.15 | 2.741 | 494.3 | 4.461 | 494.22 | 4.276 | 494.83 | 5.447 | 494.19 | 9.32 | 494.15 | 3.758 | 494.19 | 6.261 | 494.14 | 7.948 | 494.63 | 9.979 | 494.57 | 15.226 | 494.48 | 0.382 | 494.33 | 0.772 | 494.37 | 0.782
494.32 | 2.741 | 494.47 | 4.46 | 494.39 | 4.275 | 495 | 5.446 | 494.36 | 9.32 | 494.32 | 3.758 | 494.36 | 6.261 | 494.31 | 7.947 | 494.8 | 9.979 | 494.74 | 15.225 | 494.65 | 0.382 | 494.5 | 0.772 | 494.54 | 0.781
494.48 | 2.74 | 494.64 | 4.459 | 494.56 | 4.275 | 495.17 | 5.446 | 494.53 | 9.319 | 494.48 | 3.757 | 494.53 | 6.26 | 494.48 | 7.946 | 494.97 | 9.979 | 494.91 | 15.224 | 494.82 | 0.38 | 494.67 | 0.771 | 494.71 | 0.781
494.65 | 2.739 | 494.81 | 4.459 | 494.73 | 4.273 | 495.34 | 5.445 | 494.7 | 9.319 | 494.65 | 3.757 | 494.7 | 6.259 | 494.65 | 7.945 | 495.14 | 9.979 | 495.08 | 15.224 | 494.98 | 0.378 | 494.84 | 0.771 | 494.88 | 0.781
494.82 | 2.738 | 494.97 | 4.458 | 494.9 | 4.273 | 495.51 | 5.445 | 494.86 | 9.318 | 494.82 | 3.757 | 494.86 | 6.259 | 494.82 | 7.945 | 495.31 | 9.978 | 495.24 | 15.224 | 495.15 | 0.377 | 495.01 | 0.771 | 495.04 | 0.78
494.99 | 2.737 | 495.14 | 4.458 | 495.07 | 4.275 | 495.67 | 5.445 | 495.03 | 9.317 | 494.99 | 3.757 | 495.03 | 6.259 | 494.98 | 7.944 | 495.47 | 9.978 | 495.41 | 15.224 | 495.32 | 0.376 | 495.18 | 0.771 | 495.21 | 0.78
495.16 | 2.736 | 495.31 | 4.457 | 495.24 | 4.275 | 495.84 | 5.445 | 495.2 | 9.317 | 495.16 | 3.756 | 495.2 | 6.258 | 495.15 | 7.943 | 495.64 | 9.977 | 495.58 | 15.224 | 495.49 | 0.374 | 495.35 | 0.771 | 495.38 | 0.78
495.33 | 2.735 | 495.48 | 4.456 | 495.4 | 4.276 | 496.01 | 5.445 | 495.37 | 9.316 | 495.33 | 3.755 | 495.37 | 6.258 | 495.32 | 7.942 | 495.81 | 9.977 | 495.75 | 15.224 | 495.66 | 0.373 | 495.52 | 0.771 | 495.55 | 0.78
495.5 | 2.735 | 495.65 | 4.456 | 495.57 | 4.276 | 496.18 | 5.444 | 495.54 | 9.315 | 495.49 | 3.755 | 495.54 | 6.257 | 495.49 | 7.942 | 495.98 | 9.977 | 495.92 | 15.224 | 495.83 | 0.372 | 495.68 | 0.771 | 495.72 | 0.779
495.66 | 2.735 | 495.82 | 4.455 | 495.74 | 4.276 | 496.35 | 5.444 | 495.71 | 9.315 | 495.66 | 3.754 | 495.71 | 6.256 | 495.66 | 7.942 | 496.15 | 9.977 | 496.09 | 15.224 | 496 | 0.37 | 495.85 | 0.77 | 495.89 | 0.779
495.83 | 2.735 | 495.98 | 4.455 | 495.91 | 4.277 | 496.52 | 5.444 | 495.87 | 9.314 | 495.83 | 3.753 | 495.87 | 6.256 | 495.83 | 7.942 | 496.32 | 9.976 | 496.25 | 15.224 | 496.17 | 0.369 | 496.02 | 0.771 | 496.06 | 0.779
496 | 2.734 | 496.15 | 4.454 | 496.08 | 4.278 | 496.68 | 5.444 | 496.04 | 9.314 | 496 | 3.752 | 496.04 | 6.256 | 495.99 | 7.941 | 496.49 | 9.976 | 496.42 | 15.224 | 496.33 | 0.368 | 496.19 | 0.77 | 496.23 | 0.779
496.17 | 2.735 | 496.32 | 4.453 | 496.25 | 4.278 | 496.85 | 5.443 | 496.21 | 9.313 | 496.16 | 3.751 | 496.21 | 6.256 | 496.16 | 7.941 | 496.65 | 9.974 | 496.59 | 15.224 | 496.5 | 0.367 | 496.36 | 0.77 | 496.39 | 0.778
496.34 | 2.734 | 496.49 | 4.453 | 496.41 | 4.278 | 497.02 | 5.443 | 496.38 | 9.313 | 496.33 | 3.75 | 496.38 | 6.255 | 496.33 | 7.941 | 496.82 | 9.974 | 496.76 | 15.224 | 496.67 | 0.366 | 496.53 | 0.769 | 496.56 | 0.778
496.51 | 2.734 | 496.66 | 4.452 | 496.58 | 4.278 | 497.19 | 5.443 | 496.55 | 9.313 | 496.5 | 3.749 | 496.55 | 6.255 | 496.5 | 7.941 | 496.99 | 9.974 | 496.93 | 15.224 | 496.84 | 0.365 | 496.7 | 0.769 | 496.73 | 0.778
496.67 | 2.734 | 496.83 | 4.452 | 496.75 | 4.278 | 497.36 | 5.443 | 496.72 | 9.312 | 496.67 | 3.748 | 496.71 | 6.255 | 496.67 | 7.94 | 497.16 | 9.974 | 497.1 | 15.224 | 497.01 | 0.364 | 496.87 | 0.769 | 496.9 | 0.777
496.84 | 2.734 | 496.99 | 4.452 | 496.92 | 4.278 | 497.52 | 5.443 | 496.89 | 9.312 | 496.84 | 3.748 | 496.88 | 6.255 | 496.84 | 7.94 | 497.33 | 9.973 | 497.27 | 15.223 | 497.18 | 0.363 | 497.04 | 0.769 | 497.07 | 0.777
497.01 | 2.734 | 497.16 | 4.451 | 497.09 | 4.277 | 497.69 | 5.443 | 497.05 | 9.311 | 497.01 | 3.747 | 497.05 | 6.254 | 497 | 7.94 | 497.5 | 9.973 | 497.43 | 15.222 | 497.35 | 0.363 | 497.2 | 0.769 | 497.24 | 0.776
497.18 | 2.734 | 497.33 | 4.451 | 497.26 | 4.276 | 497.86 | 5.443 | 497.22 | 9.311 | 497.17 | 3.747 | 497.22 | 6.253 | 497.17 | 7.939 | 497.67 | 9.973 | 497.6 | 15.222 | 497.52 | 0.361 | 497.37 | 0.769 | 497.41 | 0.776
497.35 | 2.734 | 497.5 | 4.45 | 497.43 | 4.273 | 498.03 | 5.443 | 497.39 | 9.31 | 497.34 | 3.747 | 497.39 | 6.253 | 497.34 | 7.937 | 497.83 | 9.972 | 497.77 | 15.221 | 497.68 | 0.361 | 497.54 | 0.768 | 497.58 | 0.774
497.52 | 2.734 | 497.67 | 4.451 | 497.59 | 4.273 | 498.2 | 5.443 | 497.56 | 9.309 | 497.51 | 3.746 | 497.56 | 6.252 | 497.51 | 7.936 | 498 | 9.972 | 497.94 | 15.22 | 497.85 | 0.359 | 497.71 | 0.768 | 497.74 | 0.774
497.69 | 2.734 | 497.84 | 4.45 | 497.76 | 4.272 | 498.37 | 5.442 | 497.73 | 9.308 | 497.68 | 3.747 | 497.72 | 6.252 | 497.68 | 7.935 | 498.17 | 9.971 | 498.11 | 15.219 | 498.02 | 0.358 | 497.88 | 0.767 | 497.91 | 0.774
497.85 | 2.733 | 498.01 | 4.45 | 497.93 | 4.271 | 498.53 | 5.442 | 497.9 | 9.307 | 497.85 | 3.747 | 497.89 | 6.251 | 497.85 | 7.934 | 498.34 | 9.971 | 498.28 | 15.218 | 498.19 | 0.357 | 498.05 | 0.767 | 498.08 | 0.773
498.02 | 2.733 | 498.17 | 4.45 | 498.1 | 4.27 | 498.7 | 5.443 | 498.06 | 9.306 | 498.01 | 3.748 | 498.06 | 6.251 | 498.01 | 7.934 | 498.51 | 9.97 | 498.44 | 15.218 | 498.36 | 0.356 | 498.22 | 0.766 | 498.25 | 0.773
498.19 | 2.732 | 498.34 | 4.45 | 498.27 | 4.269 | 498.87 | 5.442 | 498.23 | 9.306 | 498.18 | 3.748 | 498.23 | 6.25 | 498.18 | 7.933 | 498.68 | 9.97 | 498.61 | 15.217 | 498.53 | 0.355 | 498.38 | 0.766 | 498.42 | 0.773
498.36 | 2.731 | 498.51 | 4.45 | 498.43 | 4.269 | 499.04 | 5.442 | 498.4 | 9.306 | 498.35 | 3.749 | 498.4 | 6.249 | 498.35 | 7.932 | 498.85 | 9.97 | 498.78 | 15.217 | 498.7 | 0.354 | 498.55 | 0.766 | 498.59 | 0.773
498.53 | 2.73 | 498.68 | 4.45 | 498.6 | 4.268 | 499.21 | 5.441 | 498.57 | 9.305 | 498.52 | 3.749 | 498.57 | 6.247 | 498.52 | 7.932 | 499.01 | 9.969 | 498.95 | 15.216 | 498.87 | 0.353 | 498.72 | 0.766 | 498.76 | 0.772
498.7 | 2.73 | 498.85 | 4.45 | 498.77 | 4.268 | 499.37 | 5.441 | 498.74 | 9.304 | 498.69 | 3.749 | 498.73 | 6.247 | 498.69 | 7.931 | 499.18 | 9.968 | 499.12 | 15.215 | 499.04 | 0.351 | 498.89 | 0.765 | 498.93 | 0.771
498.87 | 2.729 | 499.02 | 4.449 | 498.94 | 4.267 | 499.54 | 5.44 | 498.91 | 9.304 | 498.86 | 3.75 | 498.9 | 6.246 | 498.86 | 7.931 | 499.35 | 9.968 | 499.29 | 15.214 | 499.2 | 0.35 | 499.06 | 0.765 | 499.09 | 0.771
499.03 | 2.728 | 499.19 | 4.449 | 499.11 | 4.267 | 499.71 | 5.44 | 499.08 | 9.304 | 499.02 | 3.75 | 499.07 | 6.246 | 499.02 | 7.93 | 499.52 | 9.967 | 499.46 | 15.213 | 499.37 | 0.349 | 499.23 | 0.764 | 499.26 | 0.771
499.2 | 2.727 | 499.35 | 4.448 | 499.28 | 4.266 | 499.88 | 5.439 | 499.24 | 9.304 | 499.19 | 3.75 | 499.24 | 6.246 | 499.19 | 7.93 | 499.69 | 9.967 | 499.62 | 15.212 | 499.54 | 0.348 | 499.4 | 0.763 | 499.43 | 0.771
499.37 | 2.726 | 499.52 | 4.448 | 499.44 | 4.265 | 500.05 | 5.438 | 499.41 | 9.304 | 499.36 | 3.75 | 499.41 | 6.245 | 499.36 | 7.93 | 499.86 | 9.966 | 499.79 | 15.211 | 499.71 | 0.347 | 499.57 | 0.763 | 499.6 | 0.771
499.54 | 2.726 | 499.69 | 4.447 | 499.61 | 4.265 | 500.22 | 5.437 | 499.58 | 9.304 | 499.53 | 3.75 | 499.58 | 6.245 | 499.53 | 7.93 | 500.03 | 9.966 | 499.96 | 15.21 | 499.88 | 0.345 | 499.73 | 0.762 | 499.77 | 0.771
499.71 | 2.726 | 499.86 | 4.447 | 499.78 | 4.264 | 500.38 | 5.436 | 499.75 | 9.304 | 499.7 | 3.75 | 499.74 | 6.245 | 499.7 | 7.93 | 500.19 | 9.965 | 500.13 | 15.21 | 500.05 | 0.345 | 499.9 | 0.761 | 499.94 | 0.771
499.88 | 2.726 | 500.03 | 4.446 | 499.95 | 4.263 | 500.55 | 5.435 | 499.92 | 9.304 | 499.86 | 3.749 | 499.91 | 6.244 | 499.87 | 7.93 | 500.36 | 9.964 | 500.3 | 15.209 | 500.22 | 0.344 | 500.07 | 0.76 | 500.1 | 0.771
500.04 | 2.726 | 500.2 | 4.445 | 500.12 | 4.262 | 500.72 | 5.434 | 500.09 | 9.305 | 500.03 | 3.748 | 500.08 | 6.244 | 500.03 | 7.929 | 500.53 | 9.964 | 500.47 | 15.207 | 500.39 | 0.343 | 500.24 | 0.759 | 500.27 | 0.77
500.21 | 2.726 | 500.36 | 4.445 | 500.28 | 4.261 | 500.89 | 5.433 | 500.26 | 9.304 | 500.2 | 3.747 | 500.25 | 6.243 | 500.2 | 7.929 | 500.7 | 9.963 | 500.63 | 15.206 | 500.55 | 0.341 | 500.41 | 0.758 | 500.44 | 0.77
500.38 | 2.726 | 500.53 | 4.445 | 500.45 | 4.261 | 501.06 | 5.433 | 500.42 | 9.304 | 500.37 | 3.746 | 500.42 | 6.243 | 500.37 | 7.929 | 500.87 | 9.962 | 500.8 | 15.204 | 500.72 | 0.341 | 500.58 | 0.757 | 500.61 | 0.77
500.55 | 2.727 | 500.7 | 4.444 | 500.62 | 4.26 | 501.23 | 5.432 | 500.59 | 9.304 | 500.54 | 3.745 | 500.58 | 6.243 | 500.54 | 7.929 | 501.04 | 9.962 | 500.97 | 15.204 | 500.89 | 0.339 | 500.74 | 0.756 | 500.78 | 0.769
500.72 | 2.728 | 500.87 | 4.444 | 500.79 | 4.26 | 501.39 | 5.431 | 500.76 | 9.304 | 500.71 | 3.744 | 500.75 | 6.243 | 500.71 | 7.929 | 501.21 | 9.962 | 501.14 | 15.204 | 501.06 | 0.337 | 500.91 | 0.755 | 500.95 | 0.77
500.89 | 2.727 | 501.04 | 4.442 | 500.96 | 4.26 | 501.56 | 5.431 | 500.93 | 9.304 | 500.88 | 3.743 | 500.92 | 6.242 | 500.87 | 7.929 | 501.37 | 9.962 | 501.31 | 15.203 | 501.23 | 0.336 | 501.08 | 0.755 | 501.12 | 0.769
501.06 | 2.727 | 501.21 | 4.441 | 501.13 | 4.26 | 501.73 | 5.43 | 501.1 | 9.304 | 501.04 | 3.742 | 501.09 | 6.241 | 501.04 | 7.929 | 501.54 | 9.962 | 501.48 | 15.204 | 501.4 | 0.334 | 501.25 | 0.755 | 501.28 | 0.769
501.22 | 2.727 | 501.37 | 4.441 | 501.29 | 4.26 | 501.9 | 5.429 | 501.27 | 9.304 | 501.21 | 3.74 | 501.26 | 6.241 | 501.21 | 7.929 | 501.71 | 9.961 | 501.64 | 15.203 | 501.56 | 0.333 | 501.42 | 0.754 | 501.45 | 0.769
501.39 | 2.727 | 501.54 | 4.44 | 501.46 | 4.26 | 502.07 | 5.429 | 501.44 | 9.303 | 501.38 | 3.739 | 501.43 | 6.24 | 501.38 | 7.928 | 501.88 | 9.96 | 501.81 | 15.203 | 501.73 | 0.332 | 501.59 | 0.754 | 501.62 | 0.769
501.56 | 2.727 | 501.71 | 4.439 | 501.63 | 4.26 | 502.23 | 5.428 | 501.61 | 9.302 | 501.55 | 3.738 | 501.6 | 6.239 | 501.55 | 7.928 | 502.05 | 9.959 | 501.98 | 15.204 | 501.9 | 0.332 | 501.75 | 0.754 | 501.79 | 0.769
501.73 | 2.726 | 501.88 | 4.439 | 501.8 | 4.261 | 502.4 | 5.428 | 501.77 | 9.302 | 501.72 | 3.738 | 501.76 | 6.238 | 501.72 | 7.927 | 502.22 | 9.958 | 502.15 | 15.204 | 502.07 | 0.331 | 501.92 | 0.753 | 501.96 | 0.769
501.9 | 2.726 | 502.05 | 4.437 | 501.97 | 4.261 | 502.57 | 5.428 | 501.94 | 9.301 | 501.89 | 3.738 | 501.93 | 6.238 | 501.88 | 7.926 | 502.38 | 9.958 | 502.32 | 15.205 | 502.24 | 0.33 | 502.09 | 0.753 | 502.13 | 0.769
502.07 | 2.725 | 502.22 | 4.437 | 502.14 | 4.262 | 502.74 | 5.427 | 502.11 | 9.301 | 502.05 | 3.737 | 502.1 | 6.238 | 502.05 | 7.925 | 502.55 | 9.957 | 502.49 | 15.205 | 502.41 | 0.33 | 502.26 | 0.753 | 502.3 | 0.768
502.24 | 2.725 | 502.38 | 4.436 | 502.3 | 4.262 | 502.91 | 5.427 | 502.28 | 9.3 | 502.22 | 3.737 | 502.27 | 6.238 | 502.22 | 7.925 | 502.72 | 9.955 | 502.65 | 15.205 | 502.58 | 0.329 | 502.43 | 0.754 | 502.46 | 0.768
502.4 | 2.724 | 502.55 | 4.435 | 502.47 | 4.262 | 503.07 | 5.426 | 502.45 | 9.3 | 502.39 | 3.737 | 502.44 | 6.237 | 502.39 | 7.924 | 502.89 | 9.954 | 502.82 | 15.205 | 502.74 | 0.328 | 502.6 | 0.754 | 502.63 | 0.767
502.57 | 2.723 | 502.72 | 4.434 | 502.64 | 4.263 | 503.24 | 5.426 | 502.62 | 9.299 | 502.56 | 3.737 | 502.61 | 6.237 | 502.56 | 7.923 | 503.06 | 9.952 | 502.99 | 15.204 | 502.91 | 0.327 | 502.76 | 0.754 | 502.8 | 0.767
502.74 | 2.723 | 502.89 | 4.434 | 502.81 | 4.263 | 503.41 | 5.425 | 502.79 | 9.299 | 502.72 | 3.737 | 502.77 | 6.237 | 502.72 | 7.923 | 503.23 | 9.952 | 503.16 | 15.203 | 503.08 | 0.326 | 502.93 | 0.754 | 502.97 | 0.767
502.91 | 2.722 | 503.06 | 4.433 | 502.98 | 4.263 | 503.58 | 5.424 | 502.95 | 9.298 | 502.89 | 3.737 | 502.94 | 6.236 | 502.89 | 7.922 | 503.39 | 9.951 | 503.33 | 15.203 | 503.25 | 0.326 | 503.1 | 0.754 | 503.14 | 0.767
503.08 | 2.722 | 503.23 | 4.433 | 503.15 | 4.263 | 503.75 | 5.424 | 503.12 | 9.298 | 503.06 | 3.737 | 503.11 | 6.235 | 503.06 | 7.922 | 503.56 | 9.951 | 503.49 | 15.203 | 503.42 | 0.325 | 503.27 | 0.755 | 503.31 | 0.766
503.25 | 2.722 | 503.39 | 4.433 | 503.31 | 4.262 | 503.91 | 5.423 | 503.29 | 9.298 | 503.23 | 3.738 | 503.28 | 6.235 | 503.23 | 7.922 | 503.73 | 9.95 | 503.66 | 15.202 | 503.59 | 0.324 | 503.44 | 0.754 | 503.48 | 0.766
503.41 | 2.722 | 503.56 | 4.432 | 503.48 | 4.262 | 504.08 | 5.422 | 503.46 | 9.298 | 503.4 | 3.738 | 503.44 | 6.234 | 503.4 | 7.922 | 503.9 | 9.95 | 503.83 | 15.201 | 503.76 | 0.323 | 503.61 | 0.754 | 503.64 | 0.765
503.58 | 2.722 | 503.73 | 4.431 | 503.65 | 4.261 | 504.25 | 5.422 | 503.63 | 9.297 | 503.57 | 3.739 | 503.61 | 6.233 | 503.56 | 7.922 | 504.07 | 9.95 | 504 | 15.2 | 503.92 | 0.322 | 503.78 | 0.754 | 503.81 | 0.764
503.75 | 2.722 | 503.9 | 4.431 | 503.82 | 4.26 | 504.42 | 5.422 | 503.8 | 9.297 | 503.73 | 3.739 | 503.78 | 6.233 | 503.73 | 7.922 | 504.24 | 9.949 | 504.17 | 15.199 | 504.09 | 0.321 | 503.94 | 0.754 | 503.98 | 0.764
503.92 | 2.722 | 504.07 | 4.43 | 503.99 | 4.26 | 504.59 | 5.422 | 503.97 | 9.296 | 503.9 | 3.739 | 503.95 | 6.232 | 503.9 | 7.922 | 504.4 | 9.948 | 504.34 | 15.198 | 504.26 | 0.32 | 504.11 | 0.754 | 504.15 | 0.763
504.09 | 2.722 | 504.24 | 4.43 | 504.15 | 4.259 | 504.76 | 5.421 | 504.13 | 9.296 | 504.07 | 3.739 | 504.12 | 6.232 | 504.07 | 7.921 | 504.57 | 9.948 | 504.51 | 15.197 | 504.43 | 0.32 | 504.28 | 0.753 | 504.32 | 0.762
504.26 | 2.721 | 504.4 | 4.43 | 504.32 | 4.258 | 504.92 | 5.421 | 504.3 | 9.296 | 504.24 | 3.74 | 504.29 | 6.232 | 504.24 | 7.921 | 504.74 | 9.947 | 504.67 | 15.197 | 504.6 | 0.319 | 504.45 | 0.753 | 504.49 | 0.761
504.43 | 2.721 | 504.57 | 4.43 | 504.49 | 4.258 | 505.09 | 5.42 | 504.47 | 9.295 | 504.41 | 3.74 | 504.45 | 6.231 | 504.4 | 7.921 | 504.91 | 9.947 | 504.84 | 15.196 | 504.77 | 0.318 | 504.62 | 0.752 | 504.66 | 0.761
504.59 | 2.72 | 504.74 | 4.429 | 504.66 | 4.257 | 505.26 | 5.42 | 504.64 | 9.295 | 504.58 | 3.74 | 504.62 | 6.231 | 504.57 | 7.92 | 505.08 | 9.946 | 505.01 | 15.196 | 504.94 | 0.317 | 504.79 | 0.752 | 504.82 | 0.761
504.76 | 2.719 | 504.91 | 4.429 | 504.83 | 4.256 | 505.43 | 5.419 | 504.81 | 9.295 | 504.74 | 3.74 | 504.79 | 6.23 | 504.74 | 7.919 | 505.24 | 9.946 | 505.18 | 15.195 | 505.1 | 0.316 | 504.95 | 0.751 | 504.99 | 0.761
504.93 | 2.72 | 505.08 | 4.427 | 505 | 4.256 | 505.6 | 5.419 | 504.98 | 9.294 | 504.91 | 3.74 | 504.96 | 6.23 | 504.91 | 7.917 | 505.41 | 9.945 | 505.35 | 15.195 | 505.27 | 0.315 | 505.12 | 0.75 | 505.16 | 0.76
505.1 | 2.72 | 505.25 | 4.427 | 505.16 | 4.254 | 505.76 | 5.419 | 505.15 | 9.294 | 505.08 | 3.739 | 505.13 | 6.229 | 505.08 | 7.917 | 505.58 | 9.944 | 505.52 | 15.194 | 505.44 | 0.313 | 505.29 | 0.749 | 505.33 | 0.759
505.27 | 2.719 | 505.42 | 4.426 | 505.33 | 4.254 | 505.93 | 5.419 | 505.31 | 9.294 | 505.25 | 3.739 | 505.3 | 6.228 | 505.24 | 7.916 | 505.75 | 9.944 | 505.68 | 15.193 | 505.61 | 0.311 | 505.46 | 0.748 | 505.5 | 0.759
505.44 | 2.719 | 505.58 | 4.426 | 505.5 | 4.254 | 506.1 | 5.418 | 505.48 | 9.294 | 505.42 | 3.738 | 505.46 | 6.228 | 505.41 | 7.916 | 505.92 | 9.943 | 505.85 | 15.192 | 505.78 | 0.309 | 505.63 | 0.747 | 505.67 | 0.759
505.61 | 2.719 | 505.75 | 4.425 | 505.67 | 4.253 | 506.27 | 5.417 | 505.65 | 9.294 | 505.59 | 3.737 | 505.63 | 6.226 | 505.58 | 7.915 | 506.09 | 9.942 | 506.02 | 15.192 | 505.95 | 0.307 | 505.8 | 0.747 | 505.83 | 0.758
505.77 | 2.719 | 505.92 | 4.424 | 505.84 | 4.253 | 506.44 | 5.416 | 505.82 | 9.293 | 505.76 | 3.736 | 505.8 | 6.225 | 505.75 | 7.915 | 506.25 | 9.941 | 506.19 | 15.191 | 506.12 | 0.305 | 505.96 | 0.746 | 506 | 0.758
505.94 | 2.719 | 506.09 | 4.424 | 506 | 4.252 | 506.6 | 5.415 | 505.99 | 9.293 | 505.92 | 3.736 | 505.97 | 6.224 | 505.92 | 7.915 | 506.42 | 9.941 | 506.36 | 15.191 | 506.28 | 0.303 | 506.13 | 0.745 | 506.17 | 0.758
506.11 | 2.719 | 506.26 | 4.424 | 506.17 | 4.251 | 506.77 | 5.414 | 506.16 | 9.293 | 506.09 | 3.735 | 506.14 | 6.223 | 506.08 | 7.915 | 506.59 | 9.941 | 506.52 | 15.191 | 506.45 | 0.302 | 506.3 | 0.745 | 506.34 | 0.757
506.28 | 2.719 | 506.43 | 4.423 | 506.34 | 4.25 | 506.94 | 5.413 | 506.32 | 9.292 | 506.26 | 3.733 | 506.3 | 6.222 | 506.25 | 7.914 | 506.76 | 9.94 | 506.69 | 15.19 | 506.62 | 0.301 | 506.47 | 0.744 | 506.51 | 0.757
506.45 | 2.719 | 506.59 | 4.422 | 506.51 | 4.25 | 507.11 | 5.412 | 506.49 | 9.292 | 506.43 | 3.733 | 506.47 | 6.221 | 506.42 | 7.914 | 506.93 | 9.939 | 506.86 | 15.19 | 506.79 | 0.3 | 506.64 | 0.744 | 506.67 | 0.755
506.62 | 2.719 | 506.76 | 4.422 | 506.68 | 4.25 | 507.28 | 5.41 | 506.66 | 9.292 | 506.6 | 3.732 | 506.64 | 6.221 | 506.59 | 7.914 | 507.1 | 9.938 | 507.03 | 15.19 | 506.96 | 0.299 | 506.8 | 0.744 | 506.84 | 0.755
506.79 | 2.719 | 506.93 | 4.422 | 506.85 | 4.249 | 507.44 | 5.409 | 506.83 | 9.291 | 506.77 | 3.732 | 506.81 | 6.221 | 506.76 | 7.914 | 507.26 | 9.938 | 507.2 | 15.189 | 507.13 | 0.297 | 506.97 | 0.743 | 507.01 | 0.754
506.95 | 2.718 | 507.1 | 4.422 | 507.01 | 4.248 | 507.61 | 5.408 | 507 | 9.29 | 506.94 | 3.731 | 506.98 | 6.221 | 506.92 | 7.914 | 507.43 | 9.938 | 507.36 | 15.189 | 507.29 | 0.296 | 507.14 | 0.743 | 507.18 | 0.754
507.12 | 2.718 | 507.27 | 4.422 | 507.18 | 4.248 | 507.78 | 5.407 | 507.17 | 9.29 | 507.1 | 3.729 | 507.14 | 6.221 | 507.09 | 7.913 | 507.6 | 9.938 | 507.53 | 15.188 | 507.46 | 0.294 | 507.31 | 0.743 | 507.35 | 0.753
507.29 | 2.718 | 507.44 | 4.421 | 507.35 | 4.247 | 507.95 | 5.407 | 507.33 | 9.289 | 507.27 | 3.729 | 507.31 | 6.221 | 507.26 | 7.913 | 507.77 | 9.937 | 507.7 | 15.188 | 507.63 | 0.293 | 507.48 | 0.742 | 507.52 | 0.753
507.46 | 2.717 | 507.6 | 4.42 | 507.52 | 4.247 | 508.11 | 5.406 | 507.5 | 9.289 | 507.44 | 3.729 | 507.48 | 6.221 | 507.43 | 7.912 | 507.94 | 9.936 | 507.87 | 15.187 | 507.8 | 0.291 | 507.65 | 0.742 | 507.68 | 0.752
507.63 | 2.717 | 507.77 | 4.42 | 507.69 | 4.246 | 508.28 | 5.405 | 507.67 | 9.288 | 507.61 | 3.729 | 507.65 | 6.221 | 507.6 | 7.912 | 508.11 | 9.936 | 508.04 | 15.185 | 507.97 | 0.29 | 507.81 | 0.742 | 507.85 | 0.752
507.8 | 2.716 | 507.94 | 4.42 | 507.85 | 4.246 | 508.45 | 5.404 | 507.84 | 9.287 | 507.78 | 3.728 | 507.82 | 6.222 | 507.76 | 7.911 | 508.27 | 9.936 | 508.21 | 15.184 | 508.14 | 0.289 | 507.98 | 0.742 | 508.02 | 0.751
507.97 | 2.716 | 508.11 | 4.42 | 508.02 | 4.245 | 508.62 | 5.404 | 508.01 | 9.287 | 507.95 | 3.728 | 507.98 | 6.222 | 507.93 | 7.911 | 508.44 | 9.936 | 508.37 | 15.183 | 508.3 | 0.288 | 508.15 | 0.742 | 508.19 | 0.75
508.13 | 2.716 | 508.28 | 4.419 | 508.19 | 4.245 | 508.79 | 5.404 | 508.18 | 9.286 | 508.12 | 3.728 | 508.15 | 6.223 | 508.1 | 7.91 | 508.61 | 9.936 | 508.54 | 15.183 | 508.47 | 0.287 | 508.32 | 0.741 | 508.36 | 0.75
508.3 | 2.715 | 508.44 | 4.419 | 508.36 | 4.245 | 508.95 | 5.404 | 508.35 | 9.286 | 508.28 | 3.728 | 508.32 | 6.224 | 508.27 | 7.91 | 508.78 | 9.935 | 508.71 | 15.183 | 508.64 | 0.286 | 508.49 | 0.741 | 508.53 | 0.75
508.47 | 2.715 | 508.61 | 4.418 | 508.53 | 4.245 | 509.12 | 5.404 | 508.51 | 9.286 | 508.45 | 3.727 | 508.49 | 6.224 | 508.44 | 7.91 | 508.95 | 9.935 | 508.88 | 15.182 | 508.81 | 0.285 | 508.66 | 0.74 | 508.69 | 0.75
508.64 | 2.714 | 508.78 | 4.417 | 508.7 | 4.245 | 509.29 | 5.404 | 508.68 | 9.286 | 508.62 | 3.727 | 508.66 | 6.225 | 508.6 | 7.91 | 509.12 | 9.935 | 509.05 | 15.182 | 508.98 | 0.284 | 508.82 | 0.74 | 508.86 | 0.749
508.81 | 2.714 | 508.95 | 4.416 | 508.86 | 4.244 | 509.46 | 5.404 | 508.85 | 9.286 | 508.79 | 3.726 | 508.83 | 6.225 | 508.77 | 7.91 | 509.29 | 9.934 | 509.22 | 15.181 | 509.15 | 0.282 | 508.99 | 0.74 | 509.03 | 0.749
508.98 | 2.714 | 509.12 | 4.416 | 509.03 | 4.244 | 509.63 | 5.404 | 509.02 | 9.286 | 508.96 | 3.726 | 508.99 | 6.225 | 508.94 | 7.91 | 509.45 | 9.933 | 509.38 | 15.181 | 509.32 | 0.281 | 509.16 | 0.739 | 509.2 | 0.748
509.15 | 2.714 | 509.29 | 4.416 | 509.2 | 4.243 | 509.79 | 5.403 | 509.19 | 9.286 | 509.13 | 3.726 | 509.16 | 6.225 | 509.11 | 7.91 | 509.62 | 9.933 | 509.55 | 15.18 | 509.48 | 0.28 | 509.33 | 0.739 | 509.37 | 0.747
509.31 | 2.714 | 509.45 | 4.414 | 509.37 | 4.244 | 509.96 | 5.403 | 509.36 | 9.286 | 509.29 | 3.727 | 509.33 | 6.226 | 509.28 | 7.91 | 509.79 | 9.932 | 509.72 | 15.18 | 509.65 | 0.278 | 509.5 | 0.739 | 509.54 | 0.747
509.48 | 2.714 | 509.62 | 4.413 | 509.54 | 4.244 | 510.13 | 5.402 | 509.52 | 9.286 | 509.46 | 3.727 | 509.5 | 6.226 | 509.44 | 7.91 | 509.96 | 9.932 | 509.89 | 15.179 | 509.82 | 0.278 | 509.66 | 0.738 | 509.7 | 0.746
509.65 | 2.715 | 509.79 | 4.413 | 509.7 | 4.244 | 510.3 | 5.402 | 509.69 | 9.286 | 509.63 | 3.728 | 509.67 | 6.227 | 509.61 | 7.911 | 510.13 | 9.932 | 510.06 | 15.179 | 509.99 | 0.278 | 509.83 | 0.738 | 509.87 | 0.745
509.82 | 2.714 | 509.96 | 4.413 | 509.87 | 4.244 | 510.47 | 5.402 | 509.86 | 9.285 | 509.8 | 3.728 | 509.84 | 6.227 | 509.78 | 7.911 | 510.3 | 9.931 | 510.23 | 15.179 | 510.16 | 0.277 | 510 | 0.737 | 510.04 | 0.744
509.99 | 2.714 | 510.13 | 4.412 | 510.04 | 4.244 | 510.63 | 5.401 | 510.03 | 9.285 | 509.97 | 3.727 | 510 | 6.226 | 509.95 | 7.911 | 510.46 | 9.93 | 510.39 | 15.179 | 510.33 | 0.276 | 510.17 | 0.737 | 510.21 | 0.744
510.16 | 2.714 | 510.3 | 4.411 | 510.21 | 4.244 | 510.8 | 5.401 | 510.2 | 9.284 | 510.14 | 3.727 | 510.17 | 6.225 | 510.12 | 7.912 | 510.63 | 9.929 | 510.56 | 15.178 | 510.49 | 0.276 | 510.34 | 0.736 | 510.38 | 0.743
510.32 | 2.714 | 510.47 | 4.41 | 510.38 | 4.243 | 510.97 | 5.4 | 510.37 | 9.284 | 510.31 | 3.727 | 510.34 | 6.224 | 510.28 | 7.912 | 510.8 | 9.929 | 510.73 | 15.177 | 510.66 | 0.275 | 510.51 | 0.735 | 510.54 | 0.743
510.49 | 2.714 | 510.63 | 4.41 | 510.55 | 4.243 | 511.14 | 5.4 | 510.53 | 9.283 | 510.47 | 3.727 | 510.51 | 6.224 | 510.45 | 7.911 | 510.97 | 9.929 | 510.9 | 15.177 | 510.83 | 0.274 | 510.67 | 0.734 | 510.71 | 0.742
510.66 | 2.714 | 510.8 | 4.41 | 510.71 | 4.242 | 511.3 | 5.399 | 510.7 | 9.283 | 510.64 | 3.727 | 510.68 | 6.223 | 510.62 | 7.911 | 511.14 | 9.928 | 511.07 | 15.176 | 511 | 0.274 | 510.84 | 0.734 | 510.88 | 0.742
510.83 | 2.714 | 510.97 | 4.409 | 510.88 | 4.242 | 511.47 | 5.399 | 510.87 | 9.282 | 510.81 | 3.727 | 510.84 | 6.222 | 510.79 | 7.911 | 511.31 | 9.928 | 511.24 | 15.176 | 511.17 | 0.274 | 511.01 | 0.733 | 511.05 | 0.742
511 | 2.714 | 511.14 | 4.408 | 511.05 | 4.241 | 511.64 | 5.399 | 511.04 | 9.282 | 510.98 | 3.728 | 511.01 | 6.22 | 510.96 | 7.91 | 511.47 | 9.927 | 511.4 | 15.176 | 511.34 | 0.272 | 511.18 | 0.732 | 511.22 | 0.742
511.17 | 2.714 | 511.31 | 4.408 | 511.22 | 4.239 | 511.81 | 5.399 | 511.21 | 9.281 | 511.15 | 3.726 | 511.18 | 6.218 | 511.13 | 7.91 | 511.64 | 9.927 | 511.57 | 15.176 | 511.51 | 0.271 | 511.35 | 0.732 | 511.39 | 0.742
511.34 | 2.713 | 511.47 | 4.407 | 511.39 | 4.236 | 511.98 | 5.399 | 511.38 | 9.28 | 511.32 | 3.725 | 511.35 | 6.217 | 511.29 | 7.91 | 511.81 | 9.927 | 511.74 | 15.175 | 511.67 | 0.27 | 511.51 | 0.732 | 511.55 | 0.742
511.51 | 2.713 | 511.64 | 4.406 | 511.55 | 4.234 | 512.14 | 5.399 | 511.55 | 9.279 | 511.48 | 3.724 | 511.51 | 6.216 | 511.46 | 7.909 | 511.98 | 9.927 | 511.91 | 15.174 | 511.84 | 0.27 | 511.68 | 0.732 | 511.72 | 0.742
511.67 | 2.712 | 511.81 | 4.405 | 511.72 | 4.234 | 512.31 | 5.399 | 511.71 | 9.279 | 511.65 | 3.724 | 511.68 | 6.216 | 511.63 | 7.909 | 512.15 | 9.927 | 512.08 | 15.174 | 512.01 | 0.268 | 511.85 | 0.731 | 511.89 | 0.742
511.84 | 2.712 | 511.98 | 4.404 | 511.89 | 4.235 | 512.48 | 5.399 | 511.88 | 9.279 | 511.82 | 3.723 | 511.85 | 6.216 | 511.8 | 7.908 | 512.32 | 9.926 | 512.24 | 15.172 | 512.18 | 0.268 | 512.02 | 0.731 | 512.06 | 0.742
512.01 | 2.711 | 512.15 | 4.404 | 512.06 | 4.234 | 512.65 | 5.399 | 512.05 | 9.279 | 511.99 | 3.723 | 512.02 | 6.215 | 511.97 | 7.907 | 512.49 | 9.925 | 512.41 | 15.171 | 512.35 | 0.266 | 512.19 | 0.731 | 512.23 | 0.741
512.18 | 2.711 | 512.31 | 4.403 | 512.23 | 4.233 | 512.81 | 5.398 | 512.22 | 9.279 | 512.16 | 3.723 | 512.19 | 6.214 | 512.13 | 7.906 | 512.65 | 9.925 | 512.58 | 15.171 | 512.52 | 0.266 | 512.36 | 0.731 | 512.4 | 0.741
512.35 | 2.71 | 512.48 | 4.402 | 512.4 | 4.233 | 512.98 | 5.397 | 512.39 | 9.279 | 512.33 | 3.722 | 512.36 | 6.214 | 512.3 | 7.905 | 512.82 | 9.924 | 512.75 | 15.17 | 512.68 | 0.265 | 512.52 | 0.731 | 512.56 | 0.741
512.52 | 2.71 | 512.65 | 4.402 | 512.56 | 4.232 | 513.15 | 5.397 | 512.56 | 9.279 | 512.49 | 3.722 | 512.52 | 6.213 | 512.47 | 7.905 | 512.99 | 9.923 | 512.92 | 15.169 | 512.85 | 0.264 | 512.69 | 0.731 | 512.73 | 0.741
512.69 | 2.709 | 512.82 | 4.401 | 512.73 | 4.232 | 513.32 | 5.396 | 512.72 | 9.279 | 512.66 | 3.722 | 512.69 | 6.213 | 512.64 | 7.905 | 513.16 | 9.922 | 513.09 | 15.169 | 513.02 | 0.262 | 512.86 | 0.732 | 512.9 | 0.741
512.85 | 2.708 | 512.99 | 4.401 | 512.9 | 4.233 | 513.49 | 5.395 | 512.89 | 9.279 | 512.83 | 3.722 | 512.86 | 6.213 | 512.81 | 7.904 | 513.33 | 9.921 | 513.25 | 15.168 | 513.19 | 0.261 | 513.03 | 0.732 | 513.07 | 0.74
513.02 | 2.707 | 513.16 | 4.4 | 513.07 | 4.234 | 513.66 | 5.393 | 513.06 | 9.279 | 513 | 3.722 | 513.03 | 6.213 | 512.98 | 7.904 | 513.5 | 9.921 | 513.42 | 15.168 | 513.36 | 0.259 | 513.2 | 0.733 | 513.24 | 0.74
513.19 | 2.706 | 513.32 | 4.399 | 513.24 | 4.234 | 513.82 | 5.392 | 513.23 | 9.278 | 513.17 | 3.722 | 513.2 | 6.213 | 513.14 | 7.904 | 513.66 | 9.92 | 513.59 | 15.167 | 513.53 | 0.258 | 513.37 | 0.733 | 513.41 | 0.74
513.36 | 2.706 | 513.49 | 4.399 | 513.4 | 4.234 | 513.99 | 5.391 | 513.4 | 9.278 | 513.34 | 3.722 | 513.36 | 6.213 | 513.31 | 7.903 | 513.83 | 9.92 | 513.76 | 15.166 | 513.69 | 0.256 | 513.53 | 0.733 | 513.57 | 0.74
513.53 | 2.705 | 513.66 | 4.399 | 513.57 | 4.234 | 514.16 | 5.39 | 513.57 | 9.278 | 513.5 | 3.722 | 513.53 | 6.213 | 513.48 | 7.903 | 514 | 9.919 | 513.93 | 15.165 | 513.86 | 0.255 | 513.7 | 0.732 | 513.74 | 0.739
513.7 | 2.704 | 513.83 | 4.398 | 513.74 | 4.233 | 514.33 | 5.39 | 513.74 | 9.277 | 513.67 | 3.721 | 513.7 | 6.212 | 513.65 | 7.903 | 514.17 | 9.918 | 514.1 | 15.164 | 514.03 | 0.253 | 513.87 | 0.732 | 513.91 | 0.738
513.86 | 2.703 | 514 | 4.397 | 513.91 | 4.233 | 514.49 | 5.389 | 513.9 | 9.276 | 513.84 | 3.721 | 513.87 | 6.211 | 513.82 | 7.902 | 514.34 | 9.918 | 514.27 | 15.164 | 514.2 | 0.252 | 514.04 | 0.731 | 514.08 | 0.738
514.03 | 2.702 | 514.17 | 4.397 | 514.08 | 4.233 | 514.66 | 5.388 | 514.07 | 9.275 | 514.01 | 3.721 | 514.04 | 6.211 | 513.99 | 7.902 | 514.51 | 9.918 | 514.43 | 15.164 | 514.37 | 0.251 | 514.21 | 0.731 | 514.25 | 0.737
514.2 | 2.702 | 514.33 | 4.396 | 514.25 | 4.233 | 514.83 | 5.388 | 514.24 | 9.275 | 514.18 | 3.721 | 514.2 | 6.211 | 514.15 | 7.901 | 514.67 | 9.918 | 514.6 | 15.163 | 514.54 | 0.25 | 514.37 | 0.731 | 514.42 | 0.736
514.37 | 2.702 | 514.5 | 4.396 | 514.41 | 4.233 | 515 | 5.388 | 514.41 | 9.274 | 514.35 | 3.72 | 514.37 | 6.211 | 514.32 | 7.901 | 514.84 | 9.919 | 514.77 | 15.163 | 514.7 | 0.249 | 514.54 | 0.731 | 514.58 | 0.736
514.54 | 2.702 | 514.67 | 4.396 | 514.58 | 4.232 | 515.17 | 5.388 | 514.58 | 9.272 | 514.51 | 3.72 | 514.54 | 6.211 | 514.49 | 7.9 | 515.01 | 9.918 | 514.94 | 15.163 | 514.87 | 0.249 | 514.71 | 0.73 | 514.75 | 0.736
514.71 | 2.701 | 514.84 | 4.394 | 514.75 | 4.232 | 515.33 | 5.387 | 514.75 | 9.27 | 514.68 | 3.72 | 514.71 | 6.211 | 514.66 | 7.9 | 515.18 | 9.918 | 515.11 | 15.162 | 515.04 | 0.247 | 514.88 | 0.729 | 514.92 | 0.735
514.87 | 2.701 | 515.01 | 4.394 | 514.92 | 4.231 | 515.5 | 5.387 | 514.91 | 9.269 | 514.85 | 3.719 | 514.87 | 6.21 | 514.83 | 7.899 | 515.35 | 9.918 | 515.27 | 15.162 | 515.21 | 0.247 | 515.05 | 0.728 | 515.09 | 0.735
515.04 | 2.701 | 515.17 | 4.393 | 515.09 | 4.231 | 515.67 | 5.386 | 515.08 | 9.268 | 515.02 | 3.718 | 515.04 | 6.21 | 514.99 | 7.899 | 515.52 | 9.917 | 515.44 | 15.162 | 515.38 | 0.245 | 515.22 | 0.727 | 515.26 | 0.734
515.21 | 2.701 | 515.34 | 4.393 | 515.25 | 4.231 | 515.84 | 5.386 | 515.25 | 9.267 | 515.19 | 3.718 | 515.21 | 6.209 | 515.16 | 7.899 | 515.68 | 9.917 | 515.61 | 15.161 | 515.55 | 0.245 | 515.38 | 0.727 | 515.42 | 0.734
515.38 | 2.701 | 515.51 | 4.392 | 515.42 | 4.23 | 516 | 5.385 | 515.42 | 9.267 | 515.35 | 3.718 | 515.38 | 6.209 | 515.33 | 7.898 | 515.85 | 9.916 | 515.78 | 15.161 | 515.72 | 0.244 | 515.55 | 0.726 | 515.59 | 0.733
515.55 | 2.702 | 515.68 | 4.391 | 515.59 | 4.23 | 516.17 | 5.385 | 515.59 | 9.266 | 515.52 | 3.717 | 515.55 | 6.208 | 515.5 | 7.898 | 516.02 | 9.916 | 515.95 | 15.16 | 515.88 | 0.243 | 515.72 | 0.726 | 515.76 | 0.733
515.72 | 2.702 | 515.85 | 4.391 | 515.76 | 4.229 | 516.34 | 5.384 | 515.76 | 9.265 | 515.69 | 3.717 | 515.71 | 6.208 | 515.67 | 7.897 | 516.19 | 9.915 | 516.11 | 15.16 | 516.05 | 0.243 | 515.89 | 0.726 | 515.93 | 0.732
515.89 | 2.702 | 516.01 | 4.39 | 515.93 | 4.229 | 516.51 | 5.383 | 515.93 | 9.265 | 515.86 | 3.716 | 515.88 | 6.207 | 515.84 | 7.897 | 516.36 | 9.915 | 516.28 | 15.159 | 516.22 | 0.242 | 516.06 | 0.725 | 516.1 | 0.732
516.06 | 2.702 | 516.18 | 4.39 | 516.1 | 4.228 | 516.68 | 5.383 | 516.09 | 9.265 | 516.03 | 3.715 | 516.05 | 6.207 | 516.01 | 7.897 | 516.53 | 9.915 | 516.45 | 15.159 | 516.39 | 0.241 | 516.22 | 0.724 | 516.26 | 0.731
516.22 | 2.702 | 516.35 | 4.389 | 516.27 | 4.228 | 516.84 | 5.382 | 516.26 | 9.265 | 516.2 | 3.714 | 516.22 | 6.206 | 516.17 | 7.897 | 516.69 | 9.914 | 516.62 | 15.159 | 516.56 | 0.241 | 516.39 | 0.723 | 516.43 | 0.731
516.39 | 2.702 | 516.52 | 4.388 | 516.43 | 4.227 | 517.01 | 5.381 | 516.43 | 9.265 | 516.37 | 3.714 | 516.39 | 6.206 | 516.34 | 7.896 | 516.86 | 9.914 | 516.79 | 15.159 | 516.73 | 0.24 | 516.56 | 0.723 | 516.6 | 0.731
516.56 | 2.702 | 516.69 | 4.388 | 516.6 | 4.226 | 517.18 | 5.381 | 516.6 | 9.264 | 516.53 | 3.713 | 516.55 | 6.205 | 516.51 | 7.896 | 517.03 | 9.913 | 516.95 | 15.159 | 516.9 | 0.239 | 516.73 | 0.723 | 516.77 | 0.731
516.73 | 2.702 | 516.85 | 4.388 | 516.77 | 4.226 | 517.35 | 5.38 | 516.77 | 9.263 | 516.7 | 3.713 | 516.72 | 6.205 | 516.68 | 7.896 | 517.2 | 9.913 | 517.12 | 15.158 | 517.06 | 0.239 | 516.9 | 0.723 | 516.94 | 0.73
516.9 | 2.702 | 517.02 | 4.388 | 516.94 | 4.226 | 517.51 | 5.379 | 516.94 | 9.263 | 516.87 | 3.712 | 516.89 | 6.205 | 516.85 | 7.895 | 517.37 | 9.912 | 517.29 | 15.157 | 517.23 | 0.236 | 517.07 | 0.723 | 517.1 | 0.73
517.07 | 2.702 | 517.19 | 4.387 | 517.11 | 4.225 | 517.68 | 5.378 | 517.11 | 9.263 | 517.04 | 3.712 | 517.06 | 6.205 | 517.02 | 7.894 | 517.54 | 9.912 | 517.46 | 15.157 | 517.4 | 0.236 | 517.23 | 0.723 | 517.27 | 0.73
517.23 | 2.701 | 517.36 | 4.387 | 517.27 | 4.225 | 517.85 | 5.378 | 517.27 | 9.263 | 517.21 | 3.712 | 517.23 | 6.205 | 517.18 | 7.893 | 517.7 | 9.911 | 517.63 | 15.156 | 517.57 | 0.235 | 517.4 | 0.722 | 517.44 | 0.73
517.4 | 2.7 | 517.53 | 4.387 | 517.44 | 4.224 | 518.02 | 5.377 | 517.44 | 9.263 | 517.38 | 3.712 | 517.39 | 6.205 | 517.35 | 7.893 | 517.87 | 9.911 | 517.8 | 15.156 | 517.74 | 0.234 | 517.57 | 0.722 | 517.61 | 0.73
517.57 | 2.699 | 517.7 | 4.386 | 517.61 | 4.223 | 518.19 | 5.377 | 517.61 | 9.263 | 517.54 | 3.712 | 517.56 | 6.205 | 517.52 | 7.892 | 518.04 | 9.91 | 517.96 | 15.156 | 517.91 | 0.233 | 517.74 | 0.722 | 517.78 | 0.73
517.74 | 2.698 | 517.86 | 4.385 | 517.78 | 4.223 | 518.35 | 5.376 | 517.78 | 9.263 | 517.71 | 3.712 | 517.73 | 6.205 | 517.69 | 7.891 | 518.21 | 9.91 | 518.13 | 15.156 | 518.08 | 0.232 | 517.91 | 0.722 | 517.94 | 0.73
517.91 | 2.698 | 518.03 | 4.385 | 517.95 | 4.223 | 518.52 | 5.375 | 517.95 | 9.262 | 517.88 | 3.711 | 517.9 | 6.205 | 517.86 | 7.89 | 518.38 | 9.91 | 518.3 | 15.156 | 518.24 | 0.231 | 518.07 | 0.722 | 518.11 | 0.729
518.08 | 2.697 | 518.2 | 4.385 | 518.12 | 4.223 | 518.69 | 5.375 | 518.12 | 9.262 | 518.05 | 3.711 | 518.07 | 6.205 | 518.02 | 7.889 | 518.54 | 9.909 | 518.47 | 15.156 | 518.41 | 0.23 | 518.24 | 0.721 | 518.28 | 0.729
518.24 | 2.696 | 518.37 | 4.383 | 518.28 | 4.224 | 518.86 | 5.374 | 518.29 | 9.262 | 518.22 | 3.711 | 518.23 | 6.206 | 518.19 | 7.889 | 518.71 | 9.907 | 518.64 | 15.156 | 518.58 | 0.229 | 518.41 | 0.72 | 518.45 | 0.728
518.41 | 2.697 | 518.54 | 4.382 | 518.45 | 4.224 | 519.02 | 5.373 | 518.46 | 9.262 | 518.39 | 3.711 | 518.4 | 6.205 | 518.36 | 7.888 | 518.88 | 9.906 | 518.8 | 15.155 | 518.75 | 0.228 | 518.58 | 0.72 | 518.62 | 0.728
518.58 | 2.696 | 518.71 | 4.381 | 518.62 | 4.225 | 519.19 | 5.373 | 518.62 | 9.263 | 518.55 | 3.711 | 518.57 | 6.205 | 518.53 | 7.887 | 519.05 | 9.905 | 518.97 | 15.154 | 518.92 | 0.227 | 518.75 | 0.72 | 518.79 | 0.728
518.75 | 2.696 | 518.87 | 4.38 | 518.79 | 4.225 | 519.36 | 5.373 | 518.79 | 9.263 | 518.72 | 3.711 | 518.74 | 6.205 | 518.7 | 7.887 | 519.22 | 9.903 | 519.14 | 15.153 | 519.09 | 0.225 | 518.92 | 0.72 | 518.95 | 0.728
518.92 | 2.696 | 519.04 | 4.379 | 518.96 | 4.225 | 519.53 | 5.372 | 518.96 | 9.263 | 518.89 | 3.711 | 518.91 | 6.204 | 518.87 | 7.886 | 519.39 | 9.902 | 519.31 | 15.153 | 519.26 | 0.224 | 519.08 | 0.719 | 519.12 | 0.728
519.09 | 2.696 | 519.21 | 4.379 | 519.12 | 4.225 | 519.7 | 5.371 | 519.13 | 9.263 | 519.06 | 3.711 | 519.08 | 6.204 | 519.03 | 7.886 | 519.55 | 9.901 | 519.48 | 15.153 | 519.43 | 0.222 | 519.25 | 0.719 | 519.29 | 0.728
519.26 | 2.695 | 519.38 | 4.378 | 519.29 | 4.225 | 519.86 | 5.37 | 519.3 | 9.264 | 519.23 | 3.711 | 519.24 | 6.203 | 519.2 | 7.886 | 519.72 | 9.9 | 519.65 | 15.152 | 519.59 | 0.221 | 519.42 | 0.719 | 519.46 | 0.727
519.43 | 2.695 | 519.55 | 4.377 | 519.46 | 4.225 | 520.03 | 5.369 | 519.47 | 9.264 | 519.4 | 3.71 | 519.41 | 6.203 | 519.37 | 7.886 | 519.89 | 9.899 | 519.81 | 15.152 | 519.76 | 0.22 | 519.59 | 0.719 | 519.63 | 0.727
519.59 | 2.695 | 519.71 | 4.376 | 519.63 | 4.225 | 520.2 | 5.368 | 519.64 | 9.264 | 519.57 | 3.71 | 519.58 | 6.202 | 519.54 | 7.886 | 520.06 | 9.899 | 519.98 | 15.151 | 519.93 | 0.219 | 519.76 | 0.718 | 519.79 | 0.726
519.76 | 2.695 | 519.88 | 4.376 | 519.8 | 4.226 | 520.37 | 5.367 | 519.8 | 9.264 | 519.73 | 3.71 | 519.75 | 6.201 | 519.71 | 7.885 | 520.23 | 9.898 | 520.15 | 15.15 | 520.1 | 0.218 | 519.92 | 0.718 | 519.96 | 0.726
519.93 | 2.695 | 520.05 | 4.376 | 519.96 | 4.226 | 520.53 | 5.367 | 519.97 | 9.264 | 519.9 | 3.71 | 519.92 | 6.2 | 519.88 | 7.886 | 520.39 | 9.898 | 520.32 | 15.15 | 520.27 | 0.218 | 520.09 | 0.718 | 520.13 | 0.726
520.1 | 2.695 | 520.22 | 4.375 | 520.13 | 4.226 | 520.7 | 5.367 | 520.14 | 9.264 | 520.07 | 3.71 | 520.08 | 6.199 | 520.04 | 7.886 | 520.56 | 9.897 | 520.49 | 15.149 | 520.44 | 0.217 | 520.26 | 0.717 | 520.3 | 0.725
520.27 | 2.694 | 520.39 | 4.374 | 520.3 | 4.226 | 520.87 | 5.367 | 520.31 | 9.264 | 520.24 | 3.71 | 520.25 | 6.199 | 520.21 | 7.887 | 520.73 | 9.897 | 520.65 | 15.149 | 520.61 | 0.216 | 520.43 | 0.717 | 520.47 | 0.725
520.44 | 2.694 | 520.55 | 4.373 | 520.47 | 4.225 | 521.04 | 5.367 | 520.48 | 9.264 | 520.41 | 3.709 | 520.42 | 6.199 | 520.38 | 7.887 | 520.9 | 9.897 | 520.82 | 15.149 | 520.77 | 0.215 | 520.6 | 0.717 | 520.64 | 0.724
520.61 | 2.694 | 520.72 | 4.372 | 520.64 | 4.225 | 521.21 | 5.367 | 520.65 | 9.263 | 520.58 | 3.709 | 520.59 | 6.198 | 520.55 | 7.887 | 521.07 | 9.896 | 520.99 | 15.148 | 520.94 | 0.214 | 520.76 | 0.717 | 520.8 | 0.724
520.78 | 2.693 | 520.89 | 4.371 | 520.81 | 4.224 | 521.37 | 5.366 | 520.82 | 9.263 | 520.74 | 3.709 | 520.76 | 6.197 | 520.72 | 7.887 | 521.23 | 9.896 | 521.16 | 15.148 | 521.11 | 0.213 | 520.93 | 0.717 | 520.97 | 0.724
520.94 | 2.693 | 521.06 | 4.37 | 520.97 | 4.224 | 521.54 | 5.366 | 520.98 | 9.262 | 520.91 | 3.709 | 520.92 | 6.197 | 520.89 | 7.887 | 521.4 | 9.896 | 521.33 | 15.147 | 521.28 | 0.212 | 521.1 | 0.717 | 521.14 | 0.724
521.11 | 2.692 | 521.23 | 4.37 | 521.14 | 4.224 | 521.71 | 5.366 | 521.15 | 9.262 | 521.08 | 3.709 | 521.09 | 6.196 | 521.05 | 7.887 | 521.57 | 9.896 | 521.5 | 15.146 | 521.45 | 0.21 | 521.27 | 0.717 | 521.31 | 0.723
521.28 | 2.692 | 521.39 | 4.369 | 521.31 | 4.223 | 521.88 | 5.366 | 521.32 | 9.261 | 521.25 | 3.709 | 521.26 | 6.195 | 521.22 | 7.887 | 521.74 | 9.896 | 521.66 | 15.145 | 521.62 | 0.209 | 521.44 | 0.716 | 521.48 | 0.723
521.45 | 2.692 | 521.56 | 4.368 | 521.48 | 4.223 | 522.04 | 5.365 | 521.49 | 9.26 | 521.42 | 3.709 | 521.43 | 6.195 | 521.39 | 7.887 | 521.91 | 9.896 | 521.83 | 15.145 | 521.78 | 0.207 | 521.6 | 0.715 | 521.64 | 0.723
521.62 | 2.692 | 521.73 | 4.368 | 521.65 | 4.223 | 522.21 | 5.365 | 521.66 | 9.26 | 521.59 | 3.709 | 521.59 | 6.194 | 521.56 | 7.887 | 522.07 | 9.897 | 522 | 15.144 | 521.95 | 0.207 | 521.77 | 0.715 | 521.81 | 0.723
521.79 | 2.692 | 521.9 | 4.367 | 521.81 | 4.222 | 522.38 | 5.364 | 521.83 | 9.259 | 521.75 | 3.709 | 521.76 | 6.194 | 521.73 | 7.886 | 522.24 | 9.896 | 522.17 | 15.144 | 522.12 | 0.206 | 521.94 | 0.714 | 521.98 | 0.722
521.96 | 2.692 | 522.06 | 4.366 | 521.98 | 4.221 | 522.55 | 5.363 | 522 | 9.258 | 521.92 | 3.709 | 521.93 | 6.194 | 521.9 | 7.886 | 522.41 | 9.896 | 522.34 | 15.143 | 522.29 | 0.205 | 522.11 | 0.714 | 522.15 | 0.722
522.12 | 2.692 | 522.23 | 4.366 | 522.15 | 4.22 | 522.72 | 5.363 | 522.16 | 9.258 | 522.09 | 3.709 | 522.1 | 6.193 | 522.07 | 7.885 | 522.58 | 9.896 | 522.5 | 15.142 | 522.46 | 0.203 | 522.28 | 0.713 | 522.32 | 0.722
522.29 | 2.691 | 522.4 | 4.365 | 522.32 | 4.219 | 522.88 | 5.362 | 522.33 | 9.257 | 522.26 | 3.708 | 522.27 | 6.192 | 522.23 | 7.884 | 522.75 | 9.896 | 522.67 | 15.142 | 522.63 | 0.203 | 522.44 | 0.712 | 522.48 | 0.722
522.46 | 2.69 | 522.57 | 4.365 | 522.49 | 4.218 | 523.05 | 5.36 | 522.5 | 9.257 | 522.43 | 3.708 | 522.43 | 6.191 | 522.4 | 7.883 | 522.92 | 9.896 | 522.84 | 15.142 | 522.8 | 0.202 | 522.61 | 0.712 | 522.65 | 0.721
522.63 | 2.69 | 522.74 | 4.365 | 522.66 | 4.218 | 523.22 | 5.359 | 522.67 | 9.256 | 522.6 | 3.708 | 522.6 | 6.191 | 522.57 | 7.883 | 523.08 | 9.896 | 523.01 | 15.141 | 522.96 | 0.201 | 522.78 | 0.712 | 522.82 | 0.721
522.8 | 2.69 | 522.9 | 4.364 | 522.82 | 4.218 | 523.39 | 5.358 | 522.84 | 9.256 | 522.76 | 3.707 | 522.77 | 6.19 | 522.74 | 7.882 | 523.25 | 9.897 | 523.18 | 15.141 | 523.13 | 0.199 | 522.95 | 0.712 | 522.99 | 0.721
522.97 | 2.69 | 523.07 | 4.364 | 522.99 | 4.217 | 523.56 | 5.358 | 523.01 | 9.256 | 522.93 | 3.706 | 522.94 | 6.19 | 522.91 | 7.881 | 523.42 | 9.896 | 523.35 | 15.14 | 523.3 | 0.198 | 523.12 | 0.711 | 523.16 | 0.72
523.14 | 2.69 | 523.24 | 4.363 | 523.16 | 4.217 | 523.72 | 5.357 | 523.18 | 9.255 | 523.1 | 3.706 | 523.11 | 6.19 | 523.07 | 7.882 | 523.59 | 9.896 | 523.51 | 15.139 | 523.47 | 0.197 | 523.28 | 0.71 | 523.33 | 0.719
523.3 | 2.689 | 523.41 | 4.363 | 523.33 | 4.216 | 523.89 | 5.355 | 523.34 | 9.255 | 523.27 | 3.705 | 523.27 | 6.19 | 523.24 | 7.881 | 523.76 | 9.895 | 523.68 | 15.139 | 523.64 | 0.195 | 523.45 | 0.71 | 523.49 | 0.719
523.47 | 2.689 | 523.58 | 4.362 | 523.5 | 4.215 | 524.06 | 5.355 | 523.51 | 9.256 | 523.44 | 3.705 | 523.44 | 6.19 | 523.41 | 7.881 | 523.93 | 9.894 | 523.85 | 15.138 | 523.81 | 0.194 | 523.62 | 0.709 | 523.66 | 0.719
523.64 | 2.689 | 523.74 | 4.362 | 523.66 | 4.215 | 524.23 | 5.354 | 523.68 | 9.256 | 523.61 | 3.704 | 523.61 | 6.19 | 523.58 | 7.881 | 524.09 | 9.893 | 524.02 | 15.138 | 523.98 | 0.193 | 523.79 | 0.709 | 523.83 | 0.718
523.81 | 2.689 | 523.91 | 4.362 | 523.83 | 4.214 | 524.39 | 5.353 | 523.85 | 9.255 | 523.78 | 3.704 | 523.78 | 6.19 | 523.75 | 7.881 | 524.26 | 9.892 | 524.19 | 15.137 | 524.14 | 0.191 | 523.96 | 0.709 | 524 | 0.718
523.98 | 2.689 | 524.08 | 4.362 | 524 | 4.214 | 524.56 | 5.352 | 524.02 | 9.255 | 523.94 | 3.703 | 523.95 | 6.19 | 523.92 | 7.881 | 524.43 | 9.892 | 524.35 | 15.137 | 524.31 | 0.191 | 524.12 | 0.709 | 524.17 | 0.718
524.15 | 2.689 | 524.25 | 4.362 | 524.17 | 4.214 | 524.73 | 5.351 | 524.19 | 9.255 | 524.11 | 3.703 | 524.11 | 6.19 | 524.08 | 7.881 | 524.6 | 9.89 | 524.52 | 15.137 | 524.48 | 0.189 | 524.29 | 0.708 | 524.33 | 0.718
524.32 | 2.688 | 524.41 | 4.362 | 524.34 | 4.213 | 524.9 | 5.35 | 524.36 | 9.255 | 524.28 | 3.703 | 524.28 | 6.19 | 524.25 | 7.881 | 524.77 | 9.887 | 524.69 | 15.136 | 524.65 | 0.189 | 524.46 | 0.708 | 524.5 | 0.718
524.49 | 2.689 | 524.58 | 4.362 | 524.51 | 4.213 | 525.06 | 5.349 | 524.52 | 9.255 | 524.45 | 3.703 | 524.45 | 6.19 | 524.42 | 7.881 | 524.93 | 9.884 | 524.86 | 15.136 | 524.82 | 0.187 | 524.63 | 0.707 | 524.67 | 0.717
524.65 | 2.689 | 524.75 | 4.362 | 524.67 | 4.212 | 525.23 | 5.348 | 524.69 | 9.255 | 524.62 | 3.703 | 524.62 | 6.19 | 524.59 | 7.88 | 525.1 | 9.883 | 525.03 | 15.136 | 524.99 | 0.187 | 524.8 | 0.707 | 524.84 | 0.717
524.82 | 2.689 | 524.92 | 4.36 | 524.84 | 4.212 | 525.4 | 5.348 | 524.86 | 9.255 | 524.79 | 3.703 | 524.79 | 6.19 | 524.76 | 7.88 | 525.27 | 9.882 | 525.19 | 15.136 | 525.15 | 0.185 | 524.97 | 0.707 | 525.01 | 0.716
524.99 | 2.689 | 525.09 | 4.36 | 525.01 | 4.212 | 525.57 | 5.347 | 525.03 | 9.255 | 524.96 | 3.703 | 524.96 | 6.19 | 524.93 | 7.879 | 525.44 | 9.881 | 525.36 | 15.136 | 525.32 | 0.184 | 525.13 | 0.707 | 525.18 | 0.716
525.16 | 2.689 | 525.25 | 4.36 | 525.18 | 4.211 | 525.74 | 5.346 | 525.2 | 9.255 | 525.12 | 3.703 | 525.12 | 6.19 | 525.09 | 7.878 | 525.61 | 9.881 | 525.53 | 15.136 | 525.49 | 0.183 | 525.3 | 0.706 | 525.34 | 0.716
525.33 | 2.689 | 525.42 | 4.359 | 525.35 | 4.21 | 525.9 | 5.345 | 525.37 | 9.255 | 525.29 | 3.703 | 525.29 | 6.19 | 525.26 | 7.877 | 525.77 | 9.88 | 525.7 | 15.136 | 525.66 | 0.182 | 525.47 | 0.705 | 525.51 | 0.715
525.5 | 2.689 | 525.59 | 4.359 | 525.51 | 4.209 | 526.07 | 5.345 | 525.54 | 9.255 | 525.46 | 3.703 | 525.46 | 6.19 | 525.43 | 7.876 | 525.94 | 9.879 | 525.87 | 15.136 | 525.83 | 0.182 | 525.64 | 0.704 | 525.68 | 0.715
525.66 | 2.689 | 525.76 | 4.358 | 525.68 | 4.209 | 526.24 | 5.344 | 525.71 | 9.255 | 525.63 | 3.703 | 525.63 | 6.189 | 525.6 | 7.875 | 526.11 | 9.878 | 526.03 | 15.136 | 526 | 0.181 | 525.81 | 0.704 | 525.85 | 0.714
525.83 | 2.689 | 525.93 | 4.357 | 525.85 | 4.208 | 526.41 | 5.343 | 525.87 | 9.255 | 525.8 | 3.703 | 525.8 | 6.188 | 525.77 | 7.875 | 526.28 | 9.878 | 526.2 | 15.135 | 526.17 | 0.18 | 525.97 | 0.704 | 526.02 | 0.714
526 | 2.689 | 526.09 | 4.357 | 526.02 | 4.207 | 526.57 | 5.343 | 526.04 | 9.254 | 525.97 | 3.702 | 525.96 | 6.188 | 525.94 | 7.874 | 526.45 | 9.877 | 526.37 | 15.135 | 526.34 | 0.178 | 526.14 | 0.702 | 526.18 | 0.714
526.17 | 2.689 | 526.26 | 4.357 | 526.19 | 4.207 | 526.74 | 5.342 | 526.21 | 9.254 | 526.13 | 3.702 | 526.13 | 6.187 | 526.11 | 7.873 | 526.62 | 9.877 | 526.54 | 15.135 | 526.5 | 0.177 | 526.31 | 0.702 | 526.35 | 0.713
526.34 | 2.689 | 526.43 | 4.356 | 526.36 | 4.207 | 526.91 | 5.342 | 526.38 | 9.254 | 526.3 | 3.702 | 526.3 | 6.186 | 526.27 | 7.872 | 526.78 | 9.876 | 526.71 | 15.134 | 526.67 | 0.176 | 526.48 | 0.702 | 526.52 | 0.712
526.51 | 2.689 | 526.6 | 4.356 | 526.52 | 4.207 | 527.08 | 5.342 | 526.55 | 9.253 | 526.47 | 3.702 | 526.47 | 6.186 | 526.44 | 7.872 | 526.95 | 9.876 | 526.87 | 15.133 | 526.84 | 0.175 | 526.65 | 0.701 | 526.69 | 0.711
526.68 | 2.689 | 526.77 | 4.356 | 526.69 | 4.206 | 527.25 | 5.341 | 526.72 | 9.253 | 526.64 | 3.701 | 526.64 | 6.185 | 526.61 | 7.872 | 527.12 | 9.876 | 527.04 | 15.132 | 527.01 | 0.174 | 526.81 | 0.701 | 526.86 | 0.711
526.84 | 2.689 | 526.93 | 4.355 | 526.86 | 4.205 | 527.41 | 5.341 | 526.89 | 9.253 | 526.81 | 3.701 | 526.8 | 6.185 | 526.78 | 7.871 | 527.29 | 9.875 | 527.21 | 15.131 | 527.18 | 0.174 | 526.98 | 0.701 | 527.02 | 0.711
527.01 | 2.689 | 527.1 | 4.355 | 527.03 | 4.205 | 527.58 | 5.34 | 527.05 | 9.253 | 526.98 | 3.7 | 526.97 | 6.184 | 526.95 | 7.872 | 527.46 | 9.875 | 527.38 | 15.13 | 527.34 | 0.172 | 527.15 | 0.701 | 527.19 | 0.71
527.18 | 2.689 | 527.27 | 4.355 | 527.2 | 4.204 | 527.75 | 5.339 | 527.22 | 9.252 | 527.15 | 3.699 | 527.14 | 6.183 | 527.12 | 7.872 | 527.63 | 9.875 | 527.55 | 15.129 | 527.51 | 0.172 | 527.32 | 0.7 | 527.36 | 0.709
527.35 | 2.689 | 527.44 | 4.354 | 527.37 | 4.205 | 527.92 | 5.338 | 527.39 | 9.252 | 527.31 | 3.699 | 527.31 | 6.183 | 527.28 | 7.872 | 527.79 | 9.875 | 527.72 | 15.128 | 527.68 | 0.171 | 527.49 | 0.7 | 527.53 | 0.709
527.52 | 2.689 | 527.61 | 4.354 | 527.53 | 4.204 | 528.09 | 5.337 | 527.56 | 9.251 | 527.48 | 3.698 | 527.48 | 6.183 | 527.45 | 7.871 | 527.96 | 9.875 | 527.88 | 15.126 | 527.85 | 0.17 | 527.65 | 0.701 | 527.7 | 0.709
527.69 | 2.689 | 527.77 | 4.354 | 527.7 | 4.205 | 528.25 | 5.337 | 527.73 | 9.25 | 527.65 | 3.698 | 527.64 | 6.182 | 527.62 | 7.871 | 528.13 | 9.875 | 528.05 | 15.124 | 528.02 | 0.168 | 527.82 | 0.701 | 527.86 | 0.708
527.86 | 2.689 | 527.94 | 4.353 | 527.87 | 4.205 | 528.42 | 5.337 | 527.9 | 9.249 | 527.82 | 3.698 | 527.81 | 6.181 | 527.79 | 7.871 | 528.3 | 9.875 | 528.22 | 15.122 | 528.19 | 0.167 | 527.99 | 0.701 | 528.03 | 0.707
528.02 | 2.689 | 528.11 | 4.353 | 528.04 | 4.205 | 528.59 | 5.336 | 528.07 | 9.249 | 527.99 | 3.697 | 527.98 | 6.18 | 527.96 | 7.872 | 528.47 | 9.875 | 528.39 | 15.122 | 528.36 | 0.166 | 528.16 | 0.701 | 528.2 | 0.706
528.19 | 2.689 | 528.28 | 4.353 | 528.21 | 4.205 | 528.76 | 5.335 | 528.24 | 9.248 | 528.16 | 3.695 | 528.15 | 6.179 | 528.13 | 7.872 | 528.63 | 9.875 | 528.56 | 15.121 | 528.52 | 0.164 | 528.33 | 0.701 | 528.37 | 0.706
528.36 | 2.689 | 528.45 | 4.352 | 528.37 | 4.205 | 528.92 | 5.335 | 528.4 | 9.248 | 528.33 | 3.694 | 528.32 | 6.179 | 528.29 | 7.872 | 528.8 | 9.874 | 528.72 | 15.12 | 528.69 | 0.163 | 528.49 | 0.701 | 528.54 | 0.705
528.53 | 2.689 | 528.61 | 4.352 | 528.54 | 4.204 | 529.09 | 5.334 | 528.57 | 9.247 | 528.5 | 3.694 | 528.48 | 6.178 | 528.46 | 7.872 | 528.97 | 9.874 | 528.89 | 15.12 | 528.86 | 0.162 | 528.66 | 0.701 | 528.71 | 0.705
528.7 | 2.688 | 528.78 | 4.351 | 528.71 | 4.203 | 529.26 | 5.333 | 528.74 | 9.246 | 528.66 | 3.694 | 528.65 | 6.177 | 528.63 | 7.872 | 529.14 | 9.873 | 529.06 | 15.119 | 529.03 | 0.162 | 528.83 | 0.701 | 528.87 | 0.704
528.87 | 2.688 | 528.95 | 4.351 | 528.88 | 4.203 | 529.43 | 5.333 | 528.91 | 9.246 | 528.83 | 3.694 | 528.82 | 6.176 | 528.8 | 7.872 | 529.31 | 9.873 | 529.23 | 15.119 | 529.2 | 0.162 | 529 | 0.701 | 529.04 | 0.704
529.04 | 2.688 | 529.12 | 4.351 | 529.05 | 4.203 | 529.6 | 5.333 | 529.08 | 9.245 | 529 | 3.694 | 528.99 | 6.177 | 528.97 | 7.871 | 529.47 | 9.872 | 529.4 | 15.119 | 529.37 | 0.161 | 529.17 | 0.701 | 529.21 | 0.704
529.2 | 2.687 | 529.29 | 4.35 | 529.22 | 4.203 | 529.76 | 5.332 | 529.25 | 9.244 | 529.17 | 3.693 | 529.16 | 6.176 | 529.13 | 7.871 | 529.64 | 9.871 | 529.57 | 15.118 | 529.53 | 0.159 | 529.33 | 0.701 | 529.38 | 0.703
529.37 | 2.686 | 529.45 | 4.35 | 529.38 | 4.201 | 529.93 | 5.333 | 529.41 | 9.244 | 529.34 | 3.692 | 529.32 | 6.176 | 529.3 | 7.87 | 529.81 | 9.87 | 529.73 | 15.117 | 529.7 | 0.159 | 529.5 | 0.701 | 529.54 | 0.703
529.54 | 2.686 | 529.62 | 4.35 | 529.55 | 4.201 | 530.1 | 5.333 | 529.58 | 9.243 | 529.51 | 3.692 | 529.49 | 6.176 | 529.47 | 7.87 | 529.98 | 9.868 | 529.9 | 15.117 | 529.87 | 0.158 | 529.67 | 0.701 | 529.71 | 0.702
529.71 | 2.685 | 529.79 | 4.349 | 529.72 | 4.2 | 530.27 | 5.333 | 529.75 | 9.243 | 529.68 | 3.691 | 529.66 | 6.176 | 529.64 | 7.87 | 530.15 | 9.867 | 530.07 | 15.116 | 530.04 | 0.158 | 529.84 | 0.701 | 529.88 | 0.702
529.88 | 2.685 | 529.96 | 4.348 | 529.89 | 4.2 | 530.44 | 5.333 | 529.92 | 9.243 | 529.84 | 3.69 | 529.83 | 6.177 | 529.81 | 7.869 | 530.31 | 9.866 | 530.24 | 15.115 | 530.21 | 0.157 | 530.01 | 0.701 | 530.05 | 0.702
530.05 | 2.685 | 530.12 | 4.348 | 530.06 | 4.199 | 530.6 | 5.332 | 530.09 | 9.242 | 530.01 | 3.69 | 530 | 6.177 | 529.97 | 7.869 | 530.48 | 9.865 | 530.41 | 15.115 | 530.38 | 0.156 | 530.17 | 0.7 | 530.22 | 0.702
530.21 | 2.685 | 530.29 | 4.347 | 530.23 | 4.199 | 530.77 | 5.332 | 530.26 | 9.242 | 530.18 | 3.69 | 530.16 | 6.177 | 530.14 | 7.868 | 530.65 | 9.865 | 530.57 | 15.115 | 530.55 | 0.155 | 530.34 | 0.699 | 530.39 | 0.702
530.38 | 2.684 | 530.46 | 4.345 | 530.39 | 4.199 | 530.94 | 5.331 | 530.43 | 9.242 | 530.35 | 3.69 | 530.33 | 6.177 | 530.31 | 7.867 | 530.82 | 9.865 | 530.74 | 15.115 | 530.71 | 0.153 | 530.51 | 0.698 | 530.55 | 0.702
530.55 | 2.684 | 530.63 | 4.345 | 530.56 | 4.199 | 531.11 | 5.33 | 530.6 | 9.241 | 530.52 | 3.689 | 530.5 | 6.177 | 530.48 | 7.867 | 530.99 | 9.864 | 530.91 | 15.114 | 530.88 | 0.153 | 530.68 | 0.698 | 530.72 | 0.702
530.72 | 2.684 | 530.8 | 4.344 | 530.73 | 4.199 | 531.28 | 5.33 | 530.76 | 9.241 | 530.69 | 3.689 | 530.67 | 6.177 | 530.65 | 7.867 | 531.15 | 9.864 | 531.08 | 15.113 | 531.05 | 0.151 | 530.85 | 0.698 | 530.89 | 0.702
530.89 | 2.683 | 530.96 | 4.343 | 530.9 | 4.199 | 531.44 | 5.329 | 530.93 | 9.241 | 530.86 | 3.688 | 530.84 | 6.177 | 530.82 | 7.866 | 531.32 | 9.864 | 531.25 | 15.113 | 531.22 | 0.151 | 531.02 | 0.697 | 531.06 | 0.702
531.06 | 2.683 | 531.13 | 4.342 | 531.07 | 4.199 | 531.61 | 5.328 | 531.1 | 9.241 | 531.02 | 3.687 | 531 | 6.176 | 530.98 | 7.866 | 531.49 | 9.864 | 531.42 | 15.112 | 531.39 | 0.149 | 531.18 | 0.697 | 531.23 | 0.702
531.23 | 2.682 | 531.3 | 4.342 | 531.24 | 4.199 | 531.78 | 5.328 | 531.27 | 9.241 | 531.19 | 3.687 | 531.17 | 6.175 | 531.15 | 7.865 | 531.66 | 9.864 | 531.58 | 15.111 | 531.56 | 0.148 | 531.35 | 0.696 | 531.4 | 0.702
531.39 | 2.682 | 531.47 | 4.341 | 531.4 | 4.198 | 531.95 | 5.326 | 531.44 | 9.241 | 531.36 | 3.687 | 531.34 | 6.174 | 531.32 | 7.865 | 531.83 | 9.863 | 531.75 | 15.111 | 531.73 | 0.146 | 531.52 | 0.696 | 531.56 | 0.701
531.56 | 2.681 | 531.64 | 4.341 | 531.57 | 4.198 | 532.11 | 5.326 | 531.61 | 9.241 | 531.53 | 3.686 | 531.51 | 6.174 | 531.49 | 7.864 | 531.99 | 9.863 | 531.92 | 15.111 | 531.89 | 0.145 | 531.69 | 0.695 | 531.73 | 0.7
531.73 | 2.681 | 531.8 | 4.34 | 531.74 | 4.198 | 532.28 | 5.325 | 531.78 | 9.241 | 531.7 | 3.685 | 531.68 | 6.173 | 531.66 | 7.863 | 532.16 | 9.863 | 532.09 | 15.11 | 532.06 | 0.143 | 531.86 | 0.694 | 531.9 | 0.7
531.9 | 2.681 | 531.97 | 4.34 | 531.91 | 4.197 | 532.45 | 5.325 | 531.95 | 9.241 | 531.87 | 3.685 | 531.85 | 6.173 | 531.83 | 7.862 | 532.33 | 9.863 | 532.25 | 15.11 | 532.23 | 0.141 | 532.03 | 0.693 | 532.07 | 0.7
532.07 | 2.68 | 532.14 | 4.34 | 532.08 | 4.197 | 532.62 | 5.324 | 532.12 | 9.241 | 532.04 | 3.685 | 532.01 | 6.173 | 531.99 | 7.862 | 532.5 | 9.863 | 532.42 | 15.11 | 532.4 | 0.14 | 532.19 | 0.693 | 532.24 | 0.7
532.24 | 2.68 | 532.31 | 4.34 | 532.25 | 4.196 | 532.78 | 5.324 | 532.28 | 9.242 | 532.2 | 3.684 | 532.18 | 6.173 | 532.16 | 7.86 | 532.67 | 9.862 | 532.59 | 15.11 | 532.57 | 0.139 | 532.36 | 0.693 | 532.4 | 0.7
532.41 | 2.679 | 532.47 | 4.339 | 532.41 | 4.196 | 532.95 | 5.323 | 532.45 | 9.242 | 532.37 | 3.683 | 532.35 | 6.173 | 532.33 | 7.858 | 532.83 | 9.861 | 532.76 | 15.11 | 532.73 | 0.139 | 532.53 | 0.693 | 532.57 | 0.699
532.57 | 2.679 | 532.64 | 4.339 | 532.58 | 4.195 | 533.12 | 5.323 | 532.62 | 9.242 | 532.54 | 3.682 | 532.52 | 6.172 | 532.5 | 7.857 | 533 | 9.861 | 532.93 | 15.11 | 532.9 | 0.138 | 532.7 | 0.692 | 532.74 | 0.699
532.74 | 2.678 | 532.81 | 4.339 | 532.75 | 4.194 | 533.29 | 5.323 | 532.79 | 9.241 | 532.71 | 3.681 | 532.68 | 6.172 | 532.67 | 7.855 | 533.17 | 9.86 | 533.09 | 15.11 | 533.07 | 0.137 | 532.87 | 0.692 | 532.91 | 0.697
532.91 | 2.678 | 532.98 | 4.338 | 532.92 | 4.193 | 533.46 | 5.323 | 532.96 | 9.241 | 532.88 | 3.681 | 532.85 | 6.172 | 532.84 | 7.855 | 533.34 | 9.86 | 533.26 | 15.109 | 533.24 | 0.137 | 533.03 | 0.692 | 533.08 | 0.697
533.08 | 2.677 | 533.15 | 4.337 | 533.09 | 4.192 | 533.62 | 5.323 | 533.13 | 9.241 | 533.05 | 3.681 | 533.02 | 6.172 | 533 | 7.854 | 533.51 | 9.86 | 533.43 | 15.11 | 533.41 | 0.136 | 533.2 | 0.691 | 533.24 | 0.696
533.25 | 2.677 | 533.32 | 4.337 | 533.25 | 4.192 | 533.79 | 5.322 | 533.29 | 9.241 | 533.22 | 3.68 | 533.19 | 6.172 | 533.17 | 7.854 | 533.67 | 9.859 | 533.6 | 15.109 | 533.58 | 0.135 | 533.37 | 0.691 | 533.41 | 0.695
533.42 | 2.677 | 533.48 | 4.336 | 533.42 | 4.191 | 533.96 | 5.322 | 533.46 | 9.241 | 533.39 | 3.679 | 533.36 | 6.172 | 533.34 | 7.854 | 533.84 | 9.858 | 533.76 | 15.109 | 533.74 | 0.135 | 533.54 | 0.691 | 533.58 | 0.695
533.59 | 2.677 | 533.65 | 4.335 | 533.59 | 4.191 | 534.13 | 5.322 | 533.63 | 9.241 | 533.55 | 3.679 | 533.53 | 6.171 | 533.51 | 7.853 | 534.01 | 9.858 | 533.93 | 15.109 | 533.91 | 0.134 | 533.71 | 0.692 | 533.75 | 0.695
533.76 | 2.677 | 533.82 | 4.333 | 533.76 | 4.19 | 534.3 | 5.321 | 533.8 | 9.24 | 533.72 | 3.679 | 533.69 | 6.171 | 533.68 | 7.853 | 534.18 | 9.858 | 534.1 | 15.109 | 534.08 | 0.133 | 533.88 | 0.692 | 533.92 | 0.694
533.92 | 2.677 | 533.99 | 4.332 | 533.93 | 4.19 | 534.46 | 5.321 | 533.97 | 9.239 | 533.89 | 3.679 | 533.86 | 6.171 | 533.85 | 7.853 | 534.35 | 9.857 | 534.27 | 15.109 | 534.25 | 0.132 | 534.04 | 0.692 | 534.08 | 0.694
534.09 | 2.677 | 534.16 | 4.33 | 534.1 | 4.19 | 534.63 | 5.321 | 534.14 | 9.239 | 534.06 | 3.679 | 534.03 | 6.17 | 534.01 | 7.853 | 534.52 | 9.856 | 534.43 | 15.109 | 534.42 | 0.132 | 534.21 | 0.693 | 534.25 | 0.694
534.26 | 2.677 | 534.32 | 4.33 | 534.26 | 4.19 | 534.8 | 5.321 | 534.31 | 9.238 | 534.23 | 3.679 | 534.2 | 6.17 | 534.18 | 7.854 | 534.68 | 9.855 | 534.6 | 15.108 | 534.59 | 0.13 | 534.38 | 0.693 | 534.42 | 0.694
534.43 | 2.677 | 534.49 | 4.329 | 534.43 | 4.19 | 534.97 | 5.321 | 534.47 | 9.237 | 534.4 | 3.679 | 534.37 | 6.17 | 534.35 | 7.855 | 534.85 | 9.855 | 534.77 | 15.108 | 534.75 | 0.129 | 534.55 | 0.693 | 534.59 | 0.693
534.6 | 2.678 | 534.66 | 4.328 | 534.6 | 4.19 | 535.14 | 5.32 | 534.64 | 9.237 | 534.57 | 3.679 | 534.54 | 6.17 | 534.52 | 7.855 | 535.02 | 9.854 | 534.94 | 15.108 | 534.92 | 0.128 | 534.72 | 0.693 | 534.76 | 0.693
534.77 | 2.678 | 534.83 | 4.328 | 534.77 | 4.189 | 535.3 | 5.32 | 534.81 | 9.237 | 534.73 | 3.68 | 534.7 | 6.169 | 534.69 | 7.855 | 535.19 | 9.853 | 535.11 | 15.107 | 535.09 | 0.126 | 534.89 | 0.693 | 534.93 | 0.692
534.94 | 2.678 | 535 | 4.328 | 534.94 | 4.189 | 535.47 | 5.319 | 534.98 | 9.236 | 534.9 | 3.68 | 534.87 | 6.169 | 534.86 | 7.855 | 535.36 | 9.852 | 535.28 | 15.106 | 535.26 | 0.125 | 535.05 | 0.693 | 535.09 | 0.692
535.1 | 2.678 | 535.17 | 4.327 | 535.1 | 4.189 | 535.64 | 5.319 | 535.15 | 9.235 | 535.07 | 3.68 | 535.04 | 6.169 | 535.02 | 7.855 | 535.53 | 9.85 | 535.44 | 15.105 | 535.43 | 0.124 | 535.22 | 0.693 | 535.26 | 0.692
535.27 | 2.678 | 535.33 | 4.327 | 535.27 | 4.19 | 535.81 | 5.318 | 535.32 | 9.235 | 535.24 | 3.68 | 535.21 | 6.169 | 535.19 | 7.855 | 535.69 | 9.849 | 535.61 | 15.104 | 535.6 | 0.124 | 535.39 | 0.693 | 535.43 | 0.691
535.44 | 2.678 | 535.5 | 4.326 | 535.44 | 4.19 | 535.98 | 5.318 | 535.49 | 9.234 | 535.41 | 3.681 | 535.38 | 6.169 | 535.36 | 7.855 | 535.86 | 9.848 | 535.78 | 15.104 | 535.76 | 0.124 | 535.56 | 0.693 | 535.6 | 0.691
535.61 | 2.678 | 535.67 | 4.326 | 535.61 | 4.191 | 536.14 | 5.318 | 535.65 | 9.233 | 535.58 | 3.682 | 535.55 | 6.168 | 535.53 | 7.856 | 536.03 | 9.847 | 535.95 | 15.103 | 535.93 | 0.124 | 535.73 | 0.693 | 535.77 | 0.691
535.78 | 2.678 | 535.84 | 4.326 | 535.78 | 4.191 | 536.31 | 5.319 | 535.82 | 9.232 | 535.75 | 3.682 | 535.71 | 6.168 | 535.7 | 7.856 | 536.2 | 9.847 | 536.12 | 15.102 | 536.1 | 0.123 | 535.9 | 0.693 | 535.93 | 0.691
535.95 | 2.677 | 536.01 | 4.325 | 535.95 | 4.191 | 536.48 | 5.318 | 535.99 | 9.232 | 535.91 | 3.682 | 535.88 | 6.168 | 535.87 | 7.856 | 536.37 | 9.846 | 536.29 | 15.102 | 536.27 | 0.122 | 536.06 | 0.693 | 536.1 | 0.69
536.12 | 2.677 | 536.17 | 4.325 | 536.12 | 4.19 | 536.65 | 5.316 | 536.16 | 9.231 | 536.08 | 3.682 | 536.05 | 6.167 | 536.03 | 7.855 | 536.53 | 9.846 | 536.45 | 15.102 | 536.44 | 0.122 | 536.23 | 0.692 | 536.27 | 0.69
536.28 | 2.677 | 536.34 | 4.325 | 536.28 | 4.19 | 536.82 | 5.315 | 536.33 | 9.23 | 536.25 | 3.681 | 536.22 | 6.167 | 536.2 | 7.855 | 536.7 | 9.845 | 536.62 | 15.102 | 536.61 | 0.121 | 536.4 | 0.692 | 536.44 | 0.69
536.45 | 2.676 | 536.51 | 4.324 | 536.45 | 4.191 | 536.98 | 5.314 | 536.5 | 9.23 | 536.42 | 3.68 | 536.39 | 6.166 | 536.37 | 7.855 | 536.87 | 9.845 | 536.79 | 15.102 | 536.77 | 0.12 | 536.57 | 0.691 | 536.61 | 0.69
536.62 | 2.675 | 536.68 | 4.324 | 536.62 | 4.19 | 537.15 | 5.313 | 536.67 | 9.229 | 536.59 | 3.68 | 536.55 | 6.165 | 536.54 | 7.854 | 537.04 | 9.844 | 536.96 | 15.101 | 536.94 | 0.12 | 536.74 | 0.691 | 536.77 | 0.69
536.79 | 2.675 | 536.85 | 4.324 | 536.79 | 4.19 | 537.32 | 5.312 | 536.84 | 9.228 | 536.76 | 3.679 | 536.72 | 6.165 | 536.71 | 7.854 | 537.21 | 9.844 | 537.12 | 15.101 | 537.11 | 0.12 | 536.9 | 0.69 | 536.94 | 0.689
536.96 | 2.675 | 537.01 | 4.323 | 536.96 | 4.19 | 537.49 | 5.311 | 537 | 9.228 | 536.93 | 3.679 | 536.89 | 6.164 | 536.88 | 7.855 | 537.38 | 9.844 | 537.29 | 15.1 | 537.28 | 0.118 | 537.07 | 0.69 | 537.11 | 0.689
537.13 | 2.674 | 537.18 | 4.322 | 537.13 | 4.189 | 537.66 | 5.31 | 537.17 | 9.227 | 537.09 | 3.678 | 537.06 | 6.163 | 537.04 | 7.855 | 537.54 | 9.844 | 537.46 | 15.1 | 537.45 | 0.116 | 537.24 | 0.69 | 537.28 | 0.689
537.3 | 2.673 | 537.35 | 4.322 | 537.29 | 4.189 | 537.82 | 5.31 | 537.34 | 9.227 | 537.26 | 3.678 | 537.23 | 6.162 | 537.21 | 7.855 | 537.71 | 9.844 | 537.63 | 15.099 | 537.61 | 0.115 | 537.41 | 0.689 | 537.45 | 0.689
537.46 | 2.673 | 537.52 | 4.322 | 537.46 | 4.187 | 537.99 | 5.309 | 537.51 | 9.227 | 537.43 | 3.678 | 537.39 | 6.161 | 537.38 | 7.855 | 537.88 | 9.844 | 537.8 | 15.098 | 537.78 | 0.114 | 537.58 | 0.688 | 537.61 | 0.688
537.63 | 2.673 | 537.69 | 4.321 | 537.63 | 4.187 | 538.16 | 5.308 | 537.68 | 9.227 | 537.6 | 3.677 | 537.56 | 6.159 | 537.55 | 7.854 | 538.05 | 9.844 | 537.96 | 15.097 | 537.95 | 0.114 | 537.75 | 0.688 | 537.78 | 0.688
537.8 | 2.673 | 537.86 | 4.32 | 537.8 | 4.186 | 538.33 | 5.308 | 537.85 | 9.227 | 537.77 | 3.677 | 537.73 | 6.159 | 537.72 | 7.854 | 538.22 | 9.843 | 538.13 | 15.096 | 538.12 | 0.114 | 537.91 | 0.686 | 537.95 | 0.688
537.97 | 2.673 | 538.02 | 4.32 | 537.97 | 4.186 | 538.5 | 5.308 | 538.02 | 9.227 | 537.94 | 3.676 | 537.9 | 6.158 | 537.89 | 7.854 | 538.39 | 9.843 | 538.3 | 15.095 | 538.29 | 0.113 | 538.08 | 0.686 | 538.12 | 0.688
538.14 | 2.673 | 538.19 | 4.319 | 538.14 | 4.185 | 538.67 | 5.307 | 538.19 | 9.227 | 538.11 | 3.676 | 538.07 | 6.158 | 538.06 | 7.854 | 538.55 | 9.843 | 538.47 | 15.095 | 538.46 | 0.112 | 538.25 | 0.686 | 538.29 | 0.687
538.31 | 2.673 | 538.36 | 4.319 | 538.31 | 4.185 | 538.84 | 5.307 | 538.35 | 9.227 | 538.28 | 3.675 | 538.23 | 6.157 | 538.22 | 7.854 | 538.72 | 9.843 | 538.64 | 15.094 | 538.62 | 0.111 | 538.42 | 0.686 | 538.45 | 0.687
538.47 | 2.673 | 538.53 | 4.319 | 538.47 | 4.184 | 539 | 5.306 | 538.52 | 9.227 | 538.44 | 3.675 | 538.4 | 6.157 | 538.39 | 7.853 | 538.89 | 9.842 | 538.81 | 15.093 | 538.79 | 0.111 | 538.59 | 0.685 | 538.62 | 0.687
538.64 | 2.673 | 538.7 | 4.319 | 538.64 | 4.183 | 539.17 | 5.306 | 538.69 | 9.227 | 538.61 | 3.675 | 538.57 | 6.156 | 538.56 | 7.853 | 539.06 | 9.842 | 538.97 | 15.092 | 538.96 | 0.11 | 538.76 | 0.685 | 538.79 | 0.686
538.81 | 2.673 | 538.87 | 4.318 | 538.81 | 4.182 | 539.34 | 5.306 | 538.86 | 9.227 | 538.78 | 3.675 | 538.74 | 6.156 | 538.73 | 7.852 | 539.23 | 9.842 | 539.14 | 15.091 | 539.13 | 0.109 | 538.92 | 0.685 | 538.96 | 0.686
538.98 | 2.673 | 539.03 | 4.317 | 538.98 | 4.182 | 539.51 | 5.306 | 539.03 | 9.227 | 538.95 | 3.675 | 538.91 | 6.156 | 538.9 | 7.852 | 539.39 | 9.842 | 539.31 | 15.091 | 539.3 | 0.107 | 539.09 | 0.685 | 539.13 | 0.686
539.15 | 2.673 | 539.2 | 4.317 | 539.15 | 4.182 | 539.68 | 5.306 | 539.2 | 9.227 | 539.12 | 3.674 | 539.07 | 6.157 | 539.07 | 7.851 | 539.56 | 9.841 | 539.48 | 15.09 | 539.47 | 0.106 | 539.26 | 0.685 | 539.29 | 0.685
539.32 | 2.673 | 539.37 | 4.316 | 539.32 | 4.182 | 539.85 | 5.306 | 539.37 | 9.227 | 539.29 | 3.673 | 539.24 | 6.157 | 539.24 | 7.85 | 539.73 | 9.84 | 539.65 | 15.089 | 539.63 | 0.104 | 539.43 | 0.684 | 539.46 | 0.685
539.49 | 2.672 | 539.54 | 4.316 | 539.48 | 4.181 | 540.01 | 5.306 | 539.54 | 9.226 | 539.46 | 3.673 | 539.41 | 6.156 | 539.4 | 7.849 | 539.9 | 9.84 | 539.82 | 15.089 | 539.8 | 0.102 | 539.6 | 0.684 | 539.63 | 0.684
539.66 | 2.671 | 539.71 | 4.316 | 539.65 | 4.18 | 540.18 | 5.306 | 539.71 | 9.226 | 539.63 | 3.672 | 539.58 | 6.156 | 539.57 | 7.848 | 540.07 | 9.839 | 539.98 | 15.088 | 539.97 | 0.101 | 539.77 | 0.684 | 539.8 | 0.683
539.82 | 2.67 | 539.87 | 4.315 | 539.82 | 4.179 | 540.35 | 5.305 | 539.87 | 9.225 | 539.79 | 3.671 | 539.75 | 6.157 | 539.74 | 7.847 | 540.24 | 9.838 | 540.15 | 15.088 | 540.14 | 0.1 | 539.93 | 0.684 | 539.97 | 0.683
539.99 | 2.67 | 540.04 | 4.315 | 539.99 | 4.179 | 540.52 | 5.306 | 540.04 | 9.225 | 539.96 | 3.67 | 539.91 | 6.156 | 539.91 | 7.847 | 540.4 | 9.837 | 540.32 | 15.088 | 540.31 | 0.099 | 540.1 | 0.684 | 540.14 | 0.682
540.16 | 2.669 | 540.21 | 4.314 | 540.16 | 4.179 | 540.69 | 5.306 | 540.21 | 9.225 | 540.13 | 3.67 | 540.08 | 6.156 | 540.08 | 7.846 | 540.57 | 9.836 | 540.49 | 15.088 | 540.48 | 0.099 | 540.27 | 0.683 | 540.3 | 0.681
540.33 | 2.669 | 540.38 | 4.314 | 540.32 | 4.179 | 540.86 | 5.305 | 540.38 | 9.224 | 540.3 | 3.67 | 540.25 | 6.156 | 540.25 | 7.846 | 540.74 | 9.835 | 540.65 | 15.088 | 540.64 | 0.098 | 540.44 | 0.682 | 540.47 | 0.681
540.5 | 2.669 | 540.55 | 4.313 | 540.49 | 4.178 | 541.02 | 5.304 | 540.55 | 9.224 | 540.47 | 3.67 | 540.42 | 6.155 | 540.41 | 7.845 | 540.91 | 9.835 | 540.82 | 15.087 | 540.81 | 0.097 | 540.61 | 0.682 | 540.64 | 0.681
540.67 | 2.669 | 540.72 | 4.313 | 540.66 | 4.178 | 541.19 | 5.304 | 540.72 | 9.224 | 540.64 | 3.67 | 540.59 | 6.155 | 540.58 | 7.845 | 541.08 | 9.834 | 540.99 | 15.087 | 540.98 | 0.097 | 540.78 | 0.682 | 540.81 | 0.681
540.84 | 2.669 | 540.88 | 4.313 | 540.83 | 4.177 | 541.36 | 5.303 | 540.89 | 9.224 | 540.81 | 3.67 | 540.75 | 6.154 | 540.75 | 7.844 | 541.24 | 9.834 | 541.16 | 15.086 | 541.15 | 0.096 | 540.94 | 0.682 | 540.98 | 0.68
541.01 | 2.669 | 541.05 | 4.312 | 541 | 4.176 | 541.53 | 5.301 | 541.06 | 9.223 | 540.97 | 3.67 | 540.92 | 6.153 | 540.92 | 7.844 | 541.41 | 9.833 | 541.33 | 15.086 | 541.32 | 0.095 | 541.11 | 0.682 | 541.15 | 0.68
541.17 | 2.668 | 541.22 | 4.312 | 541.17 | 4.176 | 541.7 | 5.299 | 541.22 | 9.222 | 541.14 | 3.671 | 541.09 | 6.153 | 541.09 | 7.844 | 541.58 | 9.833 | 541.49 | 15.086 | 541.48 | 0.095 | 541.28 | 0.682 | 541.31 | 0.68
541.34 | 2.667 | 541.39 | 4.311 | 541.34 | 4.175 | 541.87 | 5.298 | 541.39 | 9.221 | 541.31 | 3.67 | 541.26 | 6.152 | 541.26 | 7.844 | 541.75 | 9.833 | 541.66 | 15.085 | 541.65 | 0.095 | 541.45 | 0.682 | 541.48 | 0.679
541.51 | 2.667 | 541.56 | 4.31 | 541.5 | 4.175 | 542.03 | 5.297 | 541.56 | 9.221 | 541.48 | 3.671 | 541.43 | 6.152 | 541.43 | 7.844 | 541.92 | 9.832 | 541.83 | 15.085 | 541.82 | 0.094 | 541.62 | 0.682 | 541.65 | 0.679
541.68 | 2.667 | 541.73 | 4.309 | 541.67 | 4.174 | 542.2 | 5.296 | 541.73 | 9.22 | 541.65 | 3.67 | 541.6 | 6.152 | 541.59 | 7.844 | 542.09 | 9.832 | 542 | 15.085 | 541.99 | 0.093 | 541.79 | 0.682 | 541.82 | 0.679
541.85 | 2.667 | 541.89 | 4.308 | 541.84 | 4.175 | 542.37 | 5.296 | 541.9 | 9.219 | 541.82 | 3.67 | 541.76 | 6.152 | 541.76 | 7.844 | 542.25 | 9.832 | 542.17 | 15.085 | 542.16 | 0.092 | 541.95 | 0.682 | 541.99 | 0.679
542.02 | 2.667 | 542.06 | 4.308 | 542.01 | 4.175 | 542.54 | 5.295 | 542.07 | 9.218 | 541.98 | 3.67 | 541.93 | 6.152 | 541.93 | 7.843 | 542.42 | 9.831 | 542.34 | 15.084 | 542.32 | 0.091 | 542.12 | 0.683 | 542.15 | 0.678
542.19 | 2.667 | 542.23 | 4.308 | 542.18 | 4.174 | 542.71 | 5.294 | 542.24 | 9.217 | 542.15 | 3.67 | 542.1 | 6.152 | 542.1 | 7.843 | 542.59 | 9.831 | 542.5 | 15.084 | 542.49 | 0.089 | 542.29 | 0.683 | 542.32 | 0.678
542.35 | 2.667 | 542.4 | 4.307 | 542.35 | 4.174 | 542.88 | 5.293 | 542.41 | 9.215 | 542.32 | 3.67 | 542.27 | 6.152 | 542.27 | 7.842 | 542.76 | 9.83 | 542.67 | 15.083 | 542.66 | 0.088 | 542.46 | 0.683 | 542.49 | 0.678
542.52 | 2.666 | 542.57 | 4.307 | 542.51 | 4.173 | 543.04 | 5.293 | 542.57 | 9.214 | 542.49 | 3.669 | 542.44 | 6.152 | 542.44 | 7.842 | 542.93 | 9.829 | 542.84 | 15.083 | 542.83 | 0.087 | 542.63 | 0.683 | 542.66 | 0.678
542.69 | 2.665 | 542.74 | 4.306 | 542.68 | 4.172 | 543.21 | 5.293 | 542.74 | 9.214 | 542.66 | 3.669 | 542.6 | 6.152 | 542.61 | 7.842 | 543.1 | 9.828 | 543.01 | 15.083 | 543 | 0.085 | 542.79 | 0.684 | 542.83 | 0.678
542.86 | 2.665 | 542.9 | 4.305 | 542.85 | 4.172 | 543.38 | 5.293 | 542.91 | 9.213 | 542.83 | 3.668 | 542.77 | 6.153 | 542.77 | 7.842 | 543.27 | 9.828 | 543.18 | 15.082 | 543.17 | 0.084 | 542.96 | 0.683 | 543 | 0.678
543.03 | 2.665 | 543.07 | 4.305 | 543.02 | 4.171 | 543.55 | 5.293 | 543.08 | 9.213 | 543 | 3.667 | 542.94 | 6.152 | 542.94 | 7.842 | 543.43 | 9.827 | 543.35 | 15.081 | 543.33 | 0.083 | 543.13 | 0.683 | 543.16 | 0.677
543.2 | 2.665 | 543.24 | 4.305 | 543.19 | 4.171 | 543.72 | 5.293 | 543.25 | 9.211 | 543.16 | 3.666 | 543.11 | 6.152 | 543.11 | 7.841 | 543.6 | 9.826 | 543.51 | 15.081 | 543.5 | 0.082 | 543.3 | 0.683 | 543.33 | 0.677
543.37 | 2.664 | 543.41 | 4.305 | 543.36 | 4.17 | 543.89 | 5.292 | 543.42 | 9.211 | 543.33 | 3.666 | 543.28 | 6.151 | 543.28 | 7.841 | 543.77 | 9.825 | 543.68 | 15.08 | 543.67 | 0.08 | 543.47 | 0.683 | 543.5 | 0.677
543.53 | 2.664 | 543.58 | 4.304 | 543.53 | 4.169 | 544.06 | 5.292 | 543.59 | 9.21 | 543.5 | 3.665 | 543.44 | 6.15 | 543.45 | 7.84 | 543.94 | 9.825 | 543.85 | 15.079 | 543.84 | 0.08 | 543.64 | 0.682 | 543.67 | 0.677
543.7 | 2.664 | 543.75 | 4.304 | 543.69 | 4.168 | 544.22 | 5.292 | 543.76 | 9.21 | 543.67 | 3.665 | 543.61 | 6.15 | 543.62 | 7.84 | 544.11 | 9.825 | 544.02 | 15.078 | 544.01 | 0.079 | 543.8 | 0.682 | 543.84 | 0.676
543.87 | 2.664 | 543.91 | 4.303 | 543.86 | 4.168 | 544.39 | 5.29 | 543.93 | 9.211 | 543.84 | 3.665 | 543.78 | 6.15 | 543.79 | 7.839 | 544.28 | 9.825 | 544.19 | 15.078 | 544.18 | 0.078 | 543.97 | 0.682 | 544 | 0.676
544.04 | 2.663 | 544.08 | 4.302 | 544.03 | 4.168 | 544.56 | 5.29 | 544.09 | 9.211 | 544.01 | 3.665 | 543.95 | 6.149 | 543.95 | 7.839 | 544.44 | 9.825 | 544.35 | 15.077 | 544.34 | 0.078 | 544.14 | 0.681 | 544.17 | 0.676
544.21 | 2.663 | 544.25 | 4.302 | 544.2 | 4.166 | 544.73 | 5.289 | 544.26 | 9.211 | 544.18 | 3.665 | 544.12 | 6.146 | 544.12 | 7.839 | 544.61 | 9.825 | 544.52 | 15.076 | 544.51 | 0.077 | 544.31 | 0.681 | 544.34 | 0.676
544.38 | 2.663 | 544.42 | 4.302 | 544.37 | 4.168 | 544.9 | 5.289 | 544.43 | 9.211 | 544.35 | 3.664 | 544.29 | 6.145 | 544.29 | 7.839 | 544.78 | 9.824 | 544.69 | 15.075 | 544.68 | 0.077 | 544.48 | 0.681 | 544.51 | 0.676
544.55 | 2.663 | 544.59 | 4.301 | 544.54 | 4.166 | 545.07 | 5.288 | 544.6 | 9.211 | 544.51 | 3.664 | 544.45 | 6.144 | 544.46 | 7.838 | 544.95 | 9.824 | 544.86 | 15.075 | 544.85 | 0.076 | 544.64 | 0.68 | 544.68 | 0.676
544.71 | 2.663 | 544.76 | 4.301 | 544.7 | 4.166 | 545.23 | 5.287 | 544.77 | 9.211 | 544.68 | 3.664 | 544.62 | 6.144 | 544.63 | 7.837 | 545.12 | 9.824 | 545.03 | 15.075 | 545.02 | 0.076 | 544.81 | 0.68 | 544.85 | 0.676
544.88 | 2.663 | 544.92 | 4.299 | 544.87 | 4.168 | 545.4 | 5.287 | 544.94 | 9.21 | 544.85 | 3.664 | 544.79 | 6.143 | 544.8 | 7.836 | 545.29 | 9.824 | 545.2 | 15.074 | 545.19 | 0.076 | 544.98 | 0.68 | 545.01 | 0.675
545.05 | 2.663 | 545.09 | 4.298 | 545.04 | 4.168 | 545.57 | 5.287 | 545.11 | 9.21 | 545.02 | 3.664 | 544.96 | 6.143 | 544.96 | 7.836 | 545.45 | 9.824 | 545.36 | 15.073 | 545.35 | 0.075 | 545.15 | 0.679 | 545.18 | 0.675
545.22 | 2.662 | 545.26 | 4.297 | 545.21 | 4.168 | 545.74 | 5.286 | 545.27 | 9.21 | 545.19 | 3.664 | 545.13 | 6.143 | 545.13 | 7.835 | 545.62 | 9.824 | 545.53 | 15.072 | 545.52 | 0.074 | 545.32 | 0.679 | 545.35 | 0.675
545.39 | 2.662 | 545.43 | 4.296 | 545.38 | 4.168 | 545.91 | 5.286 | 545.44 | 9.211 | 545.36 | 3.664 | 545.3 | 6.143 | 545.3 | 7.834 | 545.79 | 9.824 | 545.7 | 15.071 | 545.69 | 0.074 | 545.48 | 0.679 | 545.52 | 0.674
545.56 | 2.661 | 545.6 | 4.295 | 545.55 | 4.169 | 546.07 | 5.285 | 545.61 | 9.211 | 545.53 | 3.664 | 545.46 | 6.144 | 545.47 | 7.833 | 545.96 | 9.824 | 545.87 | 15.07 | 545.86 | 0.074 | 545.65 | 0.678 | 545.69 | 0.674
545.73 | 2.661 | 545.77 | 4.294 | 545.72 | 4.169 | 546.24 | 5.284 | 545.78 | 9.211 | 545.7 | 3.664 | 545.63 | 6.144 | 545.64 | 7.833 | 546.13 | 9.824 | 546.04 | 15.069 | 546.03 | 0.073 | 545.82 | 0.678 | 545.86 | 0.673
545.9 | 2.661 | 545.93 | 4.293 | 545.89 | 4.169 | 546.41 | 5.284 | 545.95 | 9.211 | 545.86 | 3.664 | 545.8 | 6.145 | 545.81 | 7.831 | 546.3 | 9.823 | 546.2 | 15.069 | 546.2 | 0.073 | 545.99 | 0.677 | 546.03 | 0.673
546.06 | 2.661 | 546.1 | 4.293 | 546.05 | 4.169 | 546.58 | 5.283 | 546.12 | 9.21 | 546.03 | 3.664 | 545.97 | 6.145 | 545.98 | 7.83 | 546.46 | 9.823 | 546.37 | 15.068 | 546.36 | 0.073 | 546.16 | 0.677 | 546.19 | 0.673
546.23 | 2.661 | 546.27 | 4.293 | 546.22 | 4.168 | 546.75 | 5.283 | 546.29 | 9.21 | 546.2 | 3.664 | 546.14 | 6.145 | 546.14 | 7.828 | 546.63 | 9.822 | 546.54 | 15.068 | 546.53 | 0.072 | 546.33 | 0.676 | 546.36 | 0.672
546.4 | 2.66 | 546.44 | 4.293 | 546.39 | 4.166 | 546.92 | 5.283 | 546.45 | 9.21 | 546.37 | 3.663 | 546.31 | 6.146 | 546.31 | 7.828 | 546.8 | 9.822 | 546.71 | 15.067 | 546.7 | 0.07 | 546.49 | 0.676 | 546.53 | 0.671
546.57 | 2.66 | 546.61 | 4.293 | 546.56 | 4.166 | 547.08 | 5.282 | 546.62 | 9.21 | 546.54 | 3.663 | 546.47 | 6.146 | 546.48 | 7.828 | 546.97 | 9.821 | 546.88 | 15.066 | 546.87 | 0.07 | 546.66 | 0.675 | 546.7 | 0.671
546.74 | 2.66 | 546.78 | 4.292 | 546.73 | 4.165 | 547.25 | 5.281 | 546.79 | 9.21 | 546.71 | 3.663 | 546.64 | 6.146 | 546.65 | 7.828 | 547.14 | 9.822 | 547.05 | 15.065 | 547.04 | 0.069 | 546.83 | 0.674 | 546.87 | 0.671
546.91 | 2.659 | 546.94 | 4.292 | 546.9 | 4.164 | 547.42 | 5.28 | 546.96 | 9.21 | 546.87 | 3.663 | 546.81 | 6.146 | 546.82 | 7.828 | 547.31 | 9.822 | 547.21 | 15.065 | 547.21 | 0.068 | 547 | 0.674 | 547.03 | 0.67
547.08 | 2.659 | 547.11 | 4.291 | 547.07 | 4.164 | 547.59 | 5.279 | 547.13 | 9.211 | 547.04 | 3.663 | 546.98 | 6.146 | 546.99 | 7.828 | 547.48 | 9.821 | 547.38 | 15.064 | 547.37 | 0.067 | 547.17 | 0.673 | 547.2 | 0.67
547.25 | 2.659 | 547.28 | 4.291 | 547.23 | 4.163 | 547.76 | 5.279 | 547.3 | 9.211 | 547.21 | 3.662 | 547.15 | 6.145 | 547.16 | 7.828 | 547.64 | 9.821 | 547.55 | 15.064 | 547.54 | 0.066 | 547.33 | 0.673 | 547.37 | 0.67
547.41 | 2.659 | 547.45 | 4.291 | 547.4 | 4.162 | 547.93 | 5.278 | 547.47 | 9.21 | 547.38 | 3.662 | 547.31 | 6.145 | 547.33 | 7.828 | 547.81 | 9.82 | 547.72 | 15.064 | 547.71 | 0.064 | 547.5 | 0.672 | 547.54 | 0.669
547.58 | 2.659 | 547.62 | 4.291 | 547.57 | 4.162 | 548.09 | 5.278 | 547.63 | 9.21 | 547.55 | 3.661 | 547.48 | 6.144 | 547.49 | 7.829 | 547.98 | 9.819 | 547.89 | 15.064 | 547.88 | 0.063 | 547.67 | 0.672 | 547.71 | 0.669
547.75 | 2.66 | 547.79 | 4.29 | 547.74 | 4.161 | 548.26 | 5.278 | 547.8 | 9.21 | 547.72 | 3.66 | 547.65 | 6.144 | 547.66 | 7.829 | 548.15 | 9.818 | 548.05 | 15.063 | 548.05 | 0.062 | 547.84 | 0.671 | 547.88 | 0.669
547.92 | 2.66 | 547.95 | 4.289 | 547.91 | 4.16 | 548.43 | 5.277 | 547.97 | 9.209 | 547.89 | 3.66 | 547.82 | 6.143 | 547.83 | 7.83 | 548.32 | 9.817 | 548.22 | 15.062 | 548.22 | 0.062 | 548.01 | 0.672 | 548.04 | 0.669
548.09 | 2.661 | 548.12 | 4.288 | 548.07 | 4.16 | 548.6 | 5.277 | 548.14 | 9.209 | 548.05 | 3.66 | 547.99 | 6.143 | 548 | 7.83 | 548.49 | 9.817 | 548.39 | 15.062 | 548.38 | 0.06 | 548.17 | 0.671 | 548.21 | 0.669
548.26 | 2.661 | 548.29 | 4.288 | 548.24 | 4.159 | 548.77 | 5.276 | 548.31 | 9.209 | 548.22 | 3.659 | 548.16 | 6.142 | 548.17 | 7.83 | 548.66 | 9.817 | 548.56 | 15.062 | 548.55 | 0.059 | 548.34 | 0.672 | 548.38 | 0.668
548.43 | 2.661 | 548.46 | 4.287 | 548.41 | 4.159 | 548.93 | 5.275 | 548.48 | 9.209 | 548.39 | 3.659 | 548.32 | 6.142 | 548.34 | 7.83 | 548.82 | 9.816 | 548.73 | 15.061 | 548.72 | 0.058 | 548.51 | 0.671 | 548.55 | 0.668
548.59 | 2.661 | 548.63 | 4.287 | 548.58 | 4.159 | 549.1 | 5.274 | 548.65 | 9.209 | 548.56 | 3.659 | 548.49 | 6.142 | 548.5 | 7.83 | 548.99 | 9.814 | 548.9 | 15.061 | 548.89 | 0.058 | 548.68 | 0.672 | 548.72 | 0.668
548.76 | 2.66 | 548.8 | 4.286 | 548.75 | 4.159 | 549.27 | 5.273 | 548.82 | 9.208 | 548.73 | 3.659 | 548.66 | 6.142 | 548.67 | 7.83 | 549.16 | 9.812 | 549.06 | 15.061 | 549.06 | 0.057 | 548.85 | 0.672 | 548.88 | 0.667
548.93 | 2.66 | 548.96 | 4.286 | 548.92 | 4.159 | 549.44 | 5.271 | 548.98 | 9.208 | 548.9 | 3.658 | 548.83 | 6.142 | 548.84 | 7.83 | 549.33 | 9.811 | 549.23 | 15.062 | 549.22 | 0.057 | 549.02 | 0.671 | 549.05 | 0.666
549.1 | 2.66 | 549.13 | 4.285 | 549.08 | 4.159 | 549.61 | 5.27 | 549.15 | 9.207 | 549.07 | 3.658 | 549 | 6.141 | 549.01 | 7.829 | 549.5 | 9.81 | 549.4 | 15.061 | 549.39 | 0.056 | 549.18 | 0.672 | 549.22 | 0.666
549.27 | 2.66 | 549.3 | 4.285 | 549.25 | 4.159 | 549.78 | 5.269 | 549.32 | 9.207 | 549.23 | 3.657 | 549.17 | 6.141 | 549.18 | 7.829 | 549.67 | 9.808 | 549.57 | 15.061 | 549.56 | 0.055 | 549.35 | 0.671 | 549.39 | 0.665
549.44 | 2.659 | 549.47 | 4.284 | 549.42 | 4.159 | 549.94 | 5.268 | 549.49 | 9.207 | 549.4 | 3.657 | 549.33 | 6.14 | 549.35 | 7.828 | 549.84 | 9.807 | 549.74 | 15.06 | 549.73 | 0.054 | 549.52 | 0.671 | 549.56 | 0.665
549.61 | 2.659 | 549.64 | 4.283 | 549.59 | 4.159 | 550.11 | 5.267 | 549.66 | 9.207 | 549.57 | 3.656 | 549.5 | 6.141 | 549.52 | 7.827 | 550 | 9.806 | 549.91 | 15.059 | 549.9 | 0.053 | 549.69 | 0.671 | 549.72 | 0.664
549.78 | 2.658 | 549.81 | 4.283 | 549.76 | 4.159 | 550.28 | 5.266 | 549.83 | 9.207 | 549.74 | 3.656 | 549.67 | 6.14 | 549.68 | 7.826 | 550.17 | 9.805 | 550.07 | 15.059 | 550.07 | 0.053 | 549.86 | 0.671 | 549.89 | 0.664
549.94 | 2.657 | 549.98 | 4.283 | 549.93 | 4.158 | 550.45 | 5.265 | 550 | 9.207 | 549.91 | 3.656 | 549.84 | 6.14 | 549.85 | 7.826 | 550.34 | 9.805 | 550.24 | 15.058 | 550.23 | 0.053 | 550.02 | 0.67 | 550.06 | 0.664
550.11 | 2.657 | 550.14 | 4.282 | 550.1 | 4.158 | 550.62 | 5.265 | 550.17 | 9.206 | 550.08 | 3.656 | 550.01 | 6.139 | 550.02 | 7.825 | 550.51 | 9.804 | 550.41 | 15.057 | 550.4 | 0.052 | 550.19 | 0.669 | 550.23 | 0.663
550.28 | 2.657 | 550.31 | 4.281 | 550.27 | 4.158 | 550.79 | 5.264 | 550.33 | 9.206 | 550.24 | 3.656 | 550.18 | 6.138 | 550.19 | 7.824 | 550.68 | 9.804 | 550.58 | 15.057 | 550.57 | 0.051 | 550.36 | 0.668 | 550.4 | 0.663
550.45 | 2.657 | 550.48 | 4.28 | 550.43 | 4.157 | 550.95 | 5.264 | 550.5 | 9.206 | 550.41 | 3.655 | 550.35 | 6.138 | 550.36 | 7.824 | 550.85 | 9.804 | 550.75 | 15.056 | 550.74 | 0.049 | 550.53 | 0.666 | 550.56 | 0.663
550.62 | 2.657 | 550.65 | 4.28 | 550.6 | 4.157 | 551.12 | 5.264 | 550.67 | 9.205 | 550.58 | 3.654 | 550.51 | 6.137 | 550.53 | 7.823 | 551.02 | 9.804 | 550.92 | 15.055 | 550.91 | 0.049 | 550.7 | 0.666 | 550.73 | 0.663
550.79 | 2.656 | 550.82 | 4.279 | 550.77 | 4.156 | 551.29 | 5.264 | 550.84 | 9.205 | 550.75 | 3.654 | 550.68 | 6.137 | 550.7 | 7.821 | 551.18 | 9.804 | 551.08 | 15.055 | 551.08 | 0.047 | 550.87 | 0.665 | 550.9 | 0.662
550.96 | 2.657 | 550.99 | 4.279 | 550.94 | 4.155 | 551.46 | 5.264 | 551.01 | 9.205 | 550.92 | 3.653 | 550.85 | 6.136 | 550.86 | 7.82 | 551.35 | 9.804 | 551.25 | 15.054 | 551.24 | 0.046 | 551.03 | 0.664 | 551.07 | 0.661
551.12 | 2.656 | 551.15 | 4.278 | 551.11 | 4.155 | 551.63 | 5.263 | 551.18 | 9.206 | 551.09 | 3.653 | 551.02 | 6.136 | 551.03 | 7.819 | 551.52 | 9.804 | 551.42 | 15.053 | 551.41 | 0.045 | 551.2 | 0.653 | 551.24 | 0.661
551.29 | 2.656 | 551.32 | 4.278 | 551.28 | 4.154 | 551.8 | 5.263 | 551.35 | 9.206 | 551.26 | 3.654 | 551.19 | 6.135 | 551.2 | 7.819 | 551.69 | 9.804 | 551.59 | 15.053 | 551.58 | 0.044 | 551.37 | 0.65 | 551.41 | 0.661
551.46 | 2.656 | 551.49 | 4.277 | 551.45 | 4.153 | 551.96 | 5.263 | 551.52 | 9.205 | 551.43 | 3.654 | 551.36 | 6.134 | 551.37 | 7.819 | 551.86 | 9.803 | 551.76 | 15.052 | 551.75 | 0.043 | 551.54 | 0.655 | 551.57 | 0.661
551.63 | 2.656 | 551.66 | 4.277 | 551.61 | 4.153 | 552.13 | 5.263 | 551.69 | 9.204 | 551.59 | 3.654 | 551.52 | 6.133 | 551.54 | 7.819 | 552.03 | 9.803 | 551.93 | 15.052 | 551.92 | 0.043 | 551.71 | 0.658 | 551.74 | 0.66
551.8 | 2.656 | 551.83 | 4.277 | 551.78 | 4.152 | 552.3 | 5.263 | 551.85 | 9.204 | 551.76 | 3.654 | 551.69 | 6.132 | 551.71 | 7.819 | 552.19 | 9.803 | 552.09 | 15.052 | 552.09 | 0.042 | 551.87 | 0.661 | 551.91 | 0.659
551.97 | 2.656 | 552 | 4.276 | 551.95 | 4.151 | 552.47 | 5.263 | 552.02 | 9.203 | 551.93 | 3.654 | 551.86 | 6.132 | 551.88 | 7.819 | 552.36 | 9.803 | 552.26 | 15.051 | 552.25 | 0.041 | 552.04 | 0.653 | 552.08 | 0.659
552.14 | 2.656 | 552.16 | 4.276 | 552.12 | 4.151 | 552.64 | 5.263 | 552.19 | 9.202 | 552.1 | 3.654 | 552.03 | 6.131 | 552.05 | 7.818 | 552.53 | 9.802 | 552.43 | 15.051 | 552.42 | 0.04 | 552.21 | 0.647 | 552.25 | 0.659
552.3 | 2.656 | 552.33 | 4.276 | 552.29 | 4.151 | 552.8 | 5.263 | 552.36 | 9.202 | 552.27 | 3.653 | 552.2 | 6.13 | 552.21 | 7.817 | 552.7 | 9.801 | 552.6 | 15.051 | 552.59 | 0.04 | 552.38 | 0.656 | 552.41 | 0.659
552.47 | 2.656 | 552.5 | 4.276 | 552.46 | 4.15 | 552.97 | 5.263 | 552.53 | 9.202 | 552.44 | 3.653 | 552.37 | 6.129 | 552.38 | 7.817 | 552.87 | 9.8 | 552.77 | 15.051 | 552.76 | 0.039 | 552.54 | 0.658 | 552.58 | 0.659
552.64 | 2.655 | 552.67 | 4.275 | 552.63 | 4.15 | 553.14 | 5.262 | 552.7 | 9.202 | 552.61 | 3.654 | 552.54 | 6.129 | 552.55 | 7.817 | 553.04 | 9.8 | 552.94 | 15.051 | 552.93 | 0.038 | 552.71 | 0.657 | 552.75 | 0.659
552.81 | 2.656 | 552.84 | 4.274 | 552.79 | 4.149 | 553.31 | 5.262 | 552.87 | 9.202 | 552.78 | 3.654 | 552.7 | 6.127 | 552.72 | 7.817 | 553.21 | 9.799 | 553.11 | 15.05 | 553.1 | 0.037 | 552.88 | 0.658 | 552.92 | 0.659
552.98 | 2.655 | 553.01 | 4.274 | 552.96 | 4.149 | 553.48 | 5.261 | 553.04 | 9.202 | 552.94 | 3.654 | 552.87 | 6.126 | 552.89 | 7.817 | 553.38 | 9.798 | 553.28 | 15.05 | 553.26 | 0.036 | 553.05 | 0.669 | 553.09 | 0.658
553.15 | 2.655 | 553.17 | 4.274 | 553.13 | 4.149 | 553.65 | 5.261 | 553.2 | 9.201 | 553.11 | 3.654 | 553.04 | 6.126 | 553.06 | 7.817 | 553.55 | 9.798 | 553.44 | 15.05 | 553.43 | 0.035 | 553.21 | 0.698 | 553.25 | 0.658
553.32 | 2.655 | 553.34 | 4.274 | 553.3 | 4.149 | 553.81 | 5.261 | 553.37 | 9.2 | 553.28 | 3.654 | 553.21 | 6.126 | 553.23 | 7.817 | 553.71 | 9.798 | 553.61 | 15.049 | 553.6 | 0.033 | 553.38 | 0.696 | 553.42 | 0.658
553.49 | 2.655 | 553.51 | 4.272 | 553.47 | 4.148 | 553.98 | 5.26 | 553.54 | 9.2 | 553.45 | 3.654 | 553.38 | 6.126 | 553.39 | 7.817 | 553.88 | 9.798 | 553.78 | 15.048 | 553.77 | 0.033 | 553.55 | 0.682 | 553.59 | 0.658
553.65 | 2.654 | 553.68 | 4.271 | 553.64 | 4.148 | 554.15 | 5.259 | 553.71 | 9.2 | 553.62 | 3.654 | 553.55 | 6.125 | 553.56 | 7.816 | 554.05 | 9.797 | 553.95 | 15.048 | 553.94 | 0.03 | 553.72 | 0.677 | 553.76 | 0.658
553.82 | 2.654 | 553.85 | 4.271 | 553.81 | 4.148 | 554.32 | 5.259 | 553.88 | 9.2 | 553.79 | 3.653 | 553.71 | 6.125 | 553.73 | 7.815 | 554.22 | 9.797 | 554.12 | 15.048 | 554.11 | 0.03 | 553.88 | 0.673 | 553.93 | 0.658
553.99 | 2.653 | 554.02 | 4.271 | 553.98 | 4.148 | 554.49 | 5.258 | 554.05 | 9.2 | 553.96 | 3.654 | 553.88 | 6.125 | 553.9 | 7.815 | 554.39 | 9.797 | 554.29 | 15.047 | 554.27 | 0.029 | 554.05 | 0.666 | 554.09 | 0.658
554.16 | 2.653 | 554.18 | 4.27 | 554.14 | 4.148 | 554.65 | 5.257 | 554.22 | 9.201 | 554.12 | 3.654 | 554.05 | 6.124 | 554.07 | 7.814 | 554.56 | 9.797 | 554.46 | 15.047 | 554.44 | 0.028 | 554.22 | 0.666 | 554.26 | 0.658
554.33 | 2.653 | 554.35 | 4.269 | 554.31 | 4.148 | 554.82 | 5.256 | 554.39 | 9.201 | 554.29 | 3.654 | 554.22 | 6.124 | 554.24 | 7.814 | 554.73 | 9.797 | 554.62 | 15.047 | 554.61 | 0.028 | 554.39 | 0.667 | 554.43 | 0.659
554.5 | 2.652 | 554.52 | 4.269 | 554.48 | 4.148 | 554.99 | 5.256 | 554.56 | 9.202 | 554.46 | 3.654 | 554.39 | 6.125 | 554.41 | 7.814 | 554.9 | 9.797 | 554.79 | 15.046 | 554.78 | 0.028 | 554.56 | 0.667 | 554.6 | 0.659
554.67 | 2.652 | 554.69 | 4.268 | 554.65 | 4.148 | 555.16 | 5.255 | 554.72 | 9.202 | 554.63 | 3.654 | 554.56 | 6.125 | 554.57 | 7.813 | 555.06 | 9.796 | 554.96 | 15.045 | 554.95 | 0.027 | 554.72 | 0.667 | 554.77 | 0.659
554.84 | 2.652 | 554.86 | 4.268 | 554.82 | 4.148 | 555.33 | 5.254 | 554.89 | 9.202 | 554.8 | 3.654 | 554.72 | 6.125 | 554.74 | 7.812 | 555.23 | 9.796 | 555.13 | 15.045 | 555.11 | 0.026 | 554.89 | 0.667 | 554.93 | 0.659
555.01 | 2.651 | 555.03 | 4.267 | 554.99 | 4.149 | 555.49 | 5.252 | 555.06 | 9.202 | 554.97 | 3.653 | 554.89 | 6.125 | 554.91 | 7.812 | 555.4 | 9.796 | 555.3 | 15.044 | 555.28 | 0.026 | 555.06 | 0.667 | 555.1 | 0.659
555.17 | 2.65 | 555.19 | 4.267 | 555.16 | 4.148 | 555.66 | 5.25 | 555.23 | 9.202 | 555.14 | 3.653 | 555.06 | 6.124 | 555.08 | 7.811 | 555.57 | 9.795 | 555.47 | 15.044 | 555.45 | 0.025 | 555.23 | 0.667 | 555.27 | 0.659
555.34 | 2.65 | 555.36 | 4.266 | 555.32 | 4.149 | 555.83 | 5.25 | 555.4 | 9.201 | 555.3 | 3.652 | 555.23 | 6.124 | 555.25 | 7.81 | 555.74 | 9.794 | 555.63 | 15.043 | 555.62 | 0.025 | 555.4 | 0.666 | 555.44 | 0.658
555.51 | 2.649 | 555.53 | 4.265 | 555.49 | 4.149 | 556 | 5.248 | 555.57 | 9.201 | 555.47 | 3.652 | 555.4 | 6.123 | 555.42 | 7.81 | 555.91 | 9.793 | 555.8 | 15.043 | 555.79 | 0.024 | 555.56 | 0.666 | 555.61 | 0.658
555.68 | 2.648 | 555.7 | 4.265 | 555.66 | 4.149 | 556.17 | 5.248 | 555.74 | 9.201 | 555.64 | 3.65 | 555.57 | 6.123 | 555.59 | 7.81 | 556.07 | 9.793 | 555.97 | 15.043 | 555.96 | 0.024 | 555.73 | 0.665 | 555.77 | 0.658
555.85 | 2.648 | 555.87 | 4.265 | 555.83 | 4.148 | 556.34 | 5.247 | 555.9 | 9.2 | 555.81 | 3.65 | 555.74 | 6.123 | 555.75 | 7.809 | 556.24 | 9.793 | 556.14 | 15.042 | 556.13 | 0.022 | 555.9 | 0.665 | 555.94 | 0.657
556.02 | 2.648 | 556.04 | 4.264 | 556 | 4.148 | 556.5 | 5.247 | 556.07 | 9.2 | 555.98 | 3.65 | 555.9 | 6.122 | 555.92 | 7.809 | 556.41 | 9.792 | 556.31 | 15.041 | 556.29 | 0.022 | 556.07 | 0.665 | 556.11 | 0.657
556.19 | 2.648 | 556.21 | 4.263 | 556.17 | 4.148 | 556.67 | 5.246 | 556.24 | 9.199 | 556.15 | 3.649 | 556.07 | 6.123 | 556.09 | 7.809 | 556.58 | 9.789 | 556.48 | 15.041 | 556.46 | 0.02 | 556.24 | 0.664 | 556.28 | 0.656
556.36 | 2.647 | 556.37 | 4.262 | 556.33 | 4.148 | 556.84 | 5.245 | 556.41 | 9.198 | 556.32 | 3.65 | 556.24 | 6.122 | 556.26 | 7.809 | 556.75 | 9.788 | 556.65 | 15.04 | 556.63 | 0.02 | 556.41 | 0.664 | 556.45 | 0.655
556.53 | 2.647 | 556.54 | 4.261 | 556.5 | 4.148 | 557.01 | 5.245 | 556.58 | 9.197 | 556.49 | 3.649 | 556.41 | 6.122 | 556.43 | 7.808 | 556.92 | 9.788 | 556.81 | 15.039 | 556.8 | 0.019 | 556.58 | 0.663 | 556.62 | 0.655
556.7 | 2.646 | 556.71 | 4.26 | 556.67 | 4.148 | 557.18 | 5.245 | 556.75 | 9.196 | 556.65 | 3.648 | 556.58 | 6.121 | 556.6 | 7.808 | 557.09 | 9.787 | 556.98 | 15.038 | 556.97 | 0.018 | 556.74 | 0.663 | 556.78 | 0.654
556.86 | 2.646 | 556.88 | 4.259 | 556.84 | 4.147 | 557.34 | 5.246 | 556.92 | 9.195 | 556.82 | 3.648 | 556.75 | 6.12 | 556.77 | 7.808 | 557.25 | 9.787 | 557.15 | 15.036 | 557.14 | 0.018 | 556.91 | 0.663 | 556.95 | 0.654
557.03 | 2.645 | 557.05 | 4.259 | 557.01 | 4.147 | 557.51 | 5.245 | 557.09 | 9.195 | 556.99 | 3.649 | 556.92 | 6.119 | 556.93 | 7.808 | 557.42 | 9.786 | 557.32 | 15.035 | 557.3 | 0.017 | 557.08 | 0.663 | 557.12 | 0.654
557.2 | 2.645 | 557.22 | 4.258 | 557.18 | 4.146 | 557.68 | 5.245 | 557.26 | 9.194 | 557.16 | 3.649 | 557.08 | 6.119 | 557.1 | 7.808 | 557.59 | 9.786 | 557.49 | 15.035 | 557.47 | 0.016 | 557.25 | 0.663 | 557.29 | 0.653
557.37 | 2.645 | 557.39 | 4.257 | 557.35 | 4.146 | 557.85 | 5.244 | 557.43 | 9.194 | 557.33 | 3.649 | 557.25 | 6.119 | 557.27 | 7.808 | 557.76 | 9.785 | 557.66 | 15.035 | 557.64 | 0.016 | 557.42 | 0.663 | 557.46 | 0.653
557.54 | 2.644 | 557.55 | 4.257 | 557.52 | 4.145 | 558.02 | 5.244 | 557.6 | 9.194 | 557.5 | 3.649 | 557.42 | 6.118 | 557.44 | 7.808 | 557.93 | 9.785 | 557.83 | 15.034 | 557.81 | 0.015 | 557.59 | 0.663 | 557.62 | 0.653
557.71 | 2.644 | 557.72 | 4.256 | 557.68 | 4.145 | 558.19 | 5.244 | 557.76 | 9.194 | 557.67 | 3.649 | 557.59 | 6.118 | 557.61 | 7.808 | 558.1 | 9.785 | 557.99 | 15.034 | 557.98 | 0.014 | 557.76 | 0.663 | 557.79 | 0.653
557.88 | 2.645 | 557.89 | 4.256 | 557.85 | 4.145 | 558.35 | 5.244 | 557.93 | 9.193 | 557.83 | 3.649 | 557.76 | 6.117 | 557.78 | 7.808 | 558.27 | 9.785 | 558.16 | 15.034 | 558.15 | 0.014 | 557.92 | 0.663 | 557.96 | 0.653
558.05 | 2.644 | 558.06 | 4.256 | 558.02 | 4.145 | 558.52 | 5.244 | 558.1 | 9.193 | 558 | 3.649 | 557.93 | 6.116 | 557.95 | 7.808 | 558.43 | 9.785 | 558.33 | 15.033 | 558.31 | 0.013 | 558.09 | 0.663 | 558.13 | 0.653
558.21 | 2.644 | 558.23 | 4.256 | 558.19 | 4.145 | 558.69 | 5.243 | 558.27 | 9.192 | 558.17 | 3.649 | 558.1 | 6.116 | 558.12 | 7.807 | 558.6 | 9.785 | 558.5 | 15.033 | 558.48 | 0.012 | 558.26 | 0.663 | 558.3 | 0.652
558.38 | 2.644 | 558.4 | 4.256 | 558.36 | 4.145 | 558.86 | 5.243 | 558.44 | 9.192 | 558.34 | 3.648 | 558.27 | 6.115 | 558.28 | 7.807 | 558.77 | 9.785 | 558.67 | 15.032 | 558.65 | 0.012 | 558.43 | 0.663 | 558.47 | 0.652
558.55 | 2.644 | 558.57 | 4.256 | 558.53 | 4.145 | 559.03 | 5.242 | 558.61 | 9.192 | 558.51 | 3.648 | 558.43 | 6.115 | 558.45 | 7.807 | 558.94 | 9.785 | 558.84 | 15.032 | 558.82 | 0.012 | 558.6 | 0.663 | 558.63 | 0.652
558.72 | 2.644 | 558.73 | 4.255 | 558.7 | 4.145 | 559.2 | 5.241 | 558.78 | 9.192 | 558.68 | 3.648 | 558.6 | 6.115 | 558.62 | 7.808 | 559.11 | 9.784 | 559.01 | 15.032 | 558.99 | 0.01 | 558.77 | 0.662 | 558.8 | 0.652
558.89 | 2.644 | 558.9 | 4.255 | 558.86 | 4.145 | 559.36 | 5.241 | 558.95 | 9.192 | 558.85 | 3.648 | 558.77 | 6.115 | 558.79 | 7.808 | 559.28 | 9.784 | 559.17 | 15.031 | 559.16 | 0.00956 | 558.93 | 0.662 | 558.97 | 0.652
559.06 | 2.644 | 559.07 | 4.255 | 559.03 | 4.145 | 559.53 | 5.241 | 559.12 | 9.191 | 559.02 | 3.647 | 558.94 | 6.115 | 558.96 | 7.808 | 559.45 | 9.784 | 559.34 | 15.031 | 559.33 | 0.00889 | 559.1 | 0.662 | 559.14 | 0.652
559.23 | 2.643 | 559.24 | 4.255 | 559.2 | 4.145 | 559.7 | 5.241 | 559.28 | 9.191 | 559.19 | 3.646 | 559.11 | 6.114 | 559.13 | 7.808 | 559.61 | 9.784 | 559.51 | 15.031 | 559.49 | 0.00821 | 559.27 | 0.662 | 559.31 | 0.652
559.4 | 2.642 | 559.41 | 4.255 | 559.37 | 4.145 | 559.87 | 5.241 | 559.45 | 9.191 | 559.35 | 3.646 | 559.28 | 6.114 | 559.3 | 7.808 | 559.78 | 9.784 | 559.68 | 15.03 | 559.66 | 0.00686 | 559.44 | 0.661 | 559.48 | 0.651
559.57 | 2.642 | 559.58 | 4.255 | 559.54 | 4.144 | 560.04 | 5.241 | 559.62 | 9.191 | 559.52 | 3.645 | 559.44 | 6.114 | 559.46 | 7.807 | 559.95 | 9.784 | 559.85 | 15.029 | 559.83 | 0.00618 | 559.61 | 0.661 | 559.64 | 0.651
559.74 | 2.641 | 559.75 | 4.254 | 559.71 | 4.144 | 560.21 | 5.241 | 559.79 | 9.19 | 559.69 | 3.644 | 559.61 | 6.114 | 559.63 | 7.806 | 560.12 | 9.784 | 560.02 | 15.028 | 560 | 0.00551 | 559.78 | 0.661 | 559.81 | 0.651
559.9 | 2.641 | 559.91 | 4.254 | 559.88 | 4.144 | 560.37 | 5.24 | 559.96 | 9.189 | 559.86 | 3.644 | 559.78 | 6.113 | 559.8 | 7.806 | 560.29 | 9.784 | 560.19 | 15.028 | 560.17 | 0.00416 | 559.94 | 0.661 | 559.98 | 0.65
560.07 | 2.64 | 560.08 | 4.254 | 560.05 | 4.143 | 560.54 | 5.239 | 560.13 | 9.189 | 560.03 | 3.643 | 559.95 | 6.113 | 559.97 | 7.805 | 560.46 | 9.783 | 560.36 | 15.027 | 560.34 | 0.00348 | 560.11 | 0.661 | 560.15 | 0.65
560.24 | 2.64 | 560.25 | 4.254 | 560.21 | 4.143 | 560.71 | 5.239 | 560.3 | 9.189 | 560.2 | 3.642 | 560.12 | 6.113 | 560.14 | 7.805 | 560.63 | 9.783 | 560.52 | 15.027 | 560.51 | 0.00213 | 560.28 | 0.661 | 560.32 | 0.65
560.41 | 2.64 | 560.42 | 4.254 | 560.38 | 4.142 | 560.88 | 5.239 | 560.47 | 9.189 | 560.37 | 3.641 | 560.29 | 6.112 | 560.31 | 7.804 | 560.79 | 9.782 | 560.69 | 15.027 | 560.67 | 0.00146 | 560.45 | 0.661 | 560.48 | 0.65
560.58 | 2.639 | 560.59 | 4.253 | 560.55 | 4.142 | 561.05 | 5.239 | 560.64 | 9.188 | 560.54 | 3.64 | 560.46 | 6.112 | 560.48 | 7.803 | 560.96 | 9.782 | 560.86 | 15.027 | 560.84 | 0.000104 | 560.62 | 0.661 | 560.65 | 0.65
560.75 | 2.638 | 560.76 | 4.253 | 560.72 | 4.14 | 561.22 | 5.238 | 560.81 | 9.188 | 560.71 | 3.639 | 560.62 | 6.111 | 560.65 | 7.801 | 561.13 | 9.782 | 561.03 | 15.026 | 561.01 | -0.000571 | 560.79 | 0.66 | 560.82 | 0.65
560.92 | 2.637 | 560.93 | 4.252 | 560.89 | 4.14 | 561.39 | 5.237 | 560.97 | 9.188 | 560.87 | 3.639 | 560.79 | 6.111 | 560.81 | 7.799 | 561.3 | 9.782 | 561.2 | 15.025 | 561.18 | -0.00125 | 560.96 | 0.66 | 560.99 | 0.649
561.09 | 2.637 | 561.09 | 4.252 | 561.06 | 4.139 | 561.55 | 5.237 | 561.14 | 9.189 | 561.04 | 3.638 | 560.96 | 6.111 | 560.98 | 7.797 | 561.47 | 9.781 | 561.37 | 15.024 | 561.35 | -0.0026 | 561.13 | 0.659 | 561.16 | 0.649
561.26 | 2.637 | 561.26 | 4.251 | 561.23 | 4.138 | 561.72 | 5.235 | 561.31 | 9.189 | 561.21 | 3.638 | 561.13 | 6.11 | 561.15 | 7.797 | 561.64 | 9.78 | 561.54 | 15.024 | 561.52 | -0.0026 | 561.3 | 0.659 | 561.32 | 0.649
561.43 | 2.638 | 561.43 | 4.251 | 561.4 | 4.137 | 561.89 | 5.234 | 561.48 | 9.189 | 561.38 | 3.638 | 561.3 | 6.11 | 561.32 | 7.796 | 561.81 | 9.78 | 561.71 | 15.024 | 561.69 | -0.00327 | 561.46 | 0.658 | 561.49 | 0.648
561.59 | 2.638 | 561.6 | 4.25 | 561.56 | 4.136 | 562.06 | 5.233 | 561.65 | 9.189 | 561.55 | 3.638 | 561.47 | 6.11 | 561.49 | 7.795 | 561.97 | 9.779 | 561.88 | 15.023 | 561.85 | -0.00395 | 561.63 | 0.658 | 561.66 | 0.648
561.76 | 2.637 | 561.77 | 4.249 | 561.73 | 4.135 | 562.23 | 5.233 | 561.82 | 9.189 | 561.72 | 3.638 | 561.64 | 6.109 | 561.66 | 7.793 | 562.14 | 9.779 | 562.05 | 15.023 | 562.02 | -0.00462 | 561.8 | 0.658 | 561.83 | 0.648
561.93 | 2.637 | 561.94 | 4.248 | 561.9 | 4.134 | 562.39 | 5.232 | 561.99 | 9.189 | 561.89 | 3.638 | 561.81 | 6.109 | 561.83 | 7.792 | 562.31 | 9.779 | 562.21 | 15.023 | 562.19 | -0.0053 | 561.97 | 0.658 | 562 | 0.647
562.1 | 2.637 | 562.11 | 4.248 | 562.07 | 4.133 | 562.56 | 5.232 | 562.16 | 9.189 | 562.06 | 3.639 | 561.97 | 6.109 | 561.99 | 7.792 | 562.48 | 9.778 | 562.38 | 15.022 | 562.36 | -0.00597 | 562.14 | 0.657 | 562.17 | 0.647
562.27 | 2.637 | 562.28 | 4.246 | 562.24 | 4.132 | 562.73 | 5.231 | 562.33 | 9.188 | 562.23 | 3.639 | 562.14 | 6.109 | 562.16 | 7.792 | 562.65 | 9.778 | 562.55 | 15.022 | 562.53 | -0.00665 | 562.31 | 0.657 | 562.33 | 0.647
562.44 | 2.637 | 562.44 | 4.244 | 562.41 | 4.132 | 562.9 | 5.23 | 562.5 | 9.188 | 562.4 | 3.639 | 562.31 | 6.109 | 562.33 | 7.792 | 562.82 | 9.777 | 562.72 | 15.022 | 562.7 | -0.00665 | 562.48 | 0.657 | 562.5 | 0.646
562.61 | 2.637 | 562.61 | 4.243 | 562.58 | 4.132 | 563.07 | 5.229 | 562.66 | 9.187 | 562.56 | 3.64 | 562.48 | 6.109 | 562.5 | 7.792 | 562.99 | 9.776 | 562.89 | 15.022 | 562.87 | -0.00733 | 562.65 | 0.657 | 562.67 | 0.646
562.78 | 2.637 | 562.78 | 4.242 | 562.75 | 4.132 | 563.24 | 5.229 | 562.83 | 9.186 | 562.73 | 3.64 | 562.65 | 6.109 | 562.67 | 7.792 | 563.16 | 9.776 | 563.06 | 15.022 | 563.03 | -0.008 | 562.81 | 0.657 | 562.84 | 0.646
562.95 | 2.638 | 562.95 | 4.24 | 562.91 | 4.132 | 563.4 | 5.228 | 563 | 9.186 | 562.9 | 3.64 | 562.82 | 6.109 | 562.84 | 7.792 | 563.32 | 9.775 | 563.22 | 15.022 | 563.2 | -0.00868 | 562.98 | 0.656 | 563.01 | 0.646
563.12 | 2.638 | 563.12 | 4.24 | 563.08 | 4.132 | 563.57 | 5.227 | 563.17 | 9.185 | 563.07 | 3.639 | 562.99 | 6.109 | 563.01 | 7.792 | 563.49 | 9.774 | 563.39 | 15.022 | 563.37 | -0.00935 | 563.15 | 0.656 | 563.18 | 0.646
563.28 | 2.637 | 563.29 | 4.239 | 563.25 | 4.133 | 563.74 | 5.226 | 563.34 | 9.184 | 563.24 | 3.639 | 563.16 | 6.109 | 563.17 | 7.792 | 563.66 | 9.774 | 563.56 | 15.022 | 563.54 | -0.00935 | 563.32 | 0.656 | 563.34 | 0.645
563.45 | 2.637 | 563.46 | 4.239 | 563.42 | 4.133 | 563.91 | 5.225 | 563.51 | 9.182 | 563.41 | 3.638 | 563.33 | 6.108 | 563.34 | 7.792 | 563.83 | 9.773 | 563.73 | 15.021 | 563.71 | -0.01 | 563.49 | 0.656 | 563.51 | 0.645
563.62 | 2.637 | 563.62 | 4.239 | 563.59 | 4.133 | 564.08 | 5.224 | 563.68 | 9.181 | 563.58 | 3.637 | 563.49 | 6.108 | 563.51 | 7.793 | 564 | 9.772 | 563.9 | 15.02 | 563.88 | -0.011 | 563.66 | 0.656 | 563.68 | 0.645
563.79 | 2.637 | 563.79 | 4.238 | 563.76 | 4.133 | 564.24 | 5.223 | 563.85 | 9.181 | 563.75 | 3.637 | 563.66 | 6.107 | 563.68 | 7.793 | 564.17 | 9.772 | 564.07 | 15.02 | 564.04 | -0.012 | 563.83 | 0.656 | 563.85 | 0.645
563.96 | 2.637 | 563.96 | 4.238 | 563.93 | 4.133 | 564.41 | 5.223 | 564.01 | 9.18 | 563.92 | 3.636 | 563.83 | 6.107 | 563.85 | 7.794 | 564.34 | 9.772 | 564.24 | 15.02 | 564.21 | -0.013 | 563.99 | 0.655 | 564.02 | 0.645
564.13 | 2.637 | 564.13 | 4.238 | 564.1 | 4.133 | 564.58 | 5.222 | 564.18 | 9.18 | 564.09 | 3.634 | 564 | 6.107 | 564.02 | 7.794 | 564.51 | 9.771 | 564.41 | 15.02 | 564.38 | -0.013 | 564.16 | 0.655 | 564.19 | 0.645
564.3 | 2.637 | 564.3 | 4.237 | 564.27 | 4.134 | 564.75 | 5.22 | 564.35 | 9.179 | 564.25 | 3.631 | 564.17 | 6.106 | 564.19 | 7.794 | 564.67 | 9.771 | 564.57 | 15.018 | 564.55 | -0.013 | 564.33 | 0.655 | 564.35 | 0.645
564.47 | 2.638 | 564.47 | 4.237 | 564.43 | 4.133 | 564.92 | 5.219 | 564.52 | 9.179 | 564.42 | 3.629 | 564.34 | 6.105 | 564.36 | 7.794 | 564.84 | 9.771 | 564.74 | 15.017 | 564.72 | -0.015 | 564.5 | 0.655 | 564.52 | 0.645
564.64 | 2.638 | 564.64 | 4.237 | 564.6 | 4.133 | 565.09 | 5.218 | 564.69 | 9.18 | 564.59 | 3.628 | 564.51 | 6.105 | 564.52 | 7.794 | 565.01 | 9.77 | 564.91 | 15.017 | 564.89 | -0.017 | 564.67 | 0.654 | 564.69 | 0.645
564.8 | 2.637 | 564.8 | 4.237 | 564.77 | 4.133 | 565.26 | 5.218 | 564.86 | 9.18 | 564.76 | 3.628 | 564.68 | 6.104 | 564.69 | 7.794 | 565.18 | 9.77 | 565.08 | 15.016 | 565.06 | -0.018 | 564.84 | 0.654 | 564.86 | 0.645
564.97 | 2.637 | 564.97 | 4.236 | 564.94 | 4.132 | 565.42 | 5.217 | 565.03 | 9.179 | 564.93 | 3.628 | 564.84 | 6.104 | 564.86 | 7.794 | 565.35 | 9.77 | 565.25 | 15.015 | 565.23 | -0.019 | 565.01 | 0.654 | 565.03 | 0.645
565.14 | 2.636 | 565.14 | 4.236 | 565.11 | 4.13 | 565.59 | 5.216 | 565.2 | 9.179 | 565.1 | 3.627 | 565.01 | 6.104 | 565.03 | 7.795 | 565.52 | 9.771 | 565.42 | 15.014 | 565.39 | -0.019 | 565.17 | 0.654 | 565.2 | 0.645
565.31 | 2.636 | 565.31 | 4.235 | 565.28 | 4.129 | 565.76 | 5.215 | 565.37 | 9.179 | 565.27 | 3.627 | 565.18 | 6.104 | 565.2 | 7.795 | 565.68 | 9.77 | 565.59 | 15.014 | 565.56 | -0.02 | 565.34 | 0.654 | 565.36 | 0.645
565.48 | 2.636 | 565.48 | 4.234 | 565.45 | 4.129 | 565.93 | 5.214 | 565.53 | 9.18 | 565.44 | 3.626 | 565.35 | 6.105 | 565.37 | 7.795 | 565.85 | 9.77 | 565.76 | 15.014 | 565.73 | -0.021 | 565.51 | 0.653 | 565.53 | 0.645
565.65 | 2.636 | 565.65 | 4.233 | 565.62 | 4.128 | 566.09 | 5.214 | 565.7 | 9.18 | 565.61 | 3.626 | 565.52 | 6.105 | 565.54 | 7.794 | 566.02 | 9.77 | 565.92 | 15.014 | 565.9 | -0.022 | 565.68 | 0.653 | 565.7 | 0.645
565.82 | 2.635 | 565.82 | 4.232 | 565.78 | 4.128 | 566.26 | 5.213 | 565.87 | 9.18 | 565.77 | 3.626 | 565.69 | 6.104 | 565.71 | 7.794 | 566.19 | 9.77 | 566.09 | 15.013 | 566.07 | -0.022 | 565.85 | 0.653 | 565.87 | 0.644
565.99 | 2.634 | 565.99 | 4.231 | 565.95 | 4.127 | 566.43 | 5.213 | 566.04 | 9.18 | 565.94 | 3.626 | 565.86 | 6.105 | 565.87 | 7.793 | 566.36 | 9.77 | 566.26 | 15.012 | 566.24 | -0.023 | 566.02 | 0.653 | 566.04 | 0.644
566.16 | 2.633 | 566.15 | 4.231 | 566.12 | 4.126 | 566.6 | 5.212 | 566.21 | 9.18 | 566.11 | 3.627 | 566.03 | 6.105 | 566.04 | 7.793 | 566.53 | 9.77 | 566.43 | 15.012 | 566.4 | -0.024 | 566.19 | 0.652 | 566.21 | 0.644
566.33 | 2.632 | 566.32 | 4.23 | 566.29 | 4.126 | 566.77 | 5.212 | 566.38 | 9.18 | 566.28 | 3.627 | 566.19 | 6.105 | 566.21 | 7.793 | 566.7 | 9.77 | 566.6 | 15.011 | 566.57 | -0.024 | 566.35 | 0.652 | 566.38 | 0.643
566.49 | 2.631 | 566.49 | 4.23 | 566.46 | 4.126 | 566.94 | 5.211 | 566.55 | 9.179 | 566.45 | 3.627 | 566.36 | 6.105 | 566.38 | 7.793 | 566.86 | 9.77 | 566.77 | 15.01 | 566.74 | -0.025 | 566.52 | 0.652 | 566.54 | 0.643
566.66 | 2.629 | 566.66 | 4.23 | 566.63 | 4.126 | 567.1 | 5.21 | 566.72 | 9.179 | 566.62 | 3.627 | 566.53 | 6.105 | 566.55 | 7.792 | 567.03 | 9.77 | 566.94 | 15.009 | 566.91 | -0.025 | 566.69 | 0.652 | 566.71 | 0.642
566.83 | 2.628 | 566.83 | 4.23 | 566.8 | 4.126 | 567.27 | 5.21 | 566.89 | 9.179 | 566.79 | 3.627 | 566.7 | 6.105 | 566.72 | 7.792 | 567.2 | 9.769 | 567.11 | 15.008 | 567.08 | -0.026 | 566.86 | 0.652 | 566.88 | 0.642
567 | 2.627 | 567 | 4.229 | 566.97 | 4.125 | 567.44 | 5.209 | 567.06 | 9.179 | 566.96 | 3.627 | 566.87 | 6.105 | 566.89 | 7.791 | 567.37 | 9.769 | 567.27 | 15.007 | 567.25 | -0.027 | 567.03 | 0.652 | 567.05 | 0.642
567.17 | 2.626 | 567.17 | 4.228 | 567.14 | 4.125 | 567.61 | 5.209 | 567.23 | 9.178 | 567.13 | 3.627 | 567.04 | 6.104 | 567.06 | 7.791 | 567.54 | 9.768 | 567.44 | 15.007 | 567.42 | -0.028 | 567.2 | 0.652 | 567.22 | 0.642
567.34 | 2.625 | 567.34 | 4.228 | 567.3 | 4.126 | 567.78 | 5.208 | 567.39 | 9.178 | 567.29 | 3.627 | 567.21 | 6.103 | 567.23 | 7.791 | 567.71 | 9.768 | 567.61 | 15.007 | 567.59 | -0.029 | 567.37 | 0.651 | 567.39 | 0.641
567.51 | 2.625 | 567.5 | 4.228 | 567.47 | 4.126 | 567.95 | 5.208 | 567.56 | 9.178 | 567.46 | 3.627 | 567.38 | 6.102 | 567.39 | 7.791 | 567.88 | 9.767 | 567.78 | 15.006 | 567.75 | -0.03 | 567.53 | 0.651 | 567.55 | 0.641
567.68 | 2.625 | 567.67 | 4.228 | 567.64 | 4.126 | 568.11 | 5.208 | 567.73 | 9.177 | 567.63 | 3.627 | 567.54 | 6.101 | 567.56 | 7.791 | 568.05 | 9.766 | 567.95 | 15.005 | 567.92 | -0.031 | 567.7 | 0.65 | 567.72 | 0.64
567.85 | 2.625 | 567.84 | 4.229 | 567.81 | 4.126 | 568.28 | 5.207 | 567.9 | 9.177 | 567.8 | 3.627 | 567.71 | 6.101 | 567.73 | 7.791 | 568.21 | 9.765 | 568.12 | 15.005 | 568.09 | -0.032 | 567.87 | 0.65 | 567.89 | 0.64
568.02 | 2.625 | 568.01 | 4.229 | 567.98 | 4.125 | 568.45 | 5.208 | 568.07 | 9.177 | 567.97 | 3.627 | 567.88 | 6.1 | 567.9 | 7.791 | 568.38 | 9.764 | 568.29 | 15.005 | 568.26 | -0.033 | 568.04 | 0.65 | 568.06 | 0.64
568.19 | 2.625 | 568.18 | 4.229 | 568.15 | 4.125 | 568.62 | 5.207 | 568.24 | 9.177 | 568.14 | 3.626 | 568.05 | 6.1 | 568.07 | 7.791 | 568.55 | 9.763 | 568.46 | 15.004 | 568.43 | -0.034 | 568.21 | 0.65 | 568.23 | 0.639
568.35 | 2.626 | 568.35 | 4.23 | 568.32 | 4.126 | 568.79 | 5.206 | 568.41 | 9.177 | 568.31 | 3.626 | 568.22 | 6.099 | 568.24 | 7.791 | 568.72 | 9.762 | 568.62 | 15.004 | 568.6 | -0.034 | 568.38 | 0.65 | 568.39 | 0.639
568.52 | 2.626 | 568.52 | 4.23 | 568.49 | 4.125 | 568.96 | 5.206 | 568.58 | 9.177 | 568.48 | 3.626 | 568.39 | 6.099 | 568.41 | 7.792 | 568.89 | 9.761 | 568.79 | 15.003 | 568.77 | -0.035 | 568.54 | 0.649 | 568.56 | 0.638
568.69 | 2.626 | 568.69 | 4.229 | 568.66 | 4.125 | 569.12 | 5.205 | 568.75 | 9.177 | 568.65 | 3.626 | 568.56 | 6.098 | 568.57 | 7.792 | 569.06 | 9.76 | 568.96 | 15.002 | 568.93 | -0.036 | 568.71 | 0.648 | 568.73 | 0.637
568.86 | 2.627 | 568.86 | 4.228 | 568.82 | 4.125 | 569.29 | 5.204 | 568.91 | 9.176 | 568.82 | 3.625 | 568.73 | 6.098 | 568.74 | 7.792 | 569.23 | 9.76 | 569.13 | 15.002 | 569.1 | -0.036 | 568.88 | 0.648 | 568.9 | 0.636
569.03 | 2.627 | 569.02 | 4.228 | 568.99 | 4.125 | 569.46 | 5.204 | 569.08 | 9.176 | 568.98 | 3.625 | 568.9 | 6.097 | 568.91 | 7.792 | 569.39 | 9.758 | 569.3 | 15.002 | 569.27 | -0.036 | 569.05 | 0.647 | 569.07 | 0.635
569.2 | 2.627 | 569.19 | 4.228 | 569.16 | 4.125 | 569.63 | 5.203 | 569.25 | 9.176 | 569.15 | 3.625 | 569.07 | 6.097 | 569.08 | 7.793 | 569.56 | 9.757 | 569.47 | 15.001 | 569.44 | -0.037 | 569.22 | 0.647 | 569.24 | 0.634
569.37 | 2.627 | 569.36 | 4.228 | 569.33 | 4.125 | 569.8 | 5.202 | 569.42 | 9.176 | 569.32 | 3.624 | 569.23 | 6.097 | 569.25 | 7.792 | 569.73 | 9.757 | 569.64 | 15.001 | 569.61 | -0.038 | 569.39 | 0.647 | 569.4 | 0.634
569.54 | 2.627 | 569.53 | 4.228 | 569.5 | 4.124 | 569.97 | 5.201 | 569.59 | 9.176 | 569.49 | 3.623 | 569.4 | 6.097 | 569.42 | 7.792 | 569.9 | 9.757 | 569.81 | 15.001 | 569.78 | -0.038 | 569.56 | 0.647 | 569.57 | 0.633
569.71 | 2.627 | 569.7 | 4.227 | 569.67 | 4.123 | 570.13 | 5.2 | 569.76 | 9.176 | 569.66 | 3.623 | 569.57 | 6.097 | 569.59 | 7.792 | 570.07 | 9.756 | 569.98 | 15.001 | 569.95 | -0.039 | 569.73 | 0.646 | 569.74 | 0.633
569.88 | 2.627 | 569.87 | 4.225 | 569.84 | 4.124 | 570.3 | 5.2 | 569.93 | 9.175 | 569.83 | 3.623 | 569.74 | 6.097 | 569.76 | 7.792 | 570.24 | 9.756 | 570.14 | 15 | 570.12 | -0.04 | 569.89 | 0.645 | 569.91 | 0.633
570.05 | 2.627 | 570.04 | 4.224 | 570.01 | 4.123 | 570.47 | 5.199 | 570.1 | 9.175 | 570 | 3.623 | 569.91 | 6.097 | 569.93 | 7.792 | 570.41 | 9.755 | 570.31 | 15 | 570.29 | -0.04 | 570.06 | 0.645 | 570.08 | 0.632
570.21 | 2.627 | 570.21 | 4.222 | 570.18 | 4.123 | 570.64 | 5.199 | 570.27 | 9.174 | 570.17 | 3.623 | 570.08 | 6.096 | 570.1 | 7.791 | 570.57 | 9.755 | 570.48 | 15 | 570.45 | -0.041 | 570.23 | 0.644 | 570.25 | 0.632
570.38 | 2.627 | 570.37 | 4.221 | 570.35 | 4.122 | 570.81 | 5.198 | 570.44 | 9.173 | 570.33 | 3.623 | 570.25 | 6.096 | 570.26 | 7.791 | 570.74 | 9.755 | 570.65 | 15 | 570.62 | -0.042 | 570.4 | 0.644 | 570.41 | 0.631
570.55 | 2.626 | 570.54 | 4.22 | 570.51 | 4.121 | 570.98 | 5.198 | 570.6 | 9.173 | 570.5 | 3.622 | 570.42 | 6.096 | 570.43 | 7.79 | 570.91 | 9.755 | 570.82 | 15 | 570.79 | -0.043 | 570.57 | 0.644 | 570.58 | 0.631
570.72 | 2.626 | 570.71 | 4.219 | 570.68 | 4.12 | 571.14 | 5.197 | 570.77 | 9.173 | 570.67 | 3.621 | 570.59 | 6.095 | 570.6 | 7.789 | 571.08 | 9.755 | 570.99 | 15 | 570.96 | -0.044 | 570.74 | 0.644 | 570.75 | 0.63
570.89 | 2.625 | 570.88 | 4.219 | 570.85 | 4.12 | 571.31 | 5.197 | 570.94 | 9.174 | 570.84 | 3.621 | 570.75 | 6.095 | 570.77 | 7.789 | 571.25 | 9.755 | 571.16 | 14.999 | 571.13 | -0.045 | 570.91 | 0.644 | 570.92 | 0.63
571.06 | 2.625 | 571.05 | 4.219 | 571.02 | 4.119 | 571.48 | 5.197 | 571.11 | 9.174 | 571.01 | 3.621 | 570.92 | 6.094 | 570.94 | 7.789 | 571.42 | 9.754 | 571.32 | 14.999 | 571.3 | -0.046 | 571.07 | 0.644 | 571.09 | 0.63
571.23 | 2.625 | 571.22 | 4.217 | 571.19 | 4.119 | 571.65 | 5.197 | 571.28 | 9.174 | 571.18 | 3.621 | 571.09 | 6.093 | 571.11 | 7.788 | 571.59 | 9.754 | 571.49 | 14.998 | 571.46 | -0.046 | 571.24 | 0.643 | 571.25 | 0.63
571.4 | 2.624 | 571.39 | 4.217 | 571.36 | 4.119 | 571.82 | 5.197 | 571.45 | 9.174 | 571.35 | 3.621 | 571.26 | 6.092 | 571.28 | 7.787 | 571.75 | 9.754 | 571.66 | 14.998 | 571.63 | -0.049 | 571.41 | 0.643 | 571.42 | 0.63
571.57 | 2.624 | 571.56 | 4.216 | 571.53 | 4.119 | 571.98 | 5.197 | 571.62 | 9.174 | 571.52 | 3.621 | 571.43 | 6.092 | 571.45 | 7.787 | 571.92 | 9.754 | 571.83 | 14.997 | 571.8 | -0.05 | 571.58 | 0.643 | 571.59 | 0.63
571.74 | 2.624 | 571.72 | 4.216 | 571.7 | 4.119 | 572.15 | 5.196 | 571.79 | 9.174 | 571.68 | 3.62 | 571.6 | 6.091 | 571.62 | 7.787 | 572.09 | 9.754 | 572 | 14.996 | 571.97 | -0.051 | 571.75 | 0.642 | 571.76 | 0.63
571.91 | 2.623 | 571.89 | 4.215 | 571.87 | 4.119 | 572.32 | 5.196 | 571.96 | 9.175 | 571.85 | 3.62 | 571.77 | 6.091 | 571.78 | 7.786 | 572.26 | 9.754 | 572.17 | 14.996 | 572.14 | -0.052 | 571.92 | 0.642 | 571.93 | 0.629
572.08 | 2.623 | 572.06 | 4.214 | 572.04 | 4.118 | 572.49 | 5.195 | 572.13 | 9.175 | 572.02 | 3.62 | 571.94 | 6.091 | 571.95 | 7.786 | 572.43 | 9.754 | 572.34 | 14.995 | 572.31 | -0.053 | 572.09 | 0.642 | 572.09 | 0.629
572.24 | 2.622 | 572.23 | 4.213 | 572.21 | 4.118 | 572.66 | 5.195 | 572.29 | 9.175 | 572.19 | 3.619 | 572.1 | 6.091 | 572.12 | 7.785 | 572.6 | 9.754 | 572.5 | 14.994 | 572.48 | -0.053 | 572.25 | 0.642 | 572.26 | 0.629
572.41 | 2.622 | 572.4 | 4.211 | 572.38 | 4.119 | 572.82 | 5.194 | 572.46 | 9.175 | 572.36 | 3.618 | 572.27 | 6.091 | 572.29 | 7.785 | 572.76 | 9.754 | 572.67 | 14.993 | 572.65 | -0.054 | 572.42 | 0.642 | 572.43 | 0.629
572.58 | 2.621 | 572.57 | 4.21 | 572.54 | 4.119 | 572.99 | 5.194 | 572.63 | 9.175 | 572.53 | 3.618 | 572.44 | 6.09 | 572.46 | 7.784 | 572.93 | 9.754 | 572.84 | 14.993 | 572.81 | -0.055 | 572.59 | 0.642 | 572.6 | 0.628
572.75 | 2.621 | 572.74 | 4.208 | 572.71 | 4.12 | 573.16 | 5.194 | 572.8 | 9.174 | 572.7 | 3.617 | 572.61 | 6.089 | 572.63 | 7.783 | 573.1 | 9.753 | 573.01 | 14.993 | 572.98 | -0.055 | 572.76 | 0.642 | 572.77 | 0.628
572.92 | 2.621 | 572.91 | 4.208 | 572.88 | 4.12 | 573.33 | 5.193 | 572.97 | 9.174 | 572.87 | 3.617 | 572.78 | 6.089 | 572.8 | 7.783 | 573.27 | 9.753 | 573.18 | 14.992 | 573.15 | -0.055 | 572.93 | 0.642 | 572.94 | 0.628
573.09 | 2.621 | 573.08 | 4.208 | 573.05 | 4.12 | 573.5 | 5.193 | 573.14 | 9.174 | 573.04 | 3.616 | 572.95 | 6.089 | 572.97 | 7.782 | 573.44 | 9.753 | 573.35 | 14.991 | 573.32 | -0.056 | 573.1 | 0.642 | 573.1 | 0.628
573.26 | 2.62 | 573.25 | 4.208 | 573.22 | 4.12 | 573.67 | 5.192 | 573.31 | 9.174 | 573.21 | 3.615 | 573.12 | 6.089 | 573.14 | 7.782 | 573.61 | 9.753 | 573.51 | 14.991 | 573.49 | -0.057 | 573.26 | 0.642 | 573.27 | 0.628
573.43 | 2.62 | 573.42 | 4.208 | 573.39 | 4.12 | 573.83 | 5.191 | 573.48 | 9.174 | 573.37 | 3.615 | 573.28 | 6.089 | 573.31 | 7.781 | 573.78 | 9.753 | 573.68 | 14.99 | 573.66 | -0.057 | 573.43 | 0.642 | 573.44 | 0.628
573.6 | 2.62 | 573.58 | 4.208 | 573.56 | 4.119 | 574 | 5.19 | 573.65 | 9.174 | 573.54 | 3.615 | 573.45 | 6.089 | 573.47 | 7.781 | 573.95 | 9.753 | 573.85 | 14.99 | 573.83 | -0.058 | 573.6 | 0.642 | 573.61 | 0.628
573.77 | 2.62 | 573.75 | 4.208 | 573.72 | 4.119 | 574.17 | 5.19 | 573.82 | 9.174 | 573.71 | 3.614 | 573.62 | 6.089 | 573.64 | 7.781 | 574.11 | 9.753 | 574.02 | 14.989 | 574 | -0.058 | 573.77 | 0.642 | 573.78 | 0.627
573.94 | 2.619 | 573.92 | 4.208 | 573.89 | 4.118 | 574.34 | 5.189 | 573.99 | 9.174 | 573.88 | 3.614 | 573.79 | 6.088 | 573.81 | 7.78 | 574.28 | 9.752 | 574.19 | 14.988 | 574.16 | -0.059 | 573.94 | 0.642 | 573.95 | 0.627
574.1 | 2.618 | 574.09 | 4.209 | 574.06 | 4.118 | 574.51 | 5.189 | 574.16 | 9.173 | 574.05 | 3.614 | 573.96 | 6.088 | 573.98 | 7.78 | 574.45 | 9.752 | 574.36 | 14.988 | 574.33 | -0.06 | 574.11 | 0.642 | 574.12 | 0.626
574.27 | 2.618 | 574.26 | 4.209 | 574.23 | 4.118 | 574.68 | 5.188 | 574.32 | 9.172 | 574.22 | 3.613 | 574.13 | 6.088 | 574.15 | 7.779 | 574.62 | 9.751 | 574.53 | 14.987 | 574.5 | -0.061 | 574.28 | 0.642 | 574.28 | 0.626
574.44 | 2.618 | 574.43 | 4.209 | 574.4 | 4.117 | 574.85 | 5.187 | 574.49 | 9.172 | 574.39 | 3.613 | 574.3 | 6.087 | 574.32 | 7.779 | 574.79 | 9.75 | 574.69 | 14.987 | 574.67 | -0.061 | 574.44 | 0.642 | 574.45 | 0.626
574.61 | 2.618 | 574.6 | 4.209 | 574.57 | 4.116 | 575.01 | 5.187 | 574.66 | 9.171 | 574.56 | 3.613 | 574.47 | 6.087 | 574.49 | 7.779 | 574.96 | 9.749 | 574.86 | 14.986 | 574.84 | -0.062 | 574.61 | 0.641 | 574.62 | 0.626
574.78 | 2.617 | 574.77 | 4.208 | 574.74 | 4.116 | 575.18 | 5.186 | 574.83 | 9.171 | 574.73 | 3.613 | 574.64 | 6.087 | 574.66 | 7.779 | 575.12 | 9.748 | 575.03 | 14.986 | 575.01 | -0.063 | 574.78 | 0.64 | 574.79 | 0.625
574.95 | 2.616 | 574.93 | 4.208 | 574.91 | 4.116 | 575.35 | 5.185 | 575 | 9.171 | 574.9 | 3.614 | 574.8 | 6.087 | 574.83 | 7.778 | 575.29 | 9.747 | 575.2 | 14.986 | 575.17 | -0.063 | 574.95 | 0.64 | 574.96 | 0.625
575.12 | 2.616 | 575.1 | 4.208 | 575.08 | 4.116 | 575.52 | 5.184 | 575.17 | 9.169 | 575.07 | 3.614 | 574.97 | 6.087 | 575 | 7.778 | 575.46 | 9.747 | 575.37 | 14.986 | 575.34 | -0.065 | 575.12 | 0.639 | 575.13 | 0.624
575.29 | 2.616 | 575.27 | 4.208 | 575.24 | 4.116 | 575.69 | 5.184 | 575.34 | 9.168 | 575.23 | 3.614 | 575.14 | 6.088 | 575.16 | 7.778 | 575.63 | 9.746 | 575.54 | 14.986 | 575.51 | -0.065 | 575.29 | 0.639 | 575.29 | 0.623
575.46 | 2.616 | 575.44 | 4.208 | 575.41 | 4.116 | 575.86 | 5.183 | 575.51 | 9.168 | 575.4 | 3.613 | 575.31 | 6.088 | 575.33 | 7.777 | 575.8 | 9.744 | 575.71 | 14.985 | 575.68 | -0.066 | 575.46 | 0.639 | 575.46 | 0.623
575.63 | 2.616 | 575.61 | 4.208 | 575.58 | 4.116 | 576.02 | 5.182 | 575.68 | 9.167 | 575.57 | 3.613 | 575.48 | 6.087 | 575.5 | 7.777 | 575.97 | 9.744 | 575.88 | 14.985 | 575.85 | -0.067 | 575.62 | 0.639 | 575.63 | 0.623
575.8 | 2.616 | 575.78 | 4.207 | 575.75 | 4.116 | 576.19 | 5.18 | 575.85 | 9.166 | 575.74 | 3.613 | 575.65 | 6.087 | 575.67 | 7.776 | 576.14 | 9.743 | 576.04 | 14.984 | 576.02 | -0.068 | 575.79 | 0.639 | 575.8 | 0.623
575.97 | 2.616 | 575.95 | 4.206 | 575.92 | 4.115 | 576.36 | 5.179 | 576.02 | 9.166 | 575.91 | 3.613 | 575.82 | 6.086 | 575.84 | 7.776 | 576.3 | 9.743 | 576.21 | 14.983 | 576.19 | -0.068 | 575.96 | 0.639 | 575.97 | 0.622
576.13 | 2.616 | 576.12 | 4.205 | 576.09 | 4.115 | 576.53 | 5.178 | 576.18 | 9.165 | 576.08 | 3.613 | 575.99 | 6.086 | 576.01 | 7.775 | 576.47 | 9.743 | 576.38 | 14.982 | 576.36 | -0.069 | 576.13 | 0.639 | 576.14 | 0.622
576.3 | 2.616 | 576.29 | 4.205 | 576.26 | 4.115 | 576.7 | 5.176 | 576.35 | 9.165 | 576.25 | 3.613 | 576.16 | 6.086 | 576.18 | 7.775 | 576.64 | 9.743 | 576.55 | 14.982 | 576.52 | -0.069 | 576.3 | 0.638 | 576.3 | 0.623
576.47 | 2.615 | 576.45 | 4.204 | 576.43 | 4.115 | 576.86 | 5.176 | 576.52 | 9.165 | 576.42 | 3.613 | 576.32 | 6.086 | 576.35 | 7.775 | 576.81 | 9.743 | 576.72 | 14.982 | 576.69 | -0.07 | 576.47 | 0.638 | 576.47 | 0.623
576.64 | 2.615 | 576.62 | 4.203 | 576.6 | 4.115 | 577.03 | 5.176 | 576.69 | 9.165 | 576.59 | 3.613 | 576.49 | 6.086 | 576.52 | 7.775 | 576.98 | 9.743 | 576.89 | 14.983 | 576.86 | -0.07 | 576.64 | 0.638 | 576.64 | 0.623
576.81 | 2.614 | 576.79 | 4.202 | 576.76 | 4.114 | 577.2 | 5.176 | 576.86 | 9.165 | 576.76 | 3.613 | 576.66 | 6.086 | 576.68 | 7.775 | 577.15 | 9.743 | 577.06 | 14.982 | 577.03 | -0.07 | 576.8 | 0.638 | 576.81 | 0.623
576.98 | 2.614 | 576.96 | 4.201 | 576.93 | 4.114 | 577.37 | 5.176 | 577.03 | 9.165 | 576.92 | 3.612 | 576.83 | 6.086 | 576.85 | 7.774 | 577.31 | 9.742 | 577.22 | 14.981 | 577.2 | -0.071 | 576.97 | 0.637 | 576.98 | 0.623
577.15 | 2.614 | 577.13 | 4.2 | 577.1 | 4.113 | 577.54 | 5.175 | 577.2 | 9.165 | 577.09 | 3.612 | 577 | 6.086 | 577.02 | 7.774 | 577.48 | 9.742 | 577.39 | 14.981 | 577.37 | -0.071 | 577.14 | 0.636 | 577.15 | 0.623
577.32 | 2.614 | 577.3 | 4.2 | 577.27 | 4.113 | 577.71 | 5.175 | 577.37 | 9.165 | 577.26 | 3.612 | 577.17 | 6.086 | 577.19 | 7.773 | 577.65 | 9.742 | 577.56 | 14.981 | 577.54 | -0.071 | 577.31 | 0.636 | 577.31 | 0.623
577.49 | 2.614 | 577.47 | 4.198 | 577.44 | 4.112 | 577.87 | 5.175 | 577.54 | 9.164 | 577.43 | 3.612 | 577.34 | 6.085 | 577.36 | 7.772 | 577.82 | 9.742 | 577.73 | 14.981 | 577.71 | -0.072 | 577.48 | 0.636 | 577.48 | 0.623
577.66 | 2.614 | 577.64 | 4.197 | 577.61 | 4.111 | 578.04 | 5.175 | 577.71 | 9.164 | 577.6 | 3.612 | 577.51 | 6.085 | 577.53 | 7.772 | 577.99 | 9.742 | 577.9 | 14.981 | 577.87 | -0.073 | 577.65 | 0.635 | 577.65 | 0.623
577.83 | 2.614 | 577.81 | 4.197 | 577.78 | 4.111 | 578.21 | 5.174 | 577.88 | 9.163 | 577.77 | 3.611 | 577.68 | 6.084 | 577.7 | 7.771 | 578.16 | 9.741 | 578.07 | 14.981 | 578.04 | -0.074 | 577.81 | 0.634 | 577.82 | 0.622
578 | 2.613 | 577.98 | 4.196 | 577.95 | 4.111 | 578.38 | 5.174 | 578.04 | 9.163 | 577.94 | 3.611 | 577.84 | 6.084 | 577.87 | 7.77 | 578.33 | 9.74 | 578.24 | 14.981 | 578.21 | -0.074 | 577.98 | 0.634 | 577.99 | 0.622
578.16 | 2.613 | 578.14 | 4.196 | 578.12 | 4.11 | 578.55 | 5.174 | 578.21 | 9.162 | 578.11 | 3.611 | 578.01 | 6.084 | 578.04 | 7.77 | 578.5 | 9.739 | 578.41 | 14.982 | 578.38 | -0.076 | 578.15 | 0.634 | 578.16 | 0.621
578.33 | 2.613 | 578.31 | 4.195 | 578.29 | 4.11 | 578.72 | 5.173 | 578.38 | 9.162 | 578.28 | 3.61 | 578.18 | 6.083 | 578.2 | 7.769 | 578.66 | 9.738 | 578.57 | 14.981 | 578.55 | -0.076 | 578.32 | 0.633 | 578.33 | 0.621
578.5 | 2.613 | 578.48 | 4.195 | 578.46 | 4.109 | 578.88 | 5.172 | 578.55 | 9.161 | 578.45 | 3.61 | 578.35 | 6.081 | 578.37 | 7.768 | 578.83 | 9.737 | 578.74 | 14.981 | 578.72 | -0.078 | 578.49 | 0.633 | 578.49 | 0.621
578.67 | 2.614 | 578.65 | 4.194 | 578.62 | 4.109 | 579.05 | 5.172 | 578.72 | 9.161 | 578.62 | 3.61 | 578.52 | 6.08 | 578.54 | 7.768 | 579 | 9.737 | 578.91 | 14.98 | 578.89 | -0.079 | 578.66 | 0.633 | 578.66 | 0.621
578.84 | 2.613 | 578.82 | 4.193 | 578.79 | 4.108 | 579.22 | 5.172 | 578.89 | 9.161 | 578.79 | 3.61 | 578.69 | 6.08 | 578.71 | 7.767 | 579.17 | 9.736 | 579.08 | 14.98 | 579.06 | -0.08 | 578.82 | 0.633 | 578.83 | 0.62
579.01 | 2.613 | 578.99 | 4.192 | 578.96 | 4.108 | 579.39 | 5.171 | 579.06 | 9.16 | 578.95 | 3.61 | 578.86 | 6.08 | 578.88 | 7.767 | 579.34 | 9.735 | 579.25 | 14.98 | 579.22 | -0.08 | 578.99 | 0.633 | 579 | 0.62
579.18 | 2.613 | 579.16 | 4.191 | 579.13 | 4.107 | 579.56 | 5.171 | 579.23 | 9.159 | 579.12 | 3.61 | 579.03 | 6.079 | 579.05 | 7.766 | 579.5 | 9.735 | 579.42 | 14.98 | 579.39 | -0.08 | 579.16 | 0.633 | 579.17 | 0.62
579.35 | 2.612 | 579.33 | 4.191 | 579.3 | 4.107 | 579.73 | 5.17 | 579.4 | 9.159 | 579.29 | 3.61 | 579.19 | 6.079 | 579.22 | 7.766 | 579.67 | 9.733 | 579.59 | 14.98 | 579.56 | -0.081 | 579.33 | 0.633 | 579.34 | 0.62
579.52 | 2.612 | 579.5 | 4.19 | 579.47 | 4.107 | 579.89 | 5.169 | 579.57 | 9.158 | 579.46 | 3.61 | 579.36 | 6.078 | 579.39 | 7.766 | 579.84 | 9.733 | 579.75 | 14.98 | 579.73 | -0.082 | 579.5 | 0.633 | 579.51 | 0.62
579.69 | 2.612 | 579.67 | 4.189 | 579.64 | 4.106 | 580.06 | 5.169 | 579.74 | 9.158 | 579.63 | 3.61 | 579.53 | 6.077 | 579.56 | 7.765 | 580.01 | 9.732 | 579.92 | 14.979 | 579.9 | -0.082 | 579.67 | 0.633 | 579.67 | 0.62
579.85 | 2.612 | 579.84 | 4.187 | 579.81 | 4.105 | 580.23 | 5.168 | 579.91 | 9.157 | 579.8 | 3.609 | 579.7 | 6.077 | 579.73 | 7.765 | 580.18 | 9.731 | 580.09 | 14.979 | 580.07 | -0.083 | 579.83 | 0.633 | 579.84 | 0.62
580.02 | 2.612 | 580 | 4.185 | 579.98 | 4.105 | 580.4 | 5.167 | 580.07 | 9.157 | 579.97 | 3.609 | 579.87 | 6.076 | 579.89 | 7.765 | 580.35 | 9.73 | 580.26 | 14.978 | 580.24 | -0.083 | 580 | 0.633 | 580.01 | 0.62
580.19 | 2.612 | 580.17 | 4.184 | 580.14 | 4.104 | 580.57 | 5.167 | 580.24 | 9.157 | 580.14 | 3.608 | 580.04 | 6.076 | 580.06 | 7.766 | 580.52 | 9.728 | 580.43 | 14.978 | 580.41 | -0.084 | 580.17 | 0.633 | 580.18 | 0.62
580.36 | 2.611 | 580.34 | 4.183 | 580.31 | 4.104 | 580.74 | 5.166 | 580.41 | 9.156 | 580.31 | 3.608 | 580.21 | 6.076 | 580.23 | 7.766 | 580.68 | 9.727 | 580.6 | 14.977 | 580.58 | -0.085 | 580.34 | 0.633 | 580.35 | 0.619
580.53 | 2.611 | 580.51 | 4.183 | 580.48 | 4.103 | 580.9 | 5.166 | 580.58 | 9.156 | 580.48 | 3.606 | 580.38 | 6.077 | 580.4 | 7.766 | 580.85 | 9.725 | 580.77 | 14.977 | 580.74 | -0.086 | 580.51 | 0.632 | 580.52 | 0.619
580.7 | 2.611 | 580.68 | 4.183 | 580.65 | 4.103 | 581.07 | 5.166 | 580.75 | 9.156 | 580.65 | 3.605 | 580.55 | 6.077 | 580.57 | 7.765 | 581.02 | 9.725 | 580.93 | 14.976 | 580.91 | -0.087 | 580.68 | 0.632 | 580.68 | 0.618
580.87 | 2.611 | 580.85 | 4.182 | 580.82 | 4.103 | 581.24 | 5.165 | 580.92 | 9.155 | 580.82 | 3.604 | 580.72 | 6.077 | 580.74 | 7.765 | 581.19 | 9.724 | 581.1 | 14.977 | 581.08 | -0.088 | 580.84 | 0.631 | 580.85 | 0.618
581.04 | 2.611 | 581.02 | 4.182 | 580.99 | 4.103 | 581.41 | 5.164 | 581.09 | 9.155 | 580.99 | 3.603 | 580.88 | 6.077 | 580.91 | 7.764 | 581.36 | 9.723 | 581.27 | 14.977 | 581.25 | -0.088 | 581.01 | 0.631 | 581.02 | 0.618
581.21 | 2.611 | 581.19 | 4.182 | 581.16 | 4.103 | 581.58 | 5.163 | 581.26 | 9.155 | 581.15 | 3.602 | 581.05 | 6.077 | 581.08 | 7.764 | 581.53 | 9.723 | 581.44 | 14.976 | 581.42 | -0.088 | 581.18 | 0.631 | 581.19 | 0.618
581.38 | 2.612 | 581.36 | 4.182 | 581.33 | 4.103 | 581.75 | 5.163 | 581.43 | 9.155 | 581.32 | 3.601 | 581.22 | 6.078 | 581.25 | 7.764 | 581.7 | 9.722 | 581.61 | 14.975 | 581.59 | -0.089 | 581.35 | 0.631 | 581.36 | 0.618
581.55 | 2.612 | 581.53 | 4.182 | 581.5 | 4.103 | 581.92 | 5.162 | 581.6 | 9.156 | 581.49 | 3.6 | 581.39 | 6.079 | 581.42 | 7.764 | 581.87 | 9.722 | 581.78 | 14.975 | 581.76 | -0.09 | 581.52 | 0.631 | 581.53 | 0.617
581.72 | 2.612 | 581.7 | 4.181 | 581.67 | 4.103 | 582.08 | 5.162 | 581.77 | 9.156 | 581.66 | 3.599 | 581.56 | 6.079 | 581.58 | 7.764 | 582.03 | 9.722 | 581.95 | 14.975 | 581.93 | -0.09 | 581.69 | 0.63 | 581.7 | 0.617
581.89 | 2.611 | 581.86 | 4.181 | 581.84 | 4.103 | 582.25 | 5.162 | 581.94 | 9.156 | 581.83 | 3.599 | 581.73 | 6.079 | 581.75 | 7.764 | 582.2 | 9.722 | 582.11 | 14.975 | 582.1 | -0.092 | 581.85 | 0.63 | 581.86 | 0.617
582.06 | 2.611 | 582.03 | 4.181 | 582.01 | 4.103 | 582.42 | 5.161 | 582.1 | 9.156 | 582 | 3.599 | 581.9 | 6.079 | 581.92 | 7.764 | 582.37 | 9.722 | 582.28 | 14.975 | 582.26 | -0.092 | 582.02 | 0.629 | 582.03 | 0.617
582.22 | 2.611 | 582.2 | 4.181 | 582.17 | 4.103 | 582.59 | 5.16 | 582.27 | 9.156 | 582.17 | 3.599 | 582.07 | 6.079 | 582.09 | 7.763 | 582.54 | 9.722 | 582.45 | 14.975 | 582.43 | -0.092 | 582.19 | 0.629 | 582.2 | 0.617
582.39 | 2.611 | 582.37 | 4.18 | 582.34 | 4.104 | 582.76 | 5.16 | 582.44 | 9.156 | 582.34 | 3.598 | 582.24 | 6.079 | 582.26 | 7.763 | 582.71 | 9.722 | 582.62 | 14.975 | 582.6 | -0.092 | 582.36 | 0.629 | 582.37 | 0.617
582.56 | 2.612 | 582.54 | 4.18 | 582.51 | 4.103 | 582.92 | 5.159 | 582.61 | 9.156 | 582.51 | 3.598 | 582.41 | 6.079 | 582.43 | 7.762 | 582.88 | 9.722 | 582.79 | 14.974 | 582.77 | -0.094 | 582.53 | 0.63 | 582.54 | 0.616
582.73 | 2.612 | 582.71 | 4.18 | 582.68 | 4.103 | 583.09 | 5.158 | 582.78 | 9.156 | 582.68 | 3.598 | 582.58 | 6.078 | 582.6 | 7.762 | 583.04 | 9.722 | 582.96 | 14.974 | 582.94 | -0.094 | 582.7 | 0.63 | 582.71 | 0.616
582.9 | 2.612 | 582.88 | 4.179 | 582.85 | 4.103 | 583.26 | 5.157 | 582.95 | 9.156 | 582.84 | 3.598 | 582.75 | 6.078 | 582.77 | 7.763 | 583.21 | 9.722 | 583.13 | 14.974 | 583.11 | -0.095 | 582.86 | 0.631 | 582.87 | 0.616
583.07 | 2.612 | 583.05 | 4.179 | 583.02 | 4.102 | 583.43 | 5.157 | 583.12 | 9.156 | 583.01 | 3.599 | 582.91 | 6.077 | 582.94 | 7.763 | 583.38 | 9.722 | 583.29 | 14.974 | 583.28 | -0.096 | 583.03 | 0.631 | 583.04 | 0.616
583.24 | 2.612 | 583.22 | 4.178 | 583.19 | 4.102 | 583.6 | 5.157 | 583.29 | 9.155 | 583.18 | 3.599 | 583.08 | 6.076 | 583.11 | 7.763 | 583.55 | 9.721 | 583.46 | 14.975 | 583.45 | -0.097 | 583.2 | 0.631 | 583.21 | 0.616
583.41 | 2.612 | 583.39 | 4.178 | 583.36 | 4.101 | 583.77 | 5.157 | 583.46 | 9.155 | 583.35 | 3.599 | 583.25 | 6.075 | 583.28 | 7.762 | 583.72 | 9.721 | 583.63 | 14.975 | 583.62 | -0.098 | 583.37 | 0.631 | 583.38 | 0.616
583.58 | 2.612 | 583.56 | 4.177 | 583.53 | 4.101 | 583.94 | 5.157 | 583.63 | 9.155 | 583.52 | 3.599 | 583.42 | 6.075 | 583.45 | 7.762 | 583.89 | 9.72 | 583.8 | 14.974 | 583.78 | -0.099 | 583.54 | 0.631 | 583.55 | 0.615
583.75 | 2.611 | 583.73 | 4.177 | 583.7 | 4.101 | 584.1 | 5.156 | 583.8 | 9.154 | 583.69 | 3.599 | 583.59 | 6.073 | 583.61 | 7.761 | 584.06 | 9.719 | 583.97 | 14.973 | 583.95 | -0.099 | 583.71 | 0.631 | 583.72 | 0.615
583.91 | 2.611 | 583.9 | 4.177 | 583.87 | 4.101 | 584.27 | 5.156 | 583.97 | 9.154 | 583.86 | 3.6 | 583.76 | 6.073 | 583.78 | 7.761 | 584.23 | 9.719 | 584.14 | 14.973 | 584.12 | -0.099 | 583.88 | 0.631 | 583.89 | 0.614
584.08 | 2.611 | 584.06 | 4.176 | 584.03 | 4.101 | 584.44 | 5.155 | 584.14 | 9.154 | 584.03 | 3.599 | 583.93 | 6.072 | 583.95 | 7.76 | 584.39 | 9.719 | 584.3 | 14.972 | 584.29 | -0.101 | 584.04 | 0.631 | 584.06 | 0.614
584.25 | 2.611 | 584.23 | 4.176 | 584.2 | 4.1 | 584.61 | 5.155 | 584.31 | 9.153 | 584.2 | 3.599 | 584.1 | 6.072 | 584.12 | 7.76 | 584.56 | 9.718 | 584.47 | 14.972 | 584.46 | -0.101 | 584.21 | 0.63 | 584.22 | 0.614
584.42 | 2.611 | 584.4 | 4.175 | 584.37 | 4.099 | 584.78 | 5.155 | 584.47 | 9.153 | 584.37 | 3.599 | 584.27 | 6.071 | 584.29 | 7.76 | 584.73 | 9.718 | 584.64 | 14.972 | 584.63 | -0.102 | 584.38 | 0.63 | 584.39 | 0.613
584.59 | 2.61 | 584.57 | 4.175 | 584.54 | 4.1 | 584.94 | 5.155 | 584.64 | 9.153 | 584.54 | 3.599 | 584.44 | 6.071 | 584.46 | 7.759 | 584.9 | 9.717 | 584.81 | 14.971 | 584.8 | -0.103 | 584.55 | 0.63 | 584.56 | 0.613
584.76 | 2.609 | 584.74 | 4.174 | 584.71 | 4.099 | 585.11 | 5.155 | 584.81 | 9.153 | 584.71 | 3.598 | 584.61 | 6.071 | 584.63 | 7.759 | 585.07 | 9.717 | 584.98 | 14.97 | 584.97 | -0.103 | 584.72 | 0.629 | 584.73 | 0.613
584.93 | 2.607 | 584.91 | 4.174 | 584.88 | 4.099 | 585.28 | 5.155 | 584.98 | 9.153 | 584.88 | 3.598 | 584.78 | 6.071 | 584.8 | 7.758 | 585.24 | 9.717 | 585.15 | 14.97 | 585.13 | -0.104 | 584.89 | 0.629 | 584.9 | 0.613
585.1 | 2.607 | 585.08 | 4.174 | 585.05 | 4.099 | 585.45 | 5.155 | 585.15 | 9.152 | 585.04 | 3.597 | 584.95 | 6.071 | 584.97 | 7.757 | 585.41 | 9.717 | 585.32 | 14.969 | 585.3 | -0.105 | 585.06 | 0.629 | 585.07 | 0.613
585.27 | 2.607 | 585.25 | 4.174 | 585.22 | 4.099 | 585.62 | 5.154 | 585.32 | 9.151 | 585.21 | 3.597 | 585.11 | 6.071 | 585.14 | 7.757 | 585.58 | 9.717 | 585.48 | 14.967 | 585.47 | -0.105 | 585.22 | 0.629 | 585.23 | 0.612
585.44 | 2.606 | 585.42 | 4.174 | 585.39 | 4.099 | 585.79 | 5.153 | 585.49 | 9.151 | 585.38 | 3.597 | 585.28 | 6.071 | 585.3 | 7.756 | 585.74 | 9.717 | 585.65 | 14.966 | 585.64 | -0.107 | 585.39 | 0.628 | 585.4 | 0.612
585.61 | 2.606 | 585.59 | 4.174 | 585.56 | 4.099 | 585.95 | 5.153 | 585.66 | 9.15 | 585.55 | 3.596 | 585.45 | 6.07 | 585.47 | 7.756 | 585.91 | 9.717 | 585.82 | 14.966 | 585.81 | -0.107 | 585.56 | 0.628 | 585.57 | 0.612
585.78 | 2.605 | 585.76 | 4.173 | 585.73 | 4.099 | 586.12 | 5.152 | 585.83 | 9.15 | 585.72 | 3.596 | 585.62 | 6.071 | 585.64 | 7.756 | 586.08 | 9.717 | 585.99 | 14.966 | 585.98 | -0.109 | 585.73 | 0.628 | 585.74 | 0.611
585.95 | 2.605 | 585.92 | 4.173 | 585.9 | 4.099 | 586.29 | 5.152 | 586 | 9.15 | 585.89 | 3.595 | 585.79 | 6.071 | 585.81 | 7.756 | 586.25 | 9.717 | 586.16 | 14.966 | 586.15 | -0.109 | 585.9 | 0.628 | 585.91 | 0.611
586.12 | 2.604 | 586.09 | 4.172 | 586.06 | 4.098 | 586.46 | 5.152 | 586.17 | 9.149 | 586.06 | 3.594 | 585.96 | 6.071 | 585.98 | 7.755 | 586.42 | 9.717 | 586.33 | 14.966 | 586.32 | -0.11 | 586.07 | 0.628 | 586.08 | 0.611
586.29 | 2.604 | 586.26 | 4.172 | 586.23 | 4.098 | 586.63 | 5.152 | 586.34 | 9.149 | 586.23 | 3.594 | 586.13 | 6.071 | 586.15 | 7.755 | 586.59 | 9.717 | 586.5 | 14.966 | 586.48 | -0.111 | 586.24 | 0.628 | 586.24 | 0.61
586.45 | 2.603 | 586.43 | 4.171 | 586.4 | 4.098 | 586.8 | 5.152 | 586.51 | 9.148 | 586.4 | 3.594 | 586.3 | 6.07 | 586.32 | 7.755 | 586.76 | 9.716 | 586.66 | 14.966 | 586.65 | -0.111 | 586.4 | 0.628 | 586.41 | 0.609
586.62 | 2.603 | 586.6 | 4.171 | 586.57 | 4.098 | 586.96 | 5.152 | 586.67 | 9.148 | 586.57 | 3.594 | 586.47 | 6.07 | 586.49 | 7.755 | 586.92 | 9.716 | 586.83 | 14.965 | 586.82 | -0.112 | 586.57 | 0.627 | 586.58 | 0.609
586.79 | 2.603 | 586.77 | 4.171 | 586.74 | 4.097 | 587.13 | 5.151 | 586.84 | 9.147 | 586.74 | 3.593 | 586.64 | 6.069 | 586.66 | 7.755 | 587.09 | 9.715 | 587 | 14.965 | 586.99 | -0.113 | 586.74 | 0.627 | 586.75 | 0.609
586.96 | 2.603 | 586.94 | 4.17 | 586.91 | 4.097 | 587.3 | 5.15 | 587.01 | 9.146 | 586.91 | 3.593 | 586.81 | 6.069 | 586.83 | 7.755 | 587.26 | 9.715 | 587.17 | 14.964 | 587.16 | -0.115 | 586.91 | 0.627 | 586.92 | 0.609
587.13 | 2.603 | 587.11 | 4.168 | 587.08 | 4.097 | 587.47 | 5.149 | 587.18 | 9.145 | 587.08 | 3.593 | 586.97 | 6.068 | 587 | 7.755 | 587.43 | 9.715 | 587.34 | 14.964 | 587.33 | -0.115 | 587.08 | 0.627 | 587.09 | 0.609
587.3 | 2.603 | 587.28 | 4.168 | 587.25 | 4.096 | 587.64 | 5.149 | 587.35 | 9.145 | 587.25 | 3.592 | 587.14 | 6.068 | 587.17 | 7.755 | 587.6 | 9.715 | 587.51 | 14.963 | 587.5 | -0.116 | 587.25 | 0.627 | 587.25 | 0.609
587.47 | 2.604 | 587.45 | 4.167 | 587.42 | 4.094 | 587.81 | 5.149 | 587.52 | 9.144 | 587.42 | 3.592 | 587.31 | 6.068 | 587.34 | 7.755 | 587.77 | 9.715 | 587.68 | 14.962 | 587.67 | -0.116 | 587.41 | 0.628 | 587.42 | 0.609
587.64 | 2.604 | 587.62 | 4.167 | 587.59 | 4.094 | 587.97 | 5.149 | 587.69 | 9.144 | 587.58 | 3.592 | 587.48 | 6.068 | 587.5 | 7.754 | 587.94 | 9.715 | 587.85 | 14.961 | 587.83 | -0.117 | 587.58 | 0.628 | 587.59 | 0.608
587.81 | 2.604 | 587.79 | 4.165 | 587.75 | 4.093 | 588.14 | 5.149 | 587.86 | 9.144 | 587.75 | 3.591 | 587.65 | 6.068 | 587.67 | 7.754 | 588.1 | 9.714 | 588.01 | 14.961 | 588 | -0.117 | 587.75 | 0.628 | 587.76 | 0.608
587.98 | 2.604 | 587.95 | 4.165 | 587.92 | 4.092 | 588.31 | 5.148 | 588.03 | 9.143 | 587.92 | 3.591 | 587.82 | 6.068 | 587.84 | 7.754 | 588.27 | 9.714 | 588.18 | 14.96 | 588.17 | -0.118 | 587.92 | 0.628 | 587.93 | 0.608
588.14 | 2.605 | 588.12 | 4.163 | 588.09 | 4.092 | 588.48 | 5.148 | 588.2 | 9.143 | 588.09 | 3.591 | 587.99 | 6.068 | 588.01 | 7.753 | 588.44 | 9.714 | 588.35 | 14.959 | 588.34 | -0.118 | 588.09 | 0.628 | 588.1 | 0.608
588.31 | 2.605 | 588.29 | 4.163 | 588.26 | 4.091 | 588.65 | 5.147 | 588.37 | 9.142 | 588.26 | 3.591 | 588.16 | 6.067 | 588.18 | 7.753 | 588.61 | 9.714 | 588.52 | 14.959 | 588.51 | -0.119 | 588.26 | 0.628 | 588.27 | 0.608
588.48 | 2.605 | 588.46 | 4.162 | 588.43 | 4.09 | 588.82 | 5.147 | 588.54 | 9.142 | 588.43 | 3.591 | 588.33 | 6.067 | 588.35 | 7.752 | 588.78 | 9.714 | 588.69 | 14.959 | 588.68 | -0.119 | 588.43 | 0.628 | 588.43 | 0.607
588.65 | 2.605 | 588.63 | 4.162 | 588.6 | 4.09 | 588.99 | 5.147 | 588.71 | 9.142 | 588.6 | 3.59 | 588.5 | 6.067 | 588.52 | 7.752 | 588.95 | 9.714 | 588.86 | 14.959 | 588.85 | -0.119 | 588.59 | 0.628 | 588.6 | 0.607
588.82 | 2.605 | 588.8 | 4.161 | 588.77 | 4.089 | 589.15 | 5.146 | 588.88 | 9.142 | 588.77 | 3.59 | 588.67 | 6.066 | 588.69 | 7.752 | 589.12 | 9.713 | 589.03 | 14.957 | 589.01 | -0.119 | 588.76 | 0.628 | 588.77 | 0.607
588.99 | 2.604 | 588.97 | 4.16 | 588.94 | 4.088 | 589.32 | 5.146 | 589.05 | 9.142 | 588.94 | 3.59 | 588.84 | 6.066 | 588.86 | 7.752 | 589.29 | 9.712 | 589.19 | 14.957 | 589.18 | -0.12 | 588.93 | 0.628 | 588.94 | 0.607
589.16 | 2.604 | 589.14 | 4.16 | 589.11 | 4.087 | 589.49 | 5.146 | 589.22 | 9.142 | 589.11 | 3.589 | 589.01 | 6.066 | 589.03 | 7.752 | 589.45 | 9.712 | 589.36 | 14.956 | 589.35 | -0.121 | 589.1 | 0.628 | 589.11 | 0.606
589.33 | 2.603 | 589.31 | 4.159 | 589.27 | 4.087 | 589.66 | 5.146 | 589.38 | 9.142 | 589.28 | 3.589 | 589.17 | 6.065 | 589.2 | 7.752 | 589.62 | 9.711 | 589.53 | 14.955 | 589.52 | -0.122 | 589.27 | 0.628 | 589.28 | 0.606
589.5 | 2.603 | 589.48 | 4.159 | 589.44 | 4.087 | 589.83 | 5.145 | 589.55 | 9.142 | 589.45 | 3.589 | 589.34 | 6.065 | 589.37 | 7.752 | 589.79 | 9.71 | 589.7 | 14.954 | 589.69 | -0.122 | 589.44 | 0.627 | 589.45 | 0.606
589.67 | 2.603 | 589.64 | 4.158 | 589.61 | 4.086 | 590 | 5.145 | 589.72 | 9.141 | 589.62 | 3.589 | 589.51 | 6.064 | 589.53 | 7.751 | 589.96 | 9.71 | 589.87 | 14.954 | 589.86 | -0.123 | 589.6 | 0.627 | 589.61 | 0.606
589.84 | 2.602 | 589.81 | 4.158 | 589.78 | 4.086 | 590.16 | 5.144 | 589.89 | 9.141 | 589.78 | 3.589 | 589.68 | 6.064 | 589.7 | 7.752 | 590.13 | 9.71 | 590.04 | 14.954 | 590.03 | -0.123 | 589.77 | 0.626 | 589.78 | 0.606
590.01 | 2.601 | 589.98 | 4.157 | 589.95 | 4.086 | 590.33 | 5.144 | 590.06 | 9.142 | 589.95 | 3.589 | 589.85 | 6.064 | 589.87 | 7.751 | 590.3 | 9.709 | 590.21 | 14.954 | 590.2 | -0.124 | 589.94 | 0.626 | 589.95 | 0.606
590.18 | 2.601 | 590.15 | 4.157 | 590.12 | 4.086 | 590.5 | 5.143 | 590.23 | 9.142 | 590.12 | 3.588 | 590.02 | 6.064 | 590.04 | 7.751 | 590.47 | 9.709 | 590.38 | 14.953 | 590.37 | -0.125 | 590.11 | 0.625 | 590.12 | 0.606
590.34 | 2.6 | 590.32 | 4.157 | 590.29 | 4.085 | 590.67 | 5.142 | 590.4 | 9.142 | 590.29 | 3.588 | 590.19 | 6.064 | 590.21 | 7.751 | 590.64 | 9.708 | 590.54 | 14.953 | 590.53 | -0.126 | 590.28 | 0.625 | 590.29 | 0.606
590.51 | 2.6 | 590.49 | 4.156 | 590.46 | 4.085 | 590.84 | 5.141 | 590.57 | 9.142 | 590.46 | 3.588 | 590.36 | 6.064 | 590.38 | 7.751 | 590.81 | 9.708 | 590.71 | 14.953 | 590.7 | -0.126 | 590.45 | 0.625 | 590.46 | 0.606
590.68 | 2.599 | 590.66 | 4.155 | 590.63 | 4.086 | 591.01 | 5.14 | 590.74 | 9.142 | 590.63 | 3.588 | 590.53 | 6.063 | 590.55 | 7.751 | 590.97 | 9.707 | 590.88 | 14.953 | 590.87 | -0.126 | 590.62 | 0.624 | 590.63 | 0.606
590.85 | 2.599 | 590.83 | 4.154 | 590.8 | 4.086 | 591.18 | 5.139 | 590.91 | 9.142 | 590.8 | 3.588 | 590.7 | 6.063 | 590.72 | 7.75 | 591.14 | 9.707 | 591.05 | 14.953 | 591.04 | -0.128 | 590.78 | 0.623 | 590.79 | 0.606
591.02 | 2.599 | 591 | 4.154 | 590.97 | 4.086 | 591.34 | 5.139 | 591.08 | 9.141 | 590.97 | 3.588 | 590.87 | 6.063 | 590.89 | 7.749 | 591.31 | 9.706 | 591.22 | 14.952 | 591.21 | -0.128 | 590.95 | 0.623 | 590.96 | 0.606
591.19 | 2.599 | 591.17 | 4.153 | 591.14 | 4.086 | 591.51 | 5.137 | 591.25 | 9.141 | 591.14 | 3.587 | 591.03 | 6.062 | 591.06 | 7.748 | 591.48 | 9.706 | 591.39 | 14.952 | 591.38 | -0.128 | 591.12 | 0.623 | 591.13 | 0.606
591.36 | 2.598 | 591.34 | 4.152 | 591.31 | 4.086 | 591.68 | 5.136 | 591.42 | 9.141 | 591.31 | 3.587 | 591.2 | 6.062 | 591.23 | 7.747 | 591.65 | 9.705 | 591.56 | 14.951 | 591.55 | -0.128 | 591.29 | 0.623 | 591.3 | 0.606
591.53 | 2.598 | 591.5 | 4.151 | 591.48 | 4.086 | 591.85 | 5.136 | 591.59 | 9.141 | 591.48 | 3.587 | 591.37 | 6.061 | 591.4 | 7.747 | 591.82 | 9.705 | 591.72 | 14.951 | 591.72 | -0.129 | 591.46 | 0.623 | 591.47 | 0.606
591.7 | 2.597 | 591.67 | 4.15 | 591.65 | 4.086 | 592.02 | 5.135 | 591.76 | 9.14 | 591.65 | 3.587 | 591.54 | 6.061 | 591.57 | 7.746 | 591.99 | 9.705 | 591.89 | 14.95 | 591.89 | -0.13 | 591.63 | 0.623 | 591.64 | 0.606
591.87 | 2.597 | 591.84 | 4.148 | 591.82 | 4.086 | 592.19 | 5.135 | 591.93 | 9.14 | 591.82 | 3.587 | 591.71 | 6.061 | 591.74 | 7.745 | 592.16 | 9.704 | 592.06 | 14.949 | 592.05 | -0.13 | 591.8 | 0.623 | 591.81 | 0.606
592.03 | 2.596 | 592.01 | 4.147 | 591.99 | 4.086 | 592.36 | 5.135 | 592.1 | 9.139 | 591.99 | 3.587 | 591.88 | 6.06 | 591.91 | 7.745 | 592.32 | 9.703 | 592.23 | 14.948 | 592.22 | -0.131 | 591.96 | 0.624 | 591.97 | 0.606
592.2 | 2.595 | 592.18 | 4.145 | 592.16 | 4.086 | 592.52 | 5.135 | 592.26 | 9.139 | 592.16 | 3.586 | 592.05 | 6.06 | 592.08 | 7.744 | 592.49 | 9.703 | 592.4 | 14.947 | 592.39 | -0.132 | 592.13 | 0.624 | 592.14 | 0.606
592.37 | 2.595 | 592.35 | 4.145 | 592.32 | 4.085 | 592.69 | 5.135 | 592.43 | 9.138 | 592.33 | 3.586 | 592.22 | 6.06 | 592.24 | 7.744 | 592.66 | 9.702 | 592.57 | 14.947 | 592.56 | -0.133 | 592.3 | 0.625 | 592.31 | 0.606
592.54 | 2.595 | 592.52 | 4.145 | 592.49 | 4.085 | 592.86 | 5.135 | 592.6 | 9.138 | 592.5 | 3.586 | 592.39 | 6.059 | 592.41 | 7.743 | 592.83 | 9.701 | 592.74 | 14.946 | 592.73 | -0.134 | 592.47 | 0.625 | 592.48 | 0.605
592.71 | 2.595 | 592.69 | 4.144 | 592.66 | 4.085 | 593.03 | 5.135 | 592.77 | 9.137 | 592.66 | 3.586 | 592.56 | 6.059 | 592.58 | 7.743 | 593 | 9.701 | 592.91 | 14.946 | 592.9 | -0.135 | 592.64 | 0.625 | 592.65 | 0.605
592.88 | 2.594 | 592.86 | 4.143 | 592.83 | 4.085 | 593.2 | 5.135 | 592.94 | 9.137 | 592.83 | 3.585 | 592.73 | 6.059 | 592.75 | 7.743 | 593.17 | 9.701 | 593.08 | 14.946 | 593.07 | -0.136 | 592.81 | 0.625 | 592.82 | 0.605
593.05 | 2.594 | 593.03 | 4.143 | 593 | 4.085 | 593.37 | 5.136 | 593.11 | 9.137 | 593 | 3.585 | 592.9 | 6.059 | 592.92 | 7.743 | 593.34 | 9.7 | 593.24 | 14.945 | 593.23 | -0.138 | 592.98 | 0.625 | 592.99 | 0.604
593.22 | 2.594 | 593.2 | 4.142 | 593.17 | 4.085 | 593.54 | 5.136 | 593.28 | 9.136 | 593.17 | 3.585 | 593.07 | 6.059 | 593.09 | 7.742 | 593.51 | 9.7 | 593.41 | 14.944 | 593.4 | -0.139 | 593.14 | 0.625 | 593.15 | 0.605
593.39 | 2.594 | 593.37 | 4.141 | 593.34 | 4.085 | 593.71 | 5.136 | 593.45 | 9.136 | 593.34 | 3.585 | 593.23 | 6.059 | 593.26 | 7.742 | 593.67 | 9.699 | 593.58 | 14.944 | 593.57 | -0.14 | 593.31 | 0.625 | 593.32 | 0.604
593.56 | 2.594 | 593.54 | 4.14 | 593.51 | 4.085 | 593.87 | 5.136 | 593.62 | 9.136 | 593.51 | 3.585 | 593.4 | 6.059 | 593.43 | 7.742 | 593.84 | 9.699 | 593.75 | 14.944 | 593.74 | -0.142 | 593.48 | 0.625 | 593.49 | 0.604
593.73 | 2.594 | 593.7 | 4.14 | 593.68 | 4.085 | 594.04 | 5.136 | 593.79 | 9.136 | 593.68 | 3.585 | 593.57 | 6.059 | 593.6 | 7.741 | 594.01 | 9.698 | 593.92 | 14.944 | 593.91 | -0.142 | 593.65 | 0.624 | 593.66 | 0.604
593.89 | 2.593 | 593.87 | 4.14 | 593.85 | 4.085 | 594.21 | 5.136 | 593.96 | 9.136 | 593.85 | 3.585 | 593.74 | 6.06 | 593.77 | 7.741 | 594.18 | 9.697 | 594.09 | 14.943 | 594.08 | -0.144 | 593.82 | 0.623 | 593.83 | 0.604
594.06 | 2.593 | 594.04 | 4.139 | 594.02 | 4.084 | 594.38 | 5.136 | 594.13 | 9.136 | 594.02 | 3.585 | 593.91 | 6.06 | 593.94 | 7.74 | 594.35 | 9.697 | 594.26 | 14.943 | 594.25 | -0.145 | 593.99 | 0.623 | 594 | 0.603
594.23 | 2.593 | 594.21 | 4.138 | 594.19 | 4.084 | 594.55 | 5.135 | 594.3 | 9.137 | 594.19 | 3.585 | 594.08 | 6.06 | 594.11 | 7.74 | 594.52 | 9.696 | 594.43 | 14.943 | 594.42 | -0.146 | 594.16 | 0.623 | 594.17 | 0.603
594.4 | 2.592 | 594.38 | 4.138 | 594.35 | 4.083 | 594.72 | 5.135 | 594.46 | 9.137 | 594.36 | 3.585 | 594.25 | 6.06 | 594.28 | 7.74 | 594.69 | 9.696 | 594.59 | 14.943 | 594.58 | -0.146 | 594.32 | 0.622 | 594.34 | 0.602
594.57 | 2.592 | 594.55 | 4.137 | 594.52 | 4.083 | 594.89 | 5.134 | 594.63 | 9.137 | 594.53 | 3.585 | 594.42 | 6.059 | 594.45 | 7.74 | 594.85 | 9.696 | 594.76 | 14.943 | 594.75 | -0.147 | 594.49 | 0.622 | 594.5 | 0.602
594.74 | 2.593 | 594.72 | 4.137 | 594.69 | 4.082 | 595.06 | 5.134 | 594.8 | 9.136 | 594.7 | 3.586 | 594.59 | 6.059 | 594.61 | 7.739 | 595.02 | 9.695 | 594.93 | 14.942 | 594.92 | -0.148 | 594.66 | 0.621 | 594.67 | 0.602
594.91 | 2.593 | 594.89 | 4.136 | 594.86 | 4.081 | 595.22 | 5.133 | 594.97 | 9.137 | 594.87 | 3.586 | 594.76 | 6.06 | 594.78 | 7.739 | 595.19 | 9.694 | 595.1 | 14.942 | 595.09 | -0.148 | 594.83 | 0.621 | 594.84 | 0.601
595.08 | 2.593 | 595.06 | 4.135 | 595.03 | 4.08 | 595.39 | 5.132 | 595.14 | 9.136 | 595.04 | 3.586 | 594.93 | 6.059 | 594.95 | 7.739 | 595.36 | 9.694 | 595.27 | 14.942 | 595.26 | -0.148 | 595 | 0.621 | 595.01 | 0.601
595.25 | 2.593 | 595.23 | 4.134 | 595.2 | 4.079 | 595.56 | 5.132 | 595.31 | 9.136 | 595.21 | 3.586 | 595.1 | 6.059 | 595.12 | 7.739 | 595.53 | 9.693 | 595.44 | 14.942 | 595.43 | -0.149 | 595.17 | 0.62 | 595.18 | 0.6
595.42 | 2.592 | 595.4 | 4.134 | 595.37 | 4.078 | 595.73 | 5.131 | 595.48 | 9.136 | 595.38 | 3.586 | 595.27 | 6.058 | 595.29 | 7.739 | 595.7 | 9.692 | 595.61 | 14.942 | 595.6 | -0.15 | 595.34 | 0.62 | 595.35 | 0.6
595.59 | 2.592 | 595.57 | 4.133 | 595.54 | 4.077 | 595.9 | 5.13 | 595.65 | 9.136 | 595.55 | 3.586 | 595.43 | 6.057 | 595.46 | 7.739 | 595.87 | 9.692 | 595.77 | 14.941 | 595.77 | -0.151 | 595.5 | 0.62 | 595.52 | 0.599
595.76 | 2.592 | 595.74 | 4.132 | 595.71 | 4.076 | 596.07 | 5.129 | 595.82 | 9.137 | 595.72 | 3.585 | 595.6 | 6.056 | 595.63 | 7.739 | 596.04 | 9.691 | 595.94 | 14.94 | 595.94 | -0.151 | 595.67 | 0.62 | 595.68 | 0.599
595.92 | 2.592 | 595.9 | 4.131 | 595.88 | 4.075 | 596.24 | 5.129 | 595.99 | 9.136 | 595.89 | 3.585 | 595.77 | 6.055 | 595.8 | 7.74 | 596.21 | 9.691 | 596.11 | 14.94 | 596.1 | -0.151 | 595.84 | 0.62 | 595.85 | 0.599
596.09 | 2.592 | 596.07 | 4.13 | 596.05 | 4.075 | 596.4 | 5.128 | 596.16 | 9.136 | 596.06 | 3.585 | 595.94 | 6.054 | 595.97 | 7.74 | 596.37 | 9.69 | 596.28 | 14.94 | 596.27 | -0.152 | 596.01 | 0.62 | 596.02 | 0.599
596.26 | 2.591 | 596.24 | 4.129 | 596.22 | 4.074 | 596.57 | 5.128 | 596.33 | 9.136 | 596.23 | 3.584 | 596.11 | 6.053 | 596.14 | 7.739 | 596.54 | 9.69 | 596.45 | 14.94 | 596.44 | -0.153 | 596.18 | 0.619 | 596.19 | 0.598
596.43 | 2.591 | 596.41 | 4.129 | 596.39 | 4.073 | 596.74 | 5.128 | 596.5 | 9.135 | 596.4 | 3.584 | 596.28 | 6.053 | 596.31 | 7.739 | 596.71 | 9.689 | 596.62 | 14.94 | 596.61 | -0.153 | 596.35 | 0.619 | 596.36 | 0.597
596.6 | 2.591 | 596.58 | 4.128 | 596.56 | 4.073 | 596.91 | 5.127 | 596.67 | 9.135 | 596.57 | 3.583 | 596.45 | 6.053 | 596.48 | 7.739 | 596.88 | 9.689 | 596.79 | 14.94 | 596.78 | -0.153 | 596.52 | 0.618 | 596.53 | 0.597
596.77 | 2.591 | 596.75 | 4.128 | 596.73 | 4.073 | 597.08 | 5.127 | 596.84 | 9.135 | 596.73 | 3.583 | 596.62 | 6.052 | 596.65 | 7.738 | 597.05 | 9.689 | 596.96 | 14.939 | 596.95 | -0.153 | 596.68 | 0.618 | 596.7 | 0.597
596.94 | 2.591 | 596.92 | 4.128 | 596.89 | 4.073 | 597.25 | 5.127 | 597.01 | 9.134 | 596.9 | 3.582 | 596.79 | 6.052 | 596.82 | 7.738 | 597.22 | 9.689 | 597.12 | 14.939 | 597.12 | -0.153 | 596.85 | 0.617 | 596.87 | 0.597
597.11 | 2.59 | 597.09 | 4.127 | 597.06 | 4.073 | 597.42 | 5.127 | 597.18 | 9.134 | 597.07 | 3.582 | 596.96 | 6.051 | 596.99 | 7.737 | 597.39 | 9.688 | 597.29 | 14.938 | 597.28 | -0.154 | 597.02 | 0.617 | 597.03 | 0.597
597.28 | 2.59 | 597.26 | 4.127 | 597.23 | 4.072 | 597.58 | 5.127 | 597.35 | 9.133 | 597.24 | 3.581 | 597.13 | 6.051 | 597.16 | 7.736 | 597.55 | 9.688 | 597.46 | 14.937 | 597.45 | -0.154 | 597.19 | 0.616 | 597.2 | 0.597
597.45 | 2.59 | 597.43 | 4.126 | 597.4 | 4.072 | 597.75 | 5.126 | 597.52 | 9.133 | 597.41 | 3.581 | 597.3 | 6.051 | 597.32 | 7.736 | 597.72 | 9.688 | 597.63 | 14.936 | 597.62 | -0.154 | 597.36 | 0.615 | 597.37 | 0.597
597.62 | 2.59 | 597.6 | 4.126 | 597.57 | 4.072 | 597.92 | 5.125 | 597.69 | 9.133 | 597.58 | 3.581 | 597.47 | 6.051 | 597.49 | 7.735 | 597.89 | 9.687 | 597.8 | 14.935 | 597.79 | -0.154 | 597.53 | 0.615 | 597.54 | 0.597
597.79 | 2.59 | 597.76 | 4.125 | 597.74 | 4.073 | 598.09 | 5.125 | 597.86 | 9.132 | 597.75 | 3.58 | 597.63 | 6.051 | 597.66 | 7.734 | 598.06 | 9.687 | 597.97 | 14.935 | 597.96 | -0.154 | 597.7 | 0.615 | 597.71 | 0.597
597.96 | 2.59 | 597.93 | 4.124 | 597.91 | 4.072 | 598.26 | 5.124 | 598.03 | 9.131 | 597.92 | 3.579 | 597.8 | 6.051 | 597.83 | 7.733 | 598.23 | 9.686 | 598.14 | 14.934 | 598.13 | -0.155 | 597.86 | 0.615 | 597.88 | 0.596
598.13 | 2.59 | 598.1 | 4.124 | 598.08 | 4.072 | 598.43 | 5.123 | 598.2 | 9.13 | 598.09 | 3.579 | 597.97 | 6.051 | 598 | 7.733 | 598.4 | 9.686 | 598.31 | 14.934 | 598.3 | -0.155 | 598.03 | 0.615 | 598.04 | 0.596
598.3 | 2.589 | 598.27 | 4.123 | 598.25 | 4.072 | 598.6 | 5.122 | 598.36 | 9.129 | 598.26 | 3.578 | 598.14 | 6.05 | 598.17 | 7.732 | 598.57 | 9.686 | 598.47 | 14.934 | 598.47 | -0.155 | 598.2 | 0.614 | 598.21 | 0.597
598.46 | 2.59 | 598.44 | 4.123 | 598.42 | 4.072 | 598.77 | 5.121 | 598.53 | 9.129 | 598.43 | 3.578 | 598.31 | 6.05 | 598.34 | 7.732 | 598.74 | 9.685 | 598.64 | 14.933 | 598.63 | -0.155 | 598.37 | 0.613 | 598.38 | 0.597
598.63 | 2.59 | 598.61 | 4.123 | 598.59 | 4.072 | 598.93 | 5.121 | 598.7 | 9.128 | 598.6 | 3.578 | 598.48 | 6.05 | 598.51 | 7.731 | 598.91 | 9.684 | 598.81 | 14.933 | 598.8 | -0.155 | 598.54 | 0.613 | 598.55 | 0.597
598.8 | 2.59 | 598.78 | 4.122 | 598.76 | 4.072 | 599.1 | 5.12 | 598.87 | 9.127 | 598.77 | 3.578 | 598.65 | 6.048 | 598.68 | 7.731 | 599.07 | 9.684 | 598.98 | 14.932 | 598.97 | -0.156 | 598.71 | 0.613 | 598.72 | 0.597
[16 empty] | 599.24 | 9.684 |  |  |  |  | 598.88 | 0.612

## PEG
PLA 2%PEG 5%MWCNT |  | PLA 1%PEG 5% MWCNT |  | PLA 1.5%PEG 5% MWCNT |  | PLA 3% PEG 5% MWCNT |  | PLA 2%PEG 4%MWCNT |  | PLA 2% PEG 4.5% MWCNT |  | PLA 2% PEG 5.5% MWCNT
2G5N |  | 1G5N |  | 1,5G5N |  | 3G5N |  | P4NT2 |  | P4,5NT2 |  | P5,5NT2
Temperature | Weight | Temperature | Weight | Temperature | Weight | Temperature | Weight | Temperature | Weight | Temperature | Weight | Temperature | Weight
°C | % | °C | % | °C | % | °C | % | °C | % | °C | % | °C | %
49.72 | 99.99 | 49.67 | 100.001 | 49.77 | 99.999 | 49.88 | 99.998 | 49.58 | 100.001 | 49.73 | 100.001 | 49.78 | 100.004
49.72 | 99.989 | 49.67 | 100.002 | 49.77 | 99.999 | 49.88 | 99.998 | 49.58 | 100.001 | 49.73 | 100.001 | 49.78 | 100.005
49.72 | 99.988 | 49.68 | 100.002 | 49.77 | 99.999 | 49.88 | 99.998 | 49.58 | 100.002 | 49.73 | 100.001 | 49.78 | 100.004
49.72 | 99.987 | 49.68 | 100.002 | 49.77 | 99.999 | 49.88 | 99.999 | 49.59 | 100.003 | 49.73 | 100.001 | 49.78 | 100.005
49.72 | 99.987 | 49.68 | 100.002 | 49.78 | 99.999 | 49.88 | 99.999 | 49.59 | 100.005 | 49.74 | 100.001 | 49.78 | 100.005
49.72 | 99.986 | 49.68 | 100.002 | 49.78 | 99.999 | 49.88 | 99.999 | 49.59 | 100.008 | 49.74 | 100.002 | 49.78 | 100.006
49.72 | 99.985 | 49.68 | 100.003 | 49.78 | 100 | 49.88 | 99.999 | 49.59 | 100.008 | 49.74 | 100.002 | 49.78 | 100.006
49.72 | 99.985 | 49.68 | 100.003 | 49.78 | 100.001 | 49.88 | 100 | 49.59 | 100.009 | 49.74 | 100.002 | 49.78 | 100.007
49.72 | 99.985 | 49.68 | 100.003 | 49.78 | 100.002 | 49.88 | 100.001 | 49.59 | 100.01 | 49.74 | 100.003 | 49.78 | 100.007
49.73 | 99.985 | 49.68 | 100.003 | 49.78 | 100.004 | 49.88 | 100.001 | 49.59 | 100.011 | 49.74 | 100.004 | 49.78 | 100.007
49.73 | 99.986 | 49.69 | 100.004 | 49.78 | 100.004 | 49.88 | 100.002 | 49.59 | 100.012 | 49.74 | 100.004 | 49.78 | 100.007
49.73 | 99.986 | 49.69 | 100.005 | 49.79 | 100.005 | 49.89 | 100.005 | 49.6 | 100.014 | 49.75 | 100.005 | 49.79 | 100.007
49.73 | 99.987 | 49.69 | 100.006 | 49.79 | 100.006 | 49.89 | 100.007 | 49.6 | 100.014 | 49.75 | 100.006 | 49.79 | 100.008
49.73 | 99.987 | 49.7 | 100.006 | 49.79 | 100.008 | 49.89 | 100.012 | 49.6 | 100.015 | 49.76 | 100.007 | 49.79 | 100.009
49.74 | 99.987 | 49.7 | 100.007 | 49.8 | 100.009 | 49.9 | 100.015 | 49.61 | 100.016 | 49.76 | 100.008 | 49.8 | 100.01
49.74 | 99.988 | 49.71 | 100.008 | 49.81 | 100.01 | 49.9 | 100.015 | 49.62 | 100.017 | 49.77 | 100.009 | 49.8 | 100.01
49.75 | 99.989 | 49.72 | 100.009 | 49.82 | 100.012 | 49.91 | 100.015 | 49.63 | 100.018 | 49.78 | 100.01 | 49.81 | 100.01
49.76 | 99.99 | 49.73 | 100.009 | 49.83 | 100.013 | 49.92 | 100.015 | 49.64 | 100.019 | 49.79 | 100.013 | 49.82 | 100.011
49.77 | 99.991 | 49.74 | 100.009 | 49.84 | 100.013 | 49.94 | 100.015 | 49.66 | 100.02 | 49.81 | 100.014 | 49.84 | 100.012
49.79 | 99.992 | 49.76 | 100.01 | 49.86 | 100.014 | 49.95 | 100.016 | 49.67 | 100.021 | 49.83 | 100.015 | 49.86 | 100.013
49.81 | 99.993 | 49.78 | 100.011 | 49.88 | 100.015 | 49.97 | 100.017 | 49.69 | 100.022 | 49.85 | 100.017 | 49.87 | 100.013
49.83 | 99.994 | 49.8 | 100.011 | 49.9 | 100.015 | 49.99 | 100.016 | 49.72 | 100.023 | 49.87 | 100.018 | 49.9 | 100.013
49.85 | 99.994 | 49.82 | 100.011 | 49.93 | 100.016 | 50.02 | 100.017 | 49.74 | 100.023 | 49.9 | 100.018 | 49.92 | 100.014
49.87 | 99.995 | 49.85 | 100.011 | 49.96 | 100.016 | 50.04 | 100.017 | 49.77 | 100.023 | 49.93 | 100.019 | 49.95 | 100.014
49.9 | 99.995 | 49.88 | 100.011 | 49.99 | 100.016 | 50.07 | 100.018 | 49.8 | 100.023 | 49.96 | 100.02 | 49.98 | 100.015
49.93 | 99.996 | 49.91 | 100.011 | 50.02 | 100.016 | 50.11 | 100.018 | 49.83 | 100.024 | 49.99 | 100.021 | 50.01 | 100.015
49.96 | 99.996 | 49.94 | 100.011 | 50.06 | 100.016 | 50.14 | 100.018 | 49.86 | 100.024 | 50.02 | 100.021 | 50.04 | 100.016
49.99 | 99.997 | 49.97 | 100.012 | 50.09 | 100.016 | 50.17 | 100.018 | 49.9 | 100.025 | 50.06 | 100.022 | 50.08 | 100.016
50.02 | 99.997 | 50.01 | 100.012 | 50.13 | 100.016 | 50.21 | 100.019 | 49.94 | 100.025 | 50.1 | 100.022 | 50.12 | 100.016
50.06 | 99.998 | 50.04 | 100.013 | 50.17 | 100.016 | 50.25 | 100.019 | 49.98 | 100.026 | 50.14 | 100.022 | 50.15 | 100.016
50.09 | 99.998 | 50.08 | 100.013 | 50.21 | 100.016 | 50.29 | 100.019 | 50.02 | 100.026 | 50.18 | 100.022 | 50.19 | 100.016
50.13 | 99.998 | 50.12 | 100.013 | 50.25 | 100.017 | 50.33 | 100.019 | 50.06 | 100.026 | 50.23 | 100.022 | 50.24 | 100.016
50.17 | 99.998 | 50.16 | 100.014 | 50.3 | 100.017 | 50.38 | 100.019 | 50.1 | 100.027 | 50.27 | 100.022 | 50.28 | 100.017
50.21 | 99.999 | 50.2 | 100.016 | 50.34 | 100.016 | 50.42 | 100.019 | 50.15 | 100.027 | 50.32 | 100.022 | 50.32 | 100.017
50.25 | 99.999 | 50.24 | 100.017 | 50.39 | 100.016 | 50.47 | 100.02 | 50.2 | 100.028 | 50.36 | 100.022 | 50.37 | 100.017
50.3 | 99.999 | 50.29 | 100.017 | 50.44 | 100.017 | 50.52 | 100.02 | 50.25 | 100.029 | 50.41 | 100.022 | 50.42 | 100.017
50.34 | 100 | 50.33 | 100.018 | 50.49 | 100.017 | 50.57 | 100.02 | 50.3 | 100.029 | 50.46 | 100.022 | 50.47 | 100.018
50.39 | 100.001 | 50.38 | 100.019 | 50.54 | 100.017 | 50.62 | 100.02 | 50.35 | 100.03 | 50.52 | 100.022 | 50.52 | 100.018
50.44 | 100.001 | 50.43 | 100.019 | 50.59 | 100.017 | 50.67 | 100.02 | 50.4 | 100.031 | 50.57 | 100.021 | 50.57 | 100.018
50.48 | 100.001 | 50.48 | 100.02 | 50.65 | 100.017 | 50.72 | 100.019 | 50.46 | 100.032 | 50.63 | 100.021 | 50.63 | 100.019
50.53 | 100.001 | 50.53 | 100.02 | 50.7 | 100.017 | 50.78 | 100.019 | 50.51 | 100.032 | 50.68 | 100.021 | 50.68 | 100.019
50.59 | 100.002 | 50.58 | 100.02 | 50.76 | 100.017 | 50.83 | 100.02 | 50.57 | 100.032 | 50.74 | 100.022 | 50.74 | 100.019
50.64 | 100.002 | 50.64 | 100.021 | 50.82 | 100.017 | 50.89 | 100.019 | 50.63 | 100.033 | 50.8 | 100.022 | 50.8 | 100.019
50.69 | 100.003 | 50.69 | 100.021 | 50.88 | 100.016 | 50.95 | 100.019 | 50.69 | 100.033 | 50.86 | 100.022 | 50.86 | 100.02
50.75 | 100.003 | 50.75 | 100.021 | 50.94 | 100.016 | 51.01 | 100.019 | 50.75 | 100.033 | 50.92 | 100.022 | 50.92 | 100.02
50.81 | 100.003 | 50.81 | 100.021 | 51 | 100.016 | 51.08 | 100.019 | 50.81 | 100.034 | 50.99 | 100.023 | 50.98 | 100.021
50.86 | 100.003 | 50.87 | 100.021 | 51.07 | 100.016 | 51.14 | 100.019 | 50.88 | 100.034 | 51.05 | 100.024 | 51.05 | 100.021
50.92 | 100.004 | 50.93 | 100.021 | 51.13 | 100.017 | 51.21 | 100.018 | 50.95 | 100.035 | 51.12 | 100.024 | 51.11 | 100.022
50.99 | 100.004 | 50.99 | 100.021 | 51.2 | 100.017 | 51.27 | 100.018 | 51.01 | 100.035 | 51.19 | 100.024 | 51.18 | 100.023
51.05 | 100.004 | 51.05 | 100.022 | 51.27 | 100.017 | 51.34 | 100.018 | 51.08 | 100.036 | 51.26 | 100.024 | 51.25 | 100.024
51.11 | 100.004 | 51.12 | 100.023 | 51.34 | 100.018 | 51.41 | 100.019 | 51.15 | 100.036 | 51.33 | 100.024 | 51.32 | 100.024
51.18 | 100.004 | 51.18 | 100.024 | 51.41 | 100.018 | 51.48 | 100.019 | 51.22 | 100.037 | 51.4 | 100.024 | 51.39 | 100.024
51.24 | 100.004 | 51.25 | 100.024 | 51.48 | 100.018 | 51.55 | 100.019 | 51.3 | 100.038 | 51.47 | 100.024 | 51.46 | 100.024
51.31 | 100.004 | 51.32 | 100.025 | 51.56 | 100.019 | 51.63 | 100.02 | 51.37 | 100.039 | 51.55 | 100.023 | 51.53 | 100.024
51.38 | 100.004 | 51.39 | 100.025 | 51.63 | 100.019 | 51.7 | 100.02 | 51.45 | 100.04 | 51.63 | 100.023 | 51.61 | 100.026
51.45 | 100.004 | 51.46 | 100.025 | 51.71 | 100.02 | 51.78 | 100.021 | 51.52 | 100.042 | 51.7 | 100.023 | 51.68 | 100.026
51.52 | 100.004 | 51.53 | 100.025 | 51.79 | 100.021 | 51.85 | 100.021 | 51.6 | 100.043 | 51.78 | 100.023 | 51.76 | 100.027
51.59 | 100.004 | 51.6 | 100.026 | 51.86 | 100.021 | 51.93 | 100.022 | 51.68 | 100.044 | 51.86 | 100.022 | 51.84 | 100.027
51.66 | 100.004 | 51.68 | 100.027 | 51.94 | 100.021 | 52.01 | 100.022 | 51.76 | 100.045 | 51.94 | 100.022 | 51.92 | 100.027
51.74 | 100.004 | 51.75 | 100.027 | 52.02 | 100.022 | 52.09 | 100.023 | 51.84 | 100.045 | 52.02 | 100.021 | 52 | 100.027
51.81 | 100.004 | 51.83 | 100.027 | 52.11 | 100.022 | 52.17 | 100.023 | 51.92 | 100.045 | 52.11 | 100.021 | 52.08 | 100.027
51.89 | 100.004 | 51.9 | 100.027 | 52.19 | 100.022 | 52.26 | 100.023 | 52 | 100.045 | 52.19 | 100.021 | 52.16 | 100.027
51.97 | 100.004 | 51.98 | 100.028 | 52.27 | 100.021 | 52.34 | 100.023 | 52.09 | 100.045 | 52.28 | 100.021 | 52.25 | 100.027
52.05 | 100.004 | 52.06 | 100.027 | 52.36 | 100.021 | 52.43 | 100.023 | 52.18 | 100.045 | 52.36 | 100.021 | 52.33 | 100.028
52.13 | 100.004 | 52.14 | 100.028 | 52.45 | 100.02 | 52.51 | 100.024 | 52.26 | 100.044 | 52.45 | 100.021 | 52.42 | 100.028
52.21 | 100.004 | 52.22 | 100.028 | 52.53 | 100.02 | 52.6 | 100.024 | 52.35 | 100.044 | 52.54 | 100.021 | 52.51 | 100.028
52.29 | 100.004 | 52.31 | 100.028 | 52.62 | 100.02 | 52.69 | 100.024 | 52.44 | 100.043 | 52.63 | 100.021 | 52.6 | 100.029
52.37 | 100.004 | 52.39 | 100.028 | 52.71 | 100.019 | 52.78 | 100.024 | 52.53 | 100.043 | 52.72 | 100.02 | 52.68 | 100.029
52.46 | 100.004 | 52.47 | 100.029 | 52.8 | 100.019 | 52.87 | 100.024 | 52.62 | 100.043 | 52.81 | 100.021 | 52.78 | 100.029
52.54 | 100.004 | 52.56 | 100.029 | 52.89 | 100.019 | 52.96 | 100.025 | 52.71 | 100.043 | 52.9 | 100.021 | 52.87 | 100.03
52.63 | 100.004 | 52.65 | 100.029 | 52.99 | 100.019 | 53.05 | 100.024 | 52.81 | 100.043 | 53 | 100.021 | 52.96 | 100.03
52.71 | 100.004 | 52.73 | 100.029 | 53.08 | 100.019 | 53.14 | 100.024 | 52.9 | 100.043 | 53.09 | 100.021 | 53.05 | 100.03
52.8 | 100.004 | 52.82 | 100.03 | 53.17 | 100.019 | 53.24 | 100.023 | 52.99 | 100.043 | 53.19 | 100.021 | 53.15 | 100.031
52.89 | 100.004 | 52.91 | 100.029 | 53.27 | 100.019 | 53.33 | 100.023 | 53.09 | 100.044 | 53.28 | 100.021 | 53.24 | 100.031
52.98 | 100.004 | 53 | 100.029 | 53.37 | 100.019 | 53.43 | 100.023 | 53.19 | 100.044 | 53.38 | 100.021 | 53.34 | 100.032
53.07 | 100.004 | 53.09 | 100.029 | 53.47 | 100.02 | 53.53 | 100.023 | 53.29 | 100.045 | 53.48 | 100.021 | 53.44 | 100.033
53.16 | 100.004 | 53.19 | 100.029 | 53.56 | 100.021 | 53.62 | 100.023 | 53.38 | 100.046 | 53.58 | 100.021 | 53.54 | 100.033
53.26 | 100.004 | 53.28 | 100.029 | 53.66 | 100.021 | 53.72 | 100.022 | 53.48 | 100.047 | 53.68 | 100.021 | 53.63 | 100.033
53.35 | 100.004 | 53.37 | 100.029 | 53.76 | 100.021 | 53.82 | 100.022 | 53.58 | 100.048 | 53.78 | 100.021 | 53.74 | 100.034
53.45 | 100.004 | 53.47 | 100.028 | 53.87 | 100.021 | 53.92 | 100.021 | 53.69 | 100.048 | 53.88 | 100.022 | 53.84 | 100.034
53.54 | 100.004 | 53.57 | 100.028 | 53.97 | 100.021 | 54.03 | 100.021 | 53.79 | 100.048 | 53.99 | 100.022 | 53.94 | 100.034
53.64 | 100.004 | 53.66 | 100.028 | 54.07 | 100.021 | 54.13 | 100.02 | 53.89 | 100.049 | 54.09 | 100.022 | 54.04 | 100.033
53.74 | 100.004 | 53.76 | 100.029 | 54.17 | 100.021 | 54.23 | 100.02 | 54 | 100.049 | 54.19 | 100.022 | 54.14 | 100.033
53.83 | 100.004 | 53.86 | 100.029 | 54.28 | 100.021 | 54.34 | 100.02 | 54.1 | 100.05 | 54.3 | 100.022 | 54.25 | 100.033
53.93 | 100.004 | 53.96 | 100.03 | 54.39 | 100.021 | 54.44 | 100.019 | 54.21 | 100.05 | 54.41 | 100.022 | 54.36 | 100.033
54.03 | 100.004 | 54.06 | 100.03 | 54.49 | 100.021 | 54.55 | 100.02 | 54.31 | 100.05 | 54.51 | 100.022 | 54.46 | 100.033
54.13 | 100.004 | 54.16 | 100.031 | 54.6 | 100.021 | 54.66 | 100.02 | 54.42 | 100.051 | 54.62 | 100.022 | 54.57 | 100.033
54.24 | 100.004 | 54.26 | 100.032 | 54.71 | 100.021 | 54.76 | 100.02 | 54.53 | 100.051 | 54.73 | 100.023 | 54.68 | 100.033
54.34 | 100.004 | 54.37 | 100.032 | 54.82 | 100.02 | 54.87 | 100.019 | 54.64 | 100.051 | 54.84 | 100.023 | 54.79 | 100.033
54.44 | 100.004 | 54.47 | 100.033 | 54.93 | 100.02 | 54.98 | 100.018 | 54.75 | 100.052 | 54.95 | 100.024 | 54.9 | 100.033
54.55 | 100.004 | 54.57 | 100.033 | 55.04 | 100.021 | 55.09 | 100.018 | 54.86 | 100.053 | 55.06 | 100.024 | 55.01 | 100.032
54.65 | 100.005 | 54.68 | 100.033 | 55.15 | 100.021 | 55.2 | 100.019 | 54.97 | 100.053 | 55.18 | 100.023 | 55.12 | 100.032
54.76 | 100.005 | 54.79 | 100.034 | 55.26 | 100.02 | 55.32 | 100.019 | 55.08 | 100.054 | 55.29 | 100.023 | 55.23 | 100.031
54.86 | 100.005 | 54.89 | 100.035 | 55.37 | 100.02 | 55.43 | 100.019 | 55.2 | 100.054 | 55.4 | 100.023 | 55.34 | 100.031
54.97 | 100.006 | 55 | 100.035 | 55.49 | 100.02 | 55.54 | 100.019 | 55.31 | 100.055 | 55.52 | 100.023 | 55.46 | 100.031
55.08 | 100.007 | 55.11 | 100.036 | 55.6 | 100.021 | 55.65 | 100.02 | 55.43 | 100.055 | 55.63 | 100.023 | 55.57 | 100.031
55.19 | 100.008 | 55.22 | 100.036 | 55.72 | 100.021 | 55.77 | 100.02 | 55.54 | 100.055 | 55.75 | 100.023 | 55.68 | 100.03
55.3 | 100.008 | 55.33 | 100.036 | 55.83 | 100.021 | 55.89 | 100.019 | 55.66 | 100.056 | 55.86 | 100.023 | 55.8 | 100.03
55.41 | 100.008 | 55.44 | 100.036 | 55.95 | 100.021 | 56 | 100.019 | 55.77 | 100.056 | 55.98 | 100.023 | 55.92 | 100.03
55.52 | 100.009 | 55.55 | 100.036 | 56.07 | 100.021 | 56.12 | 100.019 | 55.89 | 100.056 | 56.1 | 100.023 | 56.03 | 100.03
55.63 | 100.01 | 55.66 | 100.036 | 56.19 | 100.021 | 56.24 | 100.019 | 56.01 | 100.056 | 56.22 | 100.024 | 56.15 | 100.03
55.74 | 100.01 | 55.78 | 100.036 | 56.3 | 100.021 | 56.35 | 100.02 | 56.13 | 100.057 | 56.34 | 100.024 | 56.27 | 100.03
55.86 | 100.01 | 55.89 | 100.036 | 56.42 | 100.02 | 56.47 | 100.019 | 56.25 | 100.057 | 56.46 | 100.024 | 56.39 | 100.03
55.97 | 100.01 | 56 | 100.036 | 56.54 | 100.02 | 56.59 | 100.02 | 56.37 | 100.057 | 56.58 | 100.024 | 56.51 | 100.03
56.08 | 100.009 | 56.12 | 100.036 | 56.66 | 100.021 | 56.71 | 100.02 | 56.49 | 100.057 | 56.7 | 100.024 | 56.63 | 100.03
56.2 | 100.009 | 56.24 | 100.036 | 56.79 | 100.021 | 56.83 | 100.02 | 56.61 | 100.057 | 56.82 | 100.024 | 56.75 | 100.03
56.32 | 100.008 | 56.35 | 100.036 | 56.91 | 100.021 | 56.96 | 100.019 | 56.73 | 100.057 | 56.95 | 100.025 | 56.87 | 100.031
56.43 | 100.007 | 56.47 | 100.036 | 57.03 | 100.021 | 57.08 | 100.019 | 56.86 | 100.058 | 57.07 | 100.025 | 56.99 | 100.031
56.55 | 100.007 | 56.59 | 100.036 | 57.15 | 100.02 | 57.2 | 100.019 | 56.98 | 100.058 | 57.19 | 100.025 | 57.12 | 100.031
56.67 | 100.006 | 56.71 | 100.036 | 57.28 | 100.021 | 57.33 | 100.019 | 57.1 | 100.058 | 57.32 | 100.025 | 57.24 | 100.032
56.79 | 100.006 | 56.82 | 100.036 | 57.4 | 100.021 | 57.45 | 100.019 | 57.23 | 100.058 | 57.44 | 100.025 | 57.37 | 100.032
56.9 | 100.005 | 56.94 | 100.036 | 57.53 | 100.021 | 57.57 | 100.019 | 57.35 | 100.058 | 57.57 | 100.025 | 57.49 | 100.032
57.02 | 100.005 | 57.06 | 100.037 | 57.65 | 100.021 | 57.7 | 100.019 | 57.48 | 100.058 | 57.7 | 100.025 | 57.62 | 100.032
57.14 | 100.005 | 57.19 | 100.038 | 57.78 | 100.022 | 57.83 | 100.019 | 57.61 | 100.058 | 57.82 | 100.024 | 57.74 | 100.033
57.27 | 100.004 | 57.31 | 100.038 | 57.91 | 100.022 | 57.95 | 100.019 | 57.73 | 100.057 | 57.95 | 100.024 | 57.87 | 100.033
57.39 | 100.004 | 57.43 | 100.038 | 58.03 | 100.022 | 58.08 | 100.018 | 57.86 | 100.057 | 58.08 | 100.024 | 58 | 100.033
57.51 | 100.004 | 57.55 | 100.038 | 58.16 | 100.022 | 58.21 | 100.018 | 57.99 | 100.057 | 58.21 | 100.023 | 58.12 | 100.033
57.63 | 100.004 | 57.67 | 100.039 | 58.29 | 100.022 | 58.34 | 100.018 | 58.12 | 100.057 | 58.34 | 100.023 | 58.25 | 100.033
57.76 | 100.004 | 57.8 | 100.039 | 58.42 | 100.022 | 58.46 | 100.017 | 58.25 | 100.057 | 58.47 | 100.022 | 58.38 | 100.033
57.88 | 100.004 | 57.92 | 100.04 | 58.55 | 100.022 | 58.59 | 100.017 | 58.38 | 100.057 | 58.6 | 100.022 | 58.51 | 100.033
58 | 100.004 | 58.05 | 100.04 | 58.68 | 100.022 | 58.72 | 100.017 | 58.51 | 100.057 | 58.73 | 100.022 | 58.64 | 100.033
58.13 | 100.004 | 58.17 | 100.04 | 58.81 | 100.022 | 58.85 | 100.017 | 58.64 | 100.057 | 58.86 | 100.022 | 58.77 | 100.032
58.26 | 100.004 | 58.3 | 100.04 | 58.94 | 100.022 | 58.98 | 100.017 | 58.77 | 100.057 | 58.99 | 100.022 | 58.9 | 100.032
58.38 | 100.004 | 58.43 | 100.039 | 59.08 | 100.022 | 59.12 | 100.017 | 58.9 | 100.057 | 59.12 | 100.022 | 59.03 | 100.031
58.51 | 100.003 | 58.55 | 100.039 | 59.21 | 100.021 | 59.25 | 100.017 | 59.03 | 100.057 | 59.26 | 100.023 | 59.16 | 100.031
58.64 | 100.003 | 58.68 | 100.039 | 59.34 | 100.021 | 59.38 | 100.017 | 59.17 | 100.057 | 59.39 | 100.023 | 59.3 | 100.031
58.76 | 100.002 | 58.81 | 100.039 | 59.47 | 100.021 | 59.51 | 100.017 | 59.3 | 100.057 | 59.53 | 100.023 | 59.43 | 100.031
58.89 | 100.002 | 58.94 | 100.039 | 59.61 | 100.02 | 59.65 | 100.017 | 59.43 | 100.057 | 59.66 | 100.023 | 59.56 | 100.031
59.02 | 100.002 | 59.07 | 100.039 | 59.74 | 100.02 | 59.78 | 100.017 | 59.57 | 100.057 | 59.79 | 100.024 | 59.7 | 100.031
59.15 | 100.002 | 59.2 | 100.039 | 59.88 | 100.02 | 59.92 | 100.017 | 59.7 | 100.057 | 59.93 | 100.023 | 59.83 | 100.032
59.28 | 100.001 | 59.33 | 100.039 | 60.01 | 100.019 | 60.05 | 100.017 | 59.84 | 100.057 | 60.07 | 100.024 | 59.97 | 100.031
59.41 | 100.001 | 59.46 | 100.039 | 60.15 | 100.02 | 60.19 | 100.018 | 59.97 | 100.057 | 60.2 | 100.023 | 60.1 | 100.031
59.54 | 100.001 | 59.59 | 100.039 | 60.29 | 100.02 | 60.32 | 100.017 | 60.11 | 100.058 | 60.34 | 100.023 | 60.24 | 100.031
59.67 | 100.001 | 59.72 | 100.039 | 60.42 | 100.02 | 60.46 | 100.017 | 60.25 | 100.058 | 60.48 | 100.023 | 60.37 | 100.03
59.81 | 100.001 | 59.86 | 100.039 | 60.56 | 100.019 | 60.59 | 100.017 | 60.38 | 100.058 | 60.61 | 100.022 | 60.51 | 100.03
59.94 | 100.002 | 59.99 | 100.039 | 60.7 | 100.019 | 60.73 | 100.017 | 60.52 | 100.058 | 60.75 | 100.022 | 60.65 | 100.03
60.07 | 100.002 | 60.12 | 100.039 | 60.84 | 100.019 | 60.87 | 100.017 | 60.66 | 100.058 | 60.89 | 100.022 | 60.78 | 100.03
60.2 | 100.001 | 60.26 | 100.039 | 60.97 | 100.018 | 61.01 | 100.017 | 60.8 | 100.059 | 61.03 | 100.021 | 60.92 | 100.03
60.34 | 100.001 | 60.39 | 100.04 | 61.11 | 100.018 | 61.15 | 100.018 | 60.93 | 100.059 | 61.17 | 100.021 | 61.06 | 100.03
60.47 | 100.001 | 60.53 | 100.04 | 61.25 | 100.018 | 61.28 | 100.018 | 61.07 | 100.059 | 61.31 | 100.021 | 61.2 | 100.03
60.61 | 100.001 | 60.66 | 100.04 | 61.39 | 100.018 | 61.42 | 100.018 | 61.21 | 100.059 | 61.45 | 100.02 | 61.34 | 100.029
60.74 | 100.001 | 60.8 | 100.04 | 61.53 | 100.017 | 61.56 | 100.018 | 61.35 | 100.059 | 61.59 | 100.021 | 61.48 | 100.029
60.88 | 100.001 | 60.93 | 100.04 | 61.67 | 100.018 | 61.7 | 100.018 | 61.49 | 100.059 | 61.73 | 100.02 | 61.62 | 100.029
61.01 | 100.001 | 61.07 | 100.04 | 61.82 | 100.017 | 61.84 | 100.018 | 61.63 | 100.059 | 61.87 | 100.02 | 61.76 | 100.029
61.15 | 100.001 | 61.21 | 100.041 | 61.96 | 100.017 | 61.98 | 100.018 | 61.78 | 100.059 | 62.01 | 100.02 | 61.9 | 100.029
61.29 | 100 | 61.34 | 100.041 | 62.1 | 100.017 | 62.13 | 100.019 | 61.92 | 100.059 | 62.16 | 100.02 | 62.04 | 100.03
61.42 | 100 | 61.48 | 100.041 | 62.24 | 100.018 | 62.27 | 100.019 | 62.06 | 100.06 | 62.3 | 100.019 | 62.18 | 100.03
61.56 | 100 | 61.62 | 100.041 | 62.38 | 100.018 | 62.41 | 100.019 | 62.2 | 100.06 | 62.44 | 100.019 | 62.32 | 100.03
61.7 | 100.001 | 61.76 | 100.042 | 62.53 | 100.019 | 62.55 | 100.019 | 62.34 | 100.06 | 62.59 | 100.019 | 62.47 | 100.03
61.84 | 100.001 | 61.9 | 100.042 | 62.67 | 100.019 | 62.69 | 100.018 | 62.49 | 100.059 | 62.73 | 100.018 | 62.61 | 100.031
61.98 | 100.001 | 62.04 | 100.042 | 62.81 | 100.02 | 62.84 | 100.018 | 62.63 | 100.059 | 62.87 | 100.018 | 62.75 | 100.031
62.11 | 100.001 | 62.18 | 100.043 | 62.96 | 100.02 | 62.98 | 100.017 | 62.77 | 100.059 | 63.02 | 100.017 | 62.89 | 100.031
62.25 | 100.001 | 62.32 | 100.043 | 63.1 | 100.02 | 63.13 | 100.016 | 62.92 | 100.059 | 63.16 | 100.017 | 63.04 | 100.031
62.39 | 100.001 | 62.46 | 100.043 | 63.25 | 100.02 | 63.27 | 100.016 | 63.06 | 100.058 | 63.31 | 100.016 | 63.18 | 100.031
62.53 | 100.001 | 62.6 | 100.042 | 63.39 | 100.02 | 63.41 | 100.015 | 63.21 | 100.058 | 63.45 | 100.015 | 63.33 | 100.031
62.67 | 100 | 62.74 | 100.042 | 63.54 | 100.02 | 63.56 | 100.015 | 63.35 | 100.057 | 63.6 | 100.015 | 63.47 | 100.031
62.82 | 100 | 62.88 | 100.042 | 63.68 | 100.02 | 63.7 | 100.015 | 63.5 | 100.056 | 63.75 | 100.015 | 63.62 | 100.031
62.96 | 100 | 63.02 | 100.041 | 63.83 | 100.02 | 63.85 | 100.015 | 63.64 | 100.056 | 63.89 | 100.015 | 63.76 | 100.031
63.1 | 100 | 63.16 | 100.041 | 63.97 | 100.019 | 64 | 100.015 | 63.79 | 100.055 | 64.04 | 100.014 | 63.91 | 100.031
63.24 | 100 | 63.31 | 100.041 | 64.12 | 100.019 | 64.14 | 100.014 | 63.94 | 100.055 | 64.19 | 100.014 | 64.05 | 100.031
63.38 | 99.999 | 63.45 | 100.041 | 64.27 | 100.019 | 64.29 | 100.014 | 64.08 | 100.054 | 64.33 | 100.014 | 64.2 | 100.03
63.52 | 99.999 | 63.59 | 100.04 | 64.41 | 100.019 | 64.44 | 100.013 | 64.23 | 100.055 | 64.48 | 100.013 | 64.35 | 100.03
63.67 | 99.998 | 63.73 | 100.04 | 64.56 | 100.018 | 64.58 | 100.014 | 64.38 | 100.054 | 64.63 | 100.013 | 64.49 | 100.03
63.81 | 99.997 | 63.88 | 100.04 | 64.71 | 100.018 | 64.73 | 100.014 | 64.52 | 100.054 | 64.78 | 100.013 | 64.64 | 100.03
63.95 | 99.997 | 64.02 | 100.04 | 64.86 | 100.018 | 64.88 | 100.013 | 64.67 | 100.054 | 64.93 | 100.012 | 64.79 | 100.03
64.1 | 99.997 | 64.17 | 100.039 | 65.01 | 100.018 | 65.03 | 100.013 | 64.82 | 100.054 | 65.08 | 100.012 | 64.93 | 100.029
64.24 | 99.997 | 64.31 | 100.04 | 65.15 | 100.017 | 65.17 | 100.013 | 64.97 | 100.054 | 65.22 | 100.012 | 65.08 | 100.029
64.39 | 99.997 | 64.46 | 100.039 | 65.3 | 100.017 | 65.32 | 100.013 | 65.12 | 100.054 | 65.37 | 100.01 | 65.23 | 100.029
64.53 | 99.997 | 64.6 | 100.039 | 65.45 | 100.017 | 65.47 | 100.012 | 65.27 | 100.054 | 65.52 | 100.009 | 65.38 | 100.029
64.68 | 99.997 | 64.75 | 100.039 | 65.6 | 100.017 | 65.62 | 100.012 | 65.42 | 100.054 | 65.67 | 100.009 | 65.53 | 100.029
64.82 | 99.997 | 64.89 | 100.039 | 65.75 | 100.017 | 65.77 | 100.012 | 65.57 | 100.054 | 65.83 | 100.008 | 65.68 | 100.029
64.97 | 99.997 | 65.04 | 100.04 | 65.9 | 100.017 | 65.92 | 100.012 | 65.72 | 100.054 | 65.98 | 100.007 | 65.83 | 100.029
65.11 | 99.997 | 65.19 | 100.04 | 66.05 | 100.017 | 66.07 | 100.012 | 65.87 | 100.054 | 66.13 | 100.007 | 65.98 | 100.029
65.26 | 99.997 | 65.33 | 100.04 | 66.2 | 100.017 | 66.22 | 100.012 | 66.02 | 100.054 | 66.28 | 100.006 | 66.13 | 100.029
65.41 | 99.998 | 65.48 | 100.04 | 66.35 | 100.017 | 66.37 | 100.012 | 66.17 | 100.053 | 66.43 | 100.006 | 66.28 | 100.029
65.55 | 99.998 | 65.63 | 100.04 | 66.5 | 100.017 | 66.52 | 100.012 | 66.32 | 100.053 | 66.58 | 100.006 | 66.43 | 100.029
65.7 | 99.998 | 65.78 | 100.04 | 66.65 | 100.018 | 66.67 | 100.011 | 66.47 | 100.053 | 66.73 | 100.005 | 66.58 | 100.03
65.85 | 99.998 | 65.92 | 100.04 | 66.81 | 100.017 | 66.83 | 100.01 | 66.62 | 100.053 | 66.89 | 100.005 | 66.73 | 100.03
66 | 99.999 | 66.07 | 100.04 | 66.96 | 100.017 | 66.98 | 100.01 | 66.77 | 100.053 | 67.04 | 100.005 | 66.88 | 100.03
66.15 | 99.999 | 66.22 | 100.04 | 67.11 | 100.018 | 67.13 | 100.01 | 66.93 | 100.053 | 67.19 | 100.004 | 67.03 | 100.029
66.29 | 99.999 | 66.37 | 100.04 | 67.26 | 100.017 | 67.28 | 100.01 | 67.08 | 100.052 | 67.34 | 100.004 | 67.18 | 100.029
66.44 | 99.999 | 66.52 | 100.04 | 67.41 | 100.017 | 67.43 | 100.01 | 67.23 | 100.052 | 67.5 | 100.003 | 67.34 | 100.029
66.59 | 99.998 | 66.67 | 100.04 | 67.57 | 100.017 | 67.59 | 100.01 | 67.38 | 100.052 | 67.65 | 100.003 | 67.49 | 100.028
66.74 | 99.997 | 66.82 | 100.039 | 67.72 | 100.017 | 67.74 | 100.009 | 67.54 | 100.051 | 67.81 | 100.003 | 67.64 | 100.028
66.89 | 99.996 | 66.97 | 100.039 | 67.87 | 100.016 | 67.89 | 100.009 | 67.69 | 100.051 | 67.96 | 100.002 | 67.79 | 100.028
67.04 | 99.996 | 67.12 | 100.039 | 68.03 | 100.016 | 68.05 | 100.009 | 67.84 | 100.051 | 68.11 | 100.002 | 67.95 | 100.028
67.19 | 99.996 | 67.27 | 100.038 | 68.18 | 100.015 | 68.2 | 100.009 | 68 | 100.051 | 68.27 | 100.001 | 68.1 | 100.027
67.34 | 99.996 | 67.42 | 100.038 | 68.33 | 100.015 | 68.35 | 100.008 | 68.15 | 100.051 | 68.42 | 100.001 | 68.25 | 100.027
67.49 | 99.996 | 67.57 | 100.037 | 68.49 | 100.014 | 68.51 | 100.008 | 68.31 | 100.051 | 68.58 | 100.001 | 68.41 | 100.027
67.64 | 99.996 | 67.72 | 100.037 | 68.64 | 100.013 | 68.66 | 100.007 | 68.46 | 100.051 | 68.73 | 100.001 | 68.56 | 100.027
67.79 | 99.996 | 67.87 | 100.036 | 68.8 | 100.013 | 68.82 | 100.007 | 68.61 | 100.051 | 68.89 | 100.001 | 68.71 | 100.027
67.95 | 99.996 | 68.02 | 100.036 | 68.95 | 100.014 | 68.97 | 100.007 | 68.77 | 100.051 | 69.04 | 100.001 | 68.87 | 100.027
68.1 | 99.996 | 68.18 | 100.036 | 69.11 | 100.014 | 69.13 | 100.007 | 68.92 | 100.051 | 69.2 | 100.001 | 69.02 | 100.028
68.25 | 99.995 | 68.33 | 100.035 | 69.26 | 100.013 | 69.28 | 100.007 | 69.08 | 100.05 | 69.36 | 100 | 69.18 | 100.028
68.4 | 99.995 | 68.48 | 100.035 | 69.42 | 100.013 | 69.44 | 100.006 | 69.24 | 100.05 | 69.51 | 99.999 | 69.33 | 100.028
68.55 | 99.995 | 68.63 | 100.035 | 69.57 | 100.012 | 69.59 | 100.006 | 69.39 | 100.05 | 69.67 | 99.999 | 69.49 | 100.028
68.71 | 99.996 | 68.79 | 100.035 | 69.73 | 100.012 | 69.75 | 100.005 | 69.55 | 100.05 | 69.83 | 99.998 | 69.64 | 100.029
68.86 | 99.996 | 68.94 | 100.034 | 69.88 | 100.012 | 69.91 | 100.005 | 69.7 | 100.049 | 69.98 | 99.997 | 69.8 | 100.029
69.01 | 99.996 | 69.09 | 100.034 | 70.04 | 100.012 | 70.06 | 100.004 | 69.86 | 100.049 | 70.14 | 99.996 | 69.95 | 100.029
69.17 | 99.995 | 69.25 | 100.034 | 70.2 | 100.012 | 70.22 | 100.004 | 70.02 | 100.049 | 70.3 | 99.995 | 70.11 | 100.029
69.32 | 99.995 | 69.4 | 100.034 | 70.35 | 100.012 | 70.38 | 100.004 | 70.17 | 100.049 | 70.45 | 99.995 | 70.26 | 100.029
69.48 | 99.994 | 69.55 | 100.033 | 70.51 | 100.012 | 70.53 | 100.004 | 70.33 | 100.049 | 70.61 | 99.994 | 70.42 | 100.029
69.63 | 99.994 | 69.71 | 100.033 | 70.67 | 100.011 | 70.69 | 100.003 | 70.49 | 100.049 | 70.77 | 99.993 | 70.58 | 100.028
69.78 | 99.994 | 69.86 | 100.032 | 70.82 | 100.011 | 70.85 | 100.003 | 70.64 | 100.048 | 70.93 | 99.993 | 70.73 | 100.028
69.94 | 99.994 | 70.02 | 100.032 | 70.98 | 100.009 | 71.01 | 100.003 | 70.8 | 100.048 | 71.09 | 99.992 | 70.89 | 100.028
70.09 | 99.994 | 70.17 | 100.032 | 71.14 | 100.009 | 71.16 | 100.002 | 70.96 | 100.048 | 71.24 | 99.992 | 71.05 | 100.027
70.25 | 99.994 | 70.33 | 100.032 | 71.3 | 100.01 | 71.32 | 100.002 | 71.12 | 100.048 | 71.4 | 99.991 | 71.2 | 100.027
70.4 | 99.993 | 70.48 | 100.031 | 71.45 | 100.01 | 71.48 | 100.001 | 71.27 | 100.048 | 71.56 | 99.99 | 71.36 | 100.027
70.56 | 99.993 | 70.64 | 100.031 | 71.61 | 100.009 | 71.64 | 100.001 | 71.43 | 100.048 | 71.72 | 99.99 | 71.52 | 100.027
70.72 | 99.993 | 70.8 | 100.03 | 71.77 | 100.009 | 71.8 | 100.001 | 71.59 | 100.048 | 71.88 | 99.987 | 71.67 | 100.026
70.87 | 99.993 | 70.95 | 100.03 | 71.93 | 100.009 | 71.95 | 100.002 | 71.75 | 100.048 | 72.04 | 99.986 | 71.83 | 100.026
71.03 | 99.993 | 71.11 | 100.029 | 72.09 | 100.008 | 72.11 | 100.002 | 71.91 | 100.047 | 72.2 | 99.985 | 71.99 | 100.026
71.18 | 99.993 | 71.26 | 100.029 | 72.25 | 100.007 | 72.27 | 100.002 | 72.07 | 100.046 | 72.36 | 99.984 | 72.15 | 100.026
71.34 | 99.993 | 71.42 | 100.028 | 72.41 | 100.006 | 72.43 | 100.002 | 72.23 | 100.046 | 72.52 | 99.984 | 72.31 | 100.025
71.5 | 99.992 | 71.58 | 100.028 | 72.57 | 100.006 | 72.59 | 100.002 | 72.38 | 100.045 | 72.68 | 99.984 | 72.46 | 100.025
71.65 | 99.991 | 71.74 | 100.029 | 72.72 | 100.006 | 72.75 | 100.003 | 72.54 | 100.045 | 72.84 | 99.983 | 72.62 | 100.025
71.81 | 99.991 | 71.89 | 100.028 | 72.88 | 100.005 | 72.91 | 100.002 | 72.7 | 100.044 | 73 | 99.982 | 72.78 | 100.024
71.97 | 99.99 | 72.05 | 100.028 | 73.04 | 100.004 | 73.07 | 100.002 | 72.86 | 100.043 | 73.16 | 99.982 | 72.94 | 100.024
72.13 | 99.989 | 72.21 | 100.028 | 73.2 | 100.004 | 73.23 | 100.002 | 73.02 | 100.042 | 73.32 | 99.982 | 73.1 | 100.024
72.28 | 99.988 | 72.37 | 100.028 | 73.36 | 100.002 | 73.39 | 100.002 | 73.18 | 100.041 | 73.48 | 99.982 | 73.26 | 100.024
72.44 | 99.989 | 72.52 | 100.028 | 73.52 | 100.001 | 73.55 | 100.003 | 73.34 | 100.04 | 73.64 | 99.982 | 73.42 | 100.024
72.6 | 99.988 | 72.68 | 100.028 | 73.68 | 100.001 | 73.71 | 100.003 | 73.5 | 100.04 | 73.8 | 99.981 | 73.58 | 100.024
72.76 | 99.987 | 72.84 | 100.028 | 73.85 | 100 | 73.87 | 100.003 | 73.66 | 100.039 | 73.96 | 99.981 | 73.73 | 100.024
72.92 | 99.987 | 73 | 100.028 | 74.01 | 99.999 | 74.03 | 100.003 | 73.82 | 100.038 | 74.12 | 99.981 | 73.89 | 100.023
73.08 | 99.987 | 73.16 | 100.028 | 74.17 | 99.999 | 74.19 | 100.003 | 73.98 | 100.038 | 74.28 | 99.98 | 74.05 | 100.023
73.23 | 99.986 | 73.32 | 100.027 | 74.33 | 99.998 | 74.35 | 100.002 | 74.14 | 100.038 | 74.44 | 99.98 | 74.21 | 100.023
73.39 | 99.986 | 73.48 | 100.026 | 74.49 | 99.997 | 74.51 | 100.003 | 74.3 | 100.038 | 74.6 | 99.98 | 74.37 | 100.022
73.55 | 99.985 | 73.64 | 100.025 | 74.65 | 99.997 | 74.68 | 100.003 | 74.47 | 100.038 | 74.77 | 99.979 | 74.53 | 100.022
73.71 | 99.985 | 73.8 | 100.025 | 74.81 | 99.996 | 74.84 | 100.003 | 74.63 | 100.038 | 74.93 | 99.979 | 74.69 | 100.022
73.87 | 99.985 | 73.96 | 100.025 | 74.97 | 99.995 | 75 | 100.003 | 74.79 | 100.038 | 75.09 | 99.979 | 74.85 | 100.022
74.03 | 99.984 | 74.12 | 100.025 | 75.13 | 99.994 | 75.16 | 100.003 | 74.95 | 100.038 | 75.25 | 99.979 | 75.02 | 100.022
74.19 | 99.983 | 74.28 | 100.024 | 75.3 | 99.994 | 75.32 | 100.002 | 75.11 | 100.037 | 75.41 | 99.978 | 75.18 | 100.022
74.35 | 99.982 | 74.44 | 100.023 | 75.46 | 99.994 | 75.48 | 100.001 | 75.27 | 100.037 | 75.58 | 99.977 | 75.34 | 100.022
74.51 | 99.981 | 74.6 | 100.022 | 75.62 | 99.993 | 75.65 | 100.001 | 75.43 | 100.037 | 75.74 | 99.977 | 75.5 | 100.022
74.67 | 99.98 | 74.76 | 100.022 | 75.78 | 99.992 | 75.81 | 100.001 | 75.6 | 100.036 | 75.9 | 99.976 | 75.66 | 100.022
74.83 | 99.98 | 74.92 | 100.022 | 75.94 | 99.992 | 75.97 | 100 | 75.76 | 100.035 | 76.06 | 99.976 | 75.82 | 100.021
74.99 | 99.979 | 75.08 | 100.021 | 76.11 | 99.991 | 76.13 | 99.999 | 75.92 | 100.035 | 76.23 | 99.975 | 75.98 | 100.021
75.15 | 99.979 | 75.24 | 100.021 | 76.27 | 99.991 | 76.3 | 99.998 | 76.08 | 100.034 | 76.39 | 99.975 | 76.14 | 100.021
75.31 | 99.978 | 75.4 | 100.021 | 76.43 | 99.991 | 76.46 | 99.997 | 76.24 | 100.034 | 76.55 | 99.974 | 76.3 | 100.021
75.47 | 99.978 | 75.56 | 100.021 | 76.6 | 99.991 | 76.62 | 99.996 | 76.41 | 100.033 | 76.72 | 99.974 | 76.46 | 100.021
75.64 | 99.978 | 75.72 | 100.021 | 76.76 | 99.991 | 76.78 | 99.996 | 76.57 | 100.033 | 76.88 | 99.973 | 76.63 | 100.02
75.8 | 99.977 | 75.88 | 100.021 | 76.92 | 99.991 | 76.95 | 99.996 | 76.73 | 100.032 | 77.04 | 99.972 | 76.79 | 100.019
75.96 | 99.976 | 76.05 | 100.02 | 77.08 | 99.991 | 77.11 | 99.995 | 76.89 | 100.032 | 77.21 | 99.971 | 76.95 | 100.019
76.12 | 99.976 | 76.21 | 100.02 | 77.25 | 99.991 | 77.27 | 99.995 | 77.06 | 100.031 | 77.37 | 99.97 | 77.11 | 100.019
76.28 | 99.975 | 76.37 | 100.019 | 77.41 | 99.991 | 77.44 | 99.995 | 77.22 | 100.03 | 77.53 | 99.97 | 77.27 | 100.018
76.44 | 99.974 | 76.53 | 100.019 | 77.58 | 99.991 | 77.6 | 99.995 | 77.38 | 100.03 | 77.7 | 99.969 | 77.44 | 100.019
76.61 | 99.974 | 76.69 | 100.019 | 77.74 | 99.991 | 77.76 | 99.995 | 77.55 | 100.03 | 77.86 | 99.967 | 77.6 | 100.019
76.77 | 99.973 | 76.86 | 100.019 | 77.9 | 99.991 | 77.93 | 99.995 | 77.71 | 100.031 | 78.02 | 99.966 | 77.76 | 100.019
76.93 | 99.972 | 77.02 | 100.019 | 78.07 | 99.991 | 78.09 | 99.995 | 77.87 | 100.03 | 78.19 | 99.965 | 77.92 | 100.019
77.09 | 99.971 | 77.18 | 100.019 | 78.23 | 99.991 | 78.25 | 99.995 | 78.04 | 100.03 | 78.35 | 99.964 | 78.09 | 100.018
77.26 | 99.97 | 77.35 | 100.018 | 78.39 | 99.991 | 78.42 | 99.994 | 78.2 | 100.031 | 78.52 | 99.963 | 78.25 | 100.019
77.42 | 99.97 | 77.51 | 100.018 | 78.56 | 99.99 | 78.58 | 99.994 | 78.36 | 100.03 | 78.68 | 99.962 | 78.41 | 100.019
77.58 | 99.969 | 77.67 | 100.018 | 78.72 | 99.99 | 78.75 | 99.993 | 78.53 | 100.03 | 78.84 | 99.961 | 78.57 | 100.019
77.75 | 99.969 | 77.83 | 100.018 | 78.89 | 99.99 | 78.91 | 99.993 | 78.69 | 100.03 | 79.01 | 99.96 | 78.74 | 100.019
77.91 | 99.968 | 78 | 100.017 | 79.05 | 99.989 | 79.08 | 99.992 | 78.85 | 100.03 | 79.17 | 99.959 | 78.9 | 100.019
78.07 | 99.968 | 78.16 | 100.017 | 79.22 | 99.988 | 79.24 | 99.991 | 79.02 | 100.03 | 79.34 | 99.958 | 79.06 | 100.019
78.24 | 99.967 | 78.32 | 100.017 | 79.38 | 99.987 | 79.4 | 99.99 | 79.18 | 100.03 | 79.5 | 99.957 | 79.23 | 100.018
78.4 | 99.966 | 78.49 | 100.017 | 79.55 | 99.986 | 79.57 | 99.988 | 79.35 | 100.03 | 79.67 | 99.956 | 79.39 | 100.018
78.56 | 99.966 | 78.65 | 100.016 | 79.71 | 99.984 | 79.73 | 99.988 | 79.51 | 100.03 | 79.83 | 99.955 | 79.55 | 100.017
78.73 | 99.965 | 78.82 | 100.016 | 79.88 | 99.983 | 79.9 | 99.988 | 79.67 | 100.029 | 80 | 99.955 | 79.72 | 100.016
78.89 | 99.964 | 78.98 | 100.016 | 80.04 | 99.982 | 80.06 | 99.987 | 79.84 | 100.029 | 80.16 | 99.954 | 79.88 | 100.016
79.05 | 99.964 | 79.14 | 100.016 | 80.21 | 99.981 | 80.23 | 99.987 | 80 | 100.029 | 80.33 | 99.954 | 80.04 | 100.016
79.22 | 99.963 | 79.31 | 100.015 | 80.37 | 99.981 | 80.39 | 99.986 | 80.17 | 100.028 | 80.49 | 99.954 | 80.21 | 100.015
79.38 | 99.963 | 79.47 | 100.015 | 80.54 | 99.979 | 80.56 | 99.985 | 80.33 | 100.028 | 80.66 | 99.953 | 80.37 | 100.014
79.55 | 99.963 | 79.64 | 100.014 | 80.7 | 99.979 | 80.72 | 99.985 | 80.5 | 100.028 | 80.82 | 99.953 | 80.53 | 100.013
79.71 | 99.962 | 79.8 | 100.014 | 80.87 | 99.978 | 80.89 | 99.985 | 80.66 | 100.027 | 80.99 | 99.953 | 80.7 | 100.013
79.88 | 99.961 | 79.97 | 100.013 | 81.03 | 99.977 | 81.05 | 99.984 | 80.83 | 100.026 | 81.15 | 99.953 | 80.86 | 100.013
80.04 | 99.961 | 80.13 | 100.013 | 81.2 | 99.977 | 81.22 | 99.984 | 80.99 | 100.025 | 81.32 | 99.952 | 81.03 | 100.012
80.2 | 99.961 | 80.29 | 100.013 | 81.37 | 99.976 | 81.38 | 99.983 | 81.16 | 100.025 | 81.49 | 99.952 | 81.19 | 100.011
80.37 | 99.961 | 80.46 | 100.013 | 81.53 | 99.976 | 81.55 | 99.982 | 81.32 | 100.024 | 81.65 | 99.951 | 81.35 | 100.011
80.53 | 99.96 | 80.62 | 100.012 | 81.7 | 99.975 | 81.72 | 99.982 | 81.49 | 100.024 | 81.82 | 99.951 | 81.52 | 100.01
80.7 | 99.96 | 80.79 | 100.011 | 81.86 | 99.975 | 81.88 | 99.98 | 81.65 | 100.023 | 81.98 | 99.95 | 81.68 | 100.008
80.86 | 99.96 | 80.96 | 100.01 | 82.03 | 99.975 | 82.05 | 99.98 | 81.82 | 100.023 | 82.15 | 99.949 | 81.85 | 100.007
81.03 | 99.96 | 81.12 | 100.01 | 82.2 | 99.974 | 82.21 | 99.98 | 81.98 | 100.023 | 82.31 | 99.947 | 82.01 | 100.007
81.19 | 99.959 | 81.29 | 100.009 | 82.36 | 99.974 | 82.38 | 99.979 | 82.15 | 100.023 | 82.48 | 99.945 | 82.18 | 100.007
81.36 | 99.959 | 81.45 | 100.009 | 82.53 | 99.974 | 82.55 | 99.978 | 82.31 | 100.023 | 82.65 | 99.943 | 82.34 | 100.007
81.52 | 99.958 | 81.62 | 100.009 | 82.7 | 99.974 | 82.71 | 99.977 | 82.48 | 100.022 | 82.81 | 99.941 | 82.51 | 100.007
81.69 | 99.958 | 81.78 | 100.009 | 82.86 | 99.973 | 82.88 | 99.977 | 82.64 | 100.022 | 82.98 | 99.94 | 82.67 | 100.006
81.86 | 99.958 | 81.95 | 100.009 | 83.03 | 99.973 | 83.04 | 99.977 | 82.81 | 100.021 | 83.14 | 99.939 | 82.83 | 100.006
82.02 | 99.957 | 82.11 | 100.009 | 83.19 | 99.972 | 83.21 | 99.976 | 82.98 | 100.021 | 83.31 | 99.938 | 83 | 100.005
82.19 | 99.956 | 82.28 | 100.009 | 83.36 | 99.972 | 83.38 | 99.976 | 83.14 | 100.02 | 83.48 | 99.937 | 83.16 | 100.005
82.35 | 99.955 | 82.45 | 100.009 | 83.53 | 99.972 | 83.54 | 99.975 | 83.31 | 100.019 | 83.64 | 99.936 | 83.33 | 100.005
82.52 | 99.954 | 82.61 | 100.008 | 83.69 | 99.972 | 83.71 | 99.974 | 83.47 | 100.019 | 83.81 | 99.935 | 83.49 | 100.004
82.68 | 99.953 | 82.78 | 100.008 | 83.86 | 99.971 | 83.88 | 99.974 | 83.64 | 100.017 | 83.98 | 99.935 | 83.66 | 100.004
82.85 | 99.951 | 82.95 | 100.008 | 84.03 | 99.971 | 84.04 | 99.972 | 83.8 | 100.016 | 84.14 | 99.934 | 83.82 | 100.004
83.02 | 99.951 | 83.11 | 100.008 | 84.2 | 99.97 | 84.21 | 99.972 | 83.97 | 100.015 | 84.31 | 99.933 | 83.99 | 100.003
83.18 | 99.949 | 83.28 | 100.008 | 84.36 | 99.97 | 84.38 | 99.972 | 84.14 | 100.014 | 84.48 | 99.932 | 84.15 | 100.001
83.35 | 99.948 | 83.45 | 100.008 | 84.53 | 99.969 | 84.54 | 99.971 | 84.3 | 100.013 | 84.64 | 99.931 | 84.32 | 100.001
83.52 | 99.948 | 83.61 | 100.008 | 84.7 | 99.969 | 84.71 | 99.97 | 84.47 | 100.012 | 84.81 | 99.93 | 84.49 | 100.001
83.68 | 99.947 | 83.78 | 100.008 | 84.86 | 99.968 | 84.88 | 99.969 | 84.64 | 100.011 | 84.98 | 99.929 | 84.65 | 100.001
83.85 | 99.946 | 83.95 | 100.007 | 85.03 | 99.968 | 85.04 | 99.969 | 84.8 | 100.01 | 85.14 | 99.928 | 84.82 | 100.001
84.01 | 99.945 | 84.11 | 100.007 | 85.2 | 99.968 | 85.21 | 99.969 | 84.97 | 100.009 | 85.31 | 99.928 | 84.98 | 100
84.18 | 99.945 | 84.28 | 100.007 | 85.37 | 99.968 | 85.38 | 99.969 | 85.14 | 100.008 | 85.48 | 99.927 | 85.15 | 100
84.35 | 99.945 | 84.45 | 100.006 | 85.53 | 99.968 | 85.55 | 99.969 | 85.3 | 100.008 | 85.64 | 99.926 | 85.31 | 100
84.51 | 99.944 | 84.61 | 100.006 | 85.7 | 99.967 | 85.71 | 99.968 | 85.47 | 100.007 | 85.81 | 99.924 | 85.48 | 100
84.68 | 99.944 | 84.78 | 100.006 | 85.87 | 99.967 | 85.88 | 99.968 | 85.64 | 100.007 | 85.98 | 99.923 | 85.64 | 100.001
84.85 | 99.943 | 84.95 | 100.005 | 86.04 | 99.967 | 86.05 | 99.968 | 85.8 | 100.006 | 86.15 | 99.922 | 85.81 | 100.001
85.02 | 99.942 | 85.12 | 100.005 | 86.2 | 99.966 | 86.22 | 99.968 | 85.97 | 100.006 | 86.31 | 99.921 | 85.98 | 100
85.18 | 99.942 | 85.28 | 100.004 | 86.37 | 99.966 | 86.38 | 99.968 | 86.14 | 100.005 | 86.48 | 99.92 | 86.14 | 100
85.35 | 99.942 | 85.45 | 100.003 | 86.54 | 99.965 | 86.55 | 99.969 | 86.3 | 100.004 | 86.65 | 99.92 | 86.31 | 100
85.52 | 99.942 | 85.62 | 100.002 | 86.71 | 99.965 | 86.72 | 99.969 | 86.47 | 100.003 | 86.81 | 99.918 | 86.47 | 99.999
85.68 | 99.942 | 85.79 | 100.002 | 86.87 | 99.964 | 86.89 | 99.969 | 86.64 | 100.003 | 86.98 | 99.916 | 86.64 | 99.999
85.85 | 99.942 | 85.95 | 100.001 | 87.04 | 99.963 | 87.05 | 99.97 | 86.81 | 100.002 | 87.15 | 99.914 | 86.81 | 99.999
86.02 | 99.941 | 86.12 | 100 | 87.21 | 99.962 | 87.22 | 99.97 | 86.97 | 100.002 | 87.32 | 99.912 | 86.97 | 99.998
86.19 | 99.941 | 86.29 | 99.999 | 87.38 | 99.962 | 87.39 | 99.97 | 87.14 | 100.002 | 87.49 | 99.911 | 87.14 | 99.997
86.35 | 99.94 | 86.46 | 99.998 | 87.55 | 99.961 | 87.56 | 99.97 | 87.31 | 100.001 | 87.65 | 99.91 | 87.3 | 99.996
86.52 | 99.94 | 86.62 | 99.998 | 87.71 | 99.96 | 87.72 | 99.971 | 87.47 | 100.001 | 87.82 | 99.909 | 87.47 | 99.996
86.69 | 99.94 | 86.79 | 99.998 | 87.88 | 99.96 | 87.89 | 99.971 | 87.64 | 100 | 87.99 | 99.908 | 87.64 | 99.995
86.85 | 99.94 | 86.96 | 99.998 | 88.05 | 99.959 | 88.06 | 99.972 | 87.81 | 100 | 88.16 | 99.908 | 87.8 | 99.995
87.02 | 99.939 | 87.13 | 99.997 | 88.22 | 99.958 | 88.23 | 99.972 | 87.98 | 99.999 | 88.32 | 99.907 | 87.97 | 99.994
87.19 | 99.938 | 87.3 | 99.996 | 88.39 | 99.956 | 88.4 | 99.972 | 88.14 | 99.999 | 88.49 | 99.906 | 88.14 | 99.994
87.36 | 99.938 | 87.46 | 99.996 | 88.56 | 99.955 | 88.56 | 99.972 | 88.31 | 99.999 | 88.66 | 99.906 | 88.3 | 99.994
87.53 | 99.938 | 87.63 | 99.995 | 88.72 | 99.953 | 88.73 | 99.972 | 88.48 | 99.999 | 88.83 | 99.906 | 88.47 | 99.993
87.69 | 99.937 | 87.8 | 99.995 | 88.89 | 99.952 | 88.9 | 99.972 | 88.65 | 99.999 | 89 | 99.905 | 88.63 | 99.993
87.86 | 99.937 | 87.97 | 99.994 | 89.06 | 99.951 | 89.07 | 99.972 | 88.81 | 99.999 | 89.16 | 99.905 | 88.8 | 99.993
88.03 | 99.936 | 88.14 | 99.994 | 89.23 | 99.95 | 89.24 | 99.972 | 88.98 | 99.999 | 89.33 | 99.904 | 88.97 | 99.993
88.2 | 99.935 | 88.31 | 99.993 | 89.4 | 99.948 | 89.41 | 99.971 | 89.15 | 99.998 | 89.5 | 99.904 | 89.13 | 99.993
88.37 | 99.935 | 88.47 | 99.993 | 89.57 | 99.947 | 89.57 | 99.971 | 89.32 | 99.998 | 89.67 | 99.904 | 89.3 | 99.992
88.53 | 99.934 | 88.64 | 99.991 | 89.74 | 99.946 | 89.74 | 99.97 | 89.49 | 99.997 | 89.84 | 99.902 | 89.47 | 99.992
88.7 | 99.933 | 88.81 | 99.991 | 89.9 | 99.945 | 89.91 | 99.969 | 89.65 | 99.996 | 90 | 99.902 | 89.63 | 99.992
88.87 | 99.933 | 88.98 | 99.991 | 90.07 | 99.944 | 90.08 | 99.968 | 89.82 | 99.996 | 90.17 | 99.901 | 89.8 | 99.992
89.04 | 99.933 | 89.15 | 99.99 | 90.24 | 99.943 | 90.25 | 99.968 | 89.99 | 99.995 | 90.34 | 99.9 | 89.97 | 99.991
89.21 | 99.932 | 89.32 | 99.989 | 90.41 | 99.942 | 90.42 | 99.967 | 90.16 | 99.994 | 90.51 | 99.9 | 90.13 | 99.99
89.37 | 99.932 | 89.48 | 99.988 | 90.58 | 99.942 | 90.58 | 99.965 | 90.33 | 99.993 | 90.68 | 99.899 | 90.3 | 99.99
89.54 | 99.932 | 89.65 | 99.988 | 90.75 | 99.941 | 90.75 | 99.964 | 90.49 | 99.992 | 90.85 | 99.898 | 90.47 | 99.989
89.71 | 99.931 | 89.82 | 99.987 | 90.92 | 99.941 | 90.92 | 99.963 | 90.66 | 99.992 | 91.01 | 99.898 | 90.64 | 99.988
89.88 | 99.93 | 89.99 | 99.987 | 91.09 | 99.94 | 91.09 | 99.963 | 90.83 | 99.991 | 91.18 | 99.897 | 90.8 | 99.987
90.05 | 99.93 | 90.16 | 99.986 | 91.26 | 99.94 | 91.26 | 99.962 | 91 | 99.991 | 91.35 | 99.896 | 90.97 | 99.987
90.22 | 99.929 | 90.33 | 99.985 | 91.42 | 99.939 | 91.43 | 99.961 | 91.17 | 99.99 | 91.52 | 99.895 | 91.14 | 99.987
90.39 | 99.929 | 90.5 | 99.985 | 91.59 | 99.939 | 91.6 | 99.96 | 91.33 | 99.989 | 91.69 | 99.894 | 91.3 | 99.986
90.55 | 99.928 | 90.67 | 99.984 | 91.76 | 99.939 | 91.77 | 99.959 | 91.5 | 99.989 | 91.86 | 99.893 | 91.47 | 99.985
90.72 | 99.927 | 90.84 | 99.984 | 91.93 | 99.939 | 91.93 | 99.958 | 91.67 | 99.988 | 92.03 | 99.892 | 91.64 | 99.985
90.89 | 99.927 | 91.01 | 99.984 | 92.1 | 99.939 | 92.1 | 99.957 | 91.84 | 99.987 | 92.19 | 99.891 | 91.8 | 99.985
91.06 | 99.926 | 91.18 | 99.983 | 92.27 | 99.939 | 92.27 | 99.956 | 92.01 | 99.987 | 92.36 | 99.89 | 91.97 | 99.984
91.23 | 99.926 | 91.34 | 99.983 | 92.44 | 99.938 | 92.44 | 99.955 | 92.18 | 99.986 | 92.53 | 99.888 | 92.14 | 99.984
91.4 | 99.925 | 91.51 | 99.982 | 92.61 | 99.939 | 92.61 | 99.954 | 92.34 | 99.986 | 92.7 | 99.887 | 92.3 | 99.984
91.57 | 99.924 | 91.68 | 99.981 | 92.78 | 99.938 | 92.78 | 99.953 | 92.51 | 99.985 | 92.87 | 99.885 | 92.47 | 99.984
91.73 | 99.924 | 91.85 | 99.98 | 92.95 | 99.939 | 92.95 | 99.953 | 92.68 | 99.984 | 93.04 | 99.884 | 92.64 | 99.984
91.9 | 99.924 | 92.02 | 99.98 | 93.12 | 99.939 | 93.12 | 99.953 | 92.85 | 99.983 | 93.21 | 99.881 | 92.81 | 99.984
92.07 | 99.924 | 92.19 | 99.98 | 93.29 | 99.94 | 93.29 | 99.952 | 93.02 | 99.982 | 93.37 | 99.879 | 92.97 | 99.984
92.24 | 99.924 | 92.36 | 99.979 | 93.46 | 99.94 | 93.46 | 99.951 | 93.19 | 99.981 | 93.54 | 99.876 | 93.14 | 99.984
92.41 | 99.924 | 92.53 | 99.978 | 93.63 | 99.94 | 93.62 | 99.95 | 93.35 | 99.981 | 93.71 | 99.875 | 93.31 | 99.984
92.58 | 99.924 | 92.7 | 99.977 | 93.79 | 99.94 | 93.79 | 99.95 | 93.52 | 99.98 | 93.88 | 99.874 | 93.48 | 99.984
92.75 | 99.924 | 92.87 | 99.976 | 93.96 | 99.94 | 93.96 | 99.95 | 93.69 | 99.978 | 94.05 | 99.874 | 93.64 | 99.983
92.92 | 99.923 | 93.04 | 99.976 | 94.13 | 99.94 | 94.13 | 99.95 | 93.86 | 99.977 | 94.22 | 99.873 | 93.81 | 99.983
93.09 | 99.923 | 93.21 | 99.975 | 94.3 | 99.94 | 94.3 | 99.949 | 94.03 | 99.976 | 94.39 | 99.872 | 93.98 | 99.982
93.26 | 99.923 | 93.38 | 99.975 | 94.47 | 99.94 | 94.47 | 99.948 | 94.2 | 99.975 | 94.56 | 99.872 | 94.14 | 99.981
93.43 | 99.923 | 93.55 | 99.975 | 94.64 | 99.939 | 94.64 | 99.948 | 94.37 | 99.974 | 94.73 | 99.871 | 94.31 | 99.981
93.6 | 99.922 | 93.72 | 99.975 | 94.81 | 99.939 | 94.81 | 99.947 | 94.54 | 99.973 | 94.9 | 99.871 | 94.48 | 99.98
93.76 | 99.922 | 93.89 | 99.975 | 94.98 | 99.938 | 94.98 | 99.947 | 94.7 | 99.972 | 95.07 | 99.87 | 94.65 | 99.98
93.93 | 99.921 | 94.06 | 99.975 | 95.15 | 99.937 | 95.15 | 99.947 | 94.87 | 99.971 | 95.23 | 99.87 | 94.81 | 99.979
94.1 | 99.92 | 94.23 | 99.975 | 95.32 | 99.936 | 95.32 | 99.947 | 95.04 | 99.97 | 95.4 | 99.869 | 94.98 | 99.979
94.27 | 99.919 | 94.4 | 99.975 | 95.49 | 99.935 | 95.49 | 99.946 | 95.21 | 99.969 | 95.57 | 99.869 | 95.15 | 99.979
94.44 | 99.918 | 94.57 | 99.975 | 95.66 | 99.934 | 95.66 | 99.946 | 95.38 | 99.968 | 95.74 | 99.868 | 95.32 | 99.978
94.61 | 99.918 | 94.74 | 99.975 | 95.83 | 99.933 | 95.83 | 99.945 | 95.55 | 99.968 | 95.91 | 99.867 | 95.49 | 99.977
94.78 | 99.917 | 94.91 | 99.974 | 96 | 99.932 | 96 | 99.945 | 95.72 | 99.967 | 96.08 | 99.866 | 95.65 | 99.977
94.95 | 99.916 | 95.08 | 99.974 | 96.17 | 99.93 | 96.17 | 99.944 | 95.89 | 99.966 | 96.25 | 99.865 | 95.82 | 99.976
95.12 | 99.915 | 95.25 | 99.973 | 96.34 | 99.929 | 96.34 | 99.943 | 96.05 | 99.965 | 96.42 | 99.864 | 95.99 | 99.976
95.29 | 99.915 | 95.42 | 99.973 | 96.51 | 99.928 | 96.51 | 99.943 | 96.22 | 99.965 | 96.59 | 99.863 | 96.16 | 99.975
95.46 | 99.914 | 95.59 | 99.972 | 96.68 | 99.927 | 96.68 | 99.942 | 96.39 | 99.963 | 96.76 | 99.861 | 96.32 | 99.975
95.63 | 99.912 | 95.76 | 99.972 | 96.85 | 99.927 | 96.84 | 99.942 | 96.56 | 99.962 | 96.93 | 99.859 | 96.49 | 99.974
95.8 | 99.911 | 95.93 | 99.971 | 97.02 | 99.926 | 97.01 | 99.942 | 96.73 | 99.962 | 97.1 | 99.858 | 96.66 | 99.974
95.97 | 99.91 | 96.1 | 99.971 | 97.19 | 99.926 | 97.18 | 99.941 | 96.9 | 99.962 | 97.27 | 99.857 | 96.83 | 99.973
96.14 | 99.909 | 96.27 | 99.97 | 97.36 | 99.924 | 97.35 | 99.94 | 97.07 | 99.96 | 97.44 | 99.856 | 97 | 99.973
96.31 | 99.907 | 96.44 | 99.97 | 97.53 | 99.923 | 97.52 | 99.939 | 97.24 | 99.958 | 97.61 | 99.856 | 97.16 | 99.973
96.48 | 99.906 | 96.61 | 99.969 | 97.7 | 99.923 | 97.69 | 99.939 | 97.41 | 99.956 | 97.78 | 99.855 | 97.33 | 99.972
96.65 | 99.905 | 96.78 | 99.968 | 97.87 | 99.923 | 97.86 | 99.939 | 97.58 | 99.954 | 97.95 | 99.854 | 97.5 | 99.972
96.82 | 99.904 | 96.95 | 99.968 | 98.04 | 99.922 | 98.03 | 99.939 | 97.75 | 99.953 | 98.12 | 99.853 | 97.67 | 99.972
96.99 | 99.904 | 97.12 | 99.967 | 98.21 | 99.921 | 98.2 | 99.939 | 97.92 | 99.952 | 98.29 | 99.852 | 97.84 | 99.972
97.16 | 99.903 | 97.29 | 99.966 | 98.38 | 99.92 | 98.37 | 99.938 | 98.09 | 99.952 | 98.45 | 99.851 | 98 | 99.972
97.33 | 99.902 | 97.46 | 99.965 | 98.55 | 99.919 | 98.54 | 99.937 | 98.26 | 99.952 | 98.62 | 99.85 | 98.17 | 99.971
97.5 | 99.901 | 97.63 | 99.964 | 98.72 | 99.918 | 98.71 | 99.936 | 98.42 | 99.951 | 98.79 | 99.849 | 98.34 | 99.971
97.67 | 99.9 | 97.8 | 99.964 | 98.89 | 99.917 | 98.88 | 99.936 | 98.59 | 99.95 | 98.96 | 99.849 | 98.51 | 99.97
97.84 | 99.899 | 97.97 | 99.964 | 99.06 | 99.917 | 99.05 | 99.936 | 98.76 | 99.949 | 99.13 | 99.849 | 98.68 | 99.97
98.01 | 99.899 | 98.14 | 99.963 | 99.23 | 99.916 | 99.22 | 99.935 | 98.93 | 99.949 | 99.31 | 99.848 | 98.85 | 99.97
98.18 | 99.898 | 98.32 | 99.962 | 99.4 | 99.916 | 99.39 | 99.934 | 99.1 | 99.949 | 99.48 | 99.847 | 99.01 | 99.969
98.35 | 99.898 | 98.49 | 99.961 | 99.57 | 99.915 | 99.56 | 99.934 | 99.27 | 99.948 | 99.65 | 99.846 | 99.18 | 99.969
98.52 | 99.897 | 98.66 | 99.96 | 99.74 | 99.914 | 99.73 | 99.933 | 99.44 | 99.948 | 99.82 | 99.845 | 99.35 | 99.969
98.69 | 99.897 | 98.83 | 99.96 | 99.91 | 99.913 | 99.9 | 99.933 | 99.61 | 99.947 | 99.99 | 99.844 | 99.52 | 99.968
98.86 | 99.896 | 99 | 99.959 | 100.08 | 99.913 | 100.07 | 99.932 | 99.78 | 99.947 | 100.16 | 99.844 | 99.69 | 99.968
99.03 | 99.896 | 99.17 | 99.959 | 100.25 | 99.912 | 100.24 | 99.931 | 99.95 | 99.947 | 100.33 | 99.843 | 99.86 | 99.967
99.2 | 99.895 | 99.34 | 99.958 | 100.42 | 99.912 | 100.41 | 99.93 | 100.12 | 99.945 | 100.5 | 99.842 | 100.03 | 99.967
99.37 | 99.895 | 99.51 | 99.957 | 100.59 | 99.912 | 100.58 | 99.93 | 100.29 | 99.944 | 100.67 | 99.842 | 100.19 | 99.966
99.54 | 99.895 | 99.68 | 99.956 | 100.76 | 99.911 | 100.75 | 99.929 | 100.46 | 99.944 | 100.84 | 99.841 | 100.36 | 99.965
99.71 | 99.894 | 99.85 | 99.956 | 100.93 | 99.911 | 100.92 | 99.928 | 100.63 | 99.943 | 101.01 | 99.84 | 100.53 | 99.965
99.88 | 99.893 | 100.02 | 99.956 | 101.1 | 99.91 | 101.09 | 99.928 | 100.8 | 99.942 | 101.18 | 99.838 | 100.7 | 99.964
100.05 | 99.892 | 100.19 | 99.956 | 101.27 | 99.909 | 101.26 | 99.928 | 100.97 | 99.942 | 101.35 | 99.837 | 100.87 | 99.964
100.22 | 99.891 | 100.36 | 99.956 | 101.44 | 99.909 | 101.44 | 99.928 | 101.14 | 99.941 | 101.52 | 99.836 | 101.04 | 99.964
100.39 | 99.891 | 100.53 | 99.956 | 101.62 | 99.909 | 101.61 | 99.928 | 101.31 | 99.94 | 101.69 | 99.835 | 101.21 | 99.963
100.56 | 99.89 | 100.71 | 99.956 | 101.79 | 99.909 | 101.78 | 99.927 | 101.48 | 99.94 | 101.86 | 99.834 | 101.37 | 99.962
100.73 | 99.89 | 100.88 | 99.956 | 101.96 | 99.908 | 101.95 | 99.926 | 101.65 | 99.939 | 102.03 | 99.833 | 101.54 | 99.961
100.9 | 99.89 | 101.05 | 99.955 | 102.13 | 99.907 | 102.12 | 99.926 | 101.82 | 99.939 | 102.2 | 99.832 | 101.71 | 99.961
101.07 | 99.89 | 101.22 | 99.954 | 102.3 | 99.907 | 102.29 | 99.925 | 101.99 | 99.938 | 102.37 | 99.831 | 101.88 | 99.96
101.24 | 99.889 | 101.39 | 99.954 | 102.47 | 99.907 | 102.46 | 99.924 | 102.16 | 99.938 | 102.54 | 99.83 | 102.05 | 99.96
101.42 | 99.888 | 101.56 | 99.954 | 102.64 | 99.906 | 102.63 | 99.924 | 102.33 | 99.937 | 102.71 | 99.829 | 102.22 | 99.959
101.59 | 99.888 | 101.73 | 99.953 | 102.81 | 99.906 | 102.8 | 99.923 | 102.5 | 99.937 | 102.88 | 99.828 | 102.39 | 99.958
101.76 | 99.888 | 101.9 | 99.953 | 102.98 | 99.905 | 102.97 | 99.923 | 102.67 | 99.936 | 103.05 | 99.827 | 102.56 | 99.958
101.93 | 99.887 | 102.07 | 99.952 | 103.15 | 99.904 | 103.14 | 99.921 | 102.84 | 99.936 | 103.22 | 99.826 | 102.72 | 99.958
102.1 | 99.887 | 102.24 | 99.951 | 103.32 | 99.903 | 103.31 | 99.919 | 103.01 | 99.935 | 103.39 | 99.825 | 102.89 | 99.957
102.27 | 99.886 | 102.41 | 99.949 | 103.49 | 99.902 | 103.48 | 99.918 | 103.18 | 99.935 | 103.56 | 99.824 | 103.06 | 99.956
102.44 | 99.884 | 102.59 | 99.948 | 103.66 | 99.9 | 103.65 | 99.918 | 103.36 | 99.934 | 103.74 | 99.823 | 103.23 | 99.956
102.61 | 99.883 | 102.76 | 99.948 | 103.83 | 99.9 | 103.82 | 99.917 | 103.53 | 99.933 | 103.91 | 99.822 | 103.4 | 99.955
102.78 | 99.882 | 102.93 | 99.948 | 104 | 99.899 | 103.99 | 99.915 | 103.7 | 99.932 | 104.08 | 99.821 | 103.57 | 99.954
102.95 | 99.882 | 103.1 | 99.947 | 104.17 | 99.897 | 104.16 | 99.914 | 103.87 | 99.932 | 104.25 | 99.82 | 103.74 | 99.953
103.12 | 99.881 | 103.27 | 99.946 | 104.34 | 99.897 | 104.34 | 99.912 | 104.04 | 99.932 | 104.42 | 99.819 | 103.91 | 99.953
103.29 | 99.88 | 103.44 | 99.946 | 104.52 | 99.896 | 104.51 | 99.911 | 104.21 | 99.932 | 104.59 | 99.818 | 104.08 | 99.951
103.46 | 99.879 | 103.61 | 99.945 | 104.69 | 99.895 | 104.68 | 99.91 | 104.38 | 99.931 | 104.76 | 99.816 | 104.25 | 99.95
103.63 | 99.879 | 103.78 | 99.945 | 104.86 | 99.895 | 104.85 | 99.91 | 104.55 | 99.931 | 104.93 | 99.815 | 104.41 | 99.948
103.8 | 99.878 | 103.95 | 99.944 | 105.03 | 99.894 | 105.02 | 99.909 | 104.72 | 99.93 | 105.1 | 99.815 | 104.58 | 99.947
103.98 | 99.878 | 104.13 | 99.944 | 105.2 | 99.894 | 105.19 | 99.908 | 104.89 | 99.929 | 105.27 | 99.814 | 104.75 | 99.946
104.15 | 99.877 | 104.3 | 99.943 | 105.37 | 99.893 | 105.36 | 99.908 | 105.06 | 99.928 | 105.45 | 99.814 | 104.92 | 99.945
104.32 | 99.877 | 104.47 | 99.942 | 105.54 | 99.892 | 105.53 | 99.907 | 105.24 | 99.927 | 105.62 | 99.814 | 105.09 | 99.944
104.49 | 99.877 | 104.64 | 99.941 | 105.71 | 99.892 | 105.7 | 99.907 | 105.41 | 99.926 | 105.79 | 99.813 | 105.26 | 99.944
104.66 | 99.876 | 104.81 | 99.94 | 105.88 | 99.891 | 105.88 | 99.907 | 105.58 | 99.926 | 105.96 | 99.813 | 105.43 | 99.944
104.83 | 99.876 | 104.98 | 99.939 | 106.05 | 99.891 | 106.05 | 99.907 | 105.75 | 99.925 | 106.13 | 99.812 | 105.6 | 99.943
105 | 99.875 | 105.15 | 99.938 | 106.22 | 99.89 | 106.22 | 99.906 | 105.92 | 99.924 | 106.3 | 99.812 | 105.77 | 99.943
105.17 | 99.875 | 105.32 | 99.938 | 106.39 | 99.889 | 106.39 | 99.905 | 106.09 | 99.923 | 106.47 | 99.811 | 105.94 | 99.942
105.34 | 99.874 | 105.5 | 99.937 | 106.57 | 99.889 | 106.56 | 99.904 | 106.26 | 99.923 | 106.64 | 99.81 | 106.11 | 99.941
105.51 | 99.873 | 105.67 | 99.936 | 106.74 | 99.888 | 106.73 | 99.904 | 106.43 | 99.922 | 106.82 | 99.809 | 106.27 | 99.941
105.68 | 99.872 | 105.84 | 99.935 | 106.91 | 99.887 | 106.9 | 99.902 | 106.6 | 99.921 | 106.99 | 99.809 | 106.44 | 99.941
105.86 | 99.872 | 106.01 | 99.934 | 107.08 | 99.887 | 107.08 | 99.9 | 106.78 | 99.92 | 107.16 | 99.808 | 106.61 | 99.941
106.03 | 99.871 | 106.18 | 99.934 | 107.25 | 99.886 | 107.25 | 99.899 | 106.95 | 99.919 | 107.33 | 99.808 | 106.78 | 99.94
106.2 | 99.87 | 106.35 | 99.934 | 107.42 | 99.885 | 107.42 | 99.899 | 107.12 | 99.918 | 107.5 | 99.806 | 106.95 | 99.939
106.37 | 99.87 | 106.52 | 99.933 | 107.59 | 99.884 | 107.59 | 99.898 | 107.29 | 99.917 | 107.67 | 99.805 | 107.12 | 99.938
106.54 | 99.87 | 106.7 | 99.932 | 107.76 | 99.883 | 107.76 | 99.898 | 107.46 | 99.917 | 107.84 | 99.804 | 107.29 | 99.938
106.71 | 99.87 | 106.87 | 99.932 | 107.93 | 99.882 | 107.93 | 99.896 | 107.63 | 99.917 | 108.01 | 99.803 | 107.46 | 99.937
106.88 | 99.869 | 107.04 | 99.931 | 108.1 | 99.881 | 108.11 | 99.896 | 107.8 | 99.917 | 108.19 | 99.802 | 107.63 | 99.936
107.05 | 99.868 | 107.21 | 99.93 | 108.27 | 99.88 | 108.28 | 99.896 | 107.97 | 99.916 | 108.36 | 99.801 | 107.8 | 99.936
107.23 | 99.867 | 107.38 | 99.93 | 108.45 | 99.879 | 108.45 | 99.895 | 108.15 | 99.915 | 108.53 | 99.8 | 107.97 | 99.935
107.4 | 99.866 | 107.55 | 99.929 | 108.62 | 99.877 | 108.62 | 99.895 | 108.32 | 99.915 | 108.7 | 99.8 | 108.14 | 99.934
107.57 | 99.865 | 107.72 | 99.929 | 108.79 | 99.875 | 108.79 | 99.895 | 108.49 | 99.914 | 108.87 | 99.799 | 108.31 | 99.933
107.74 | 99.864 | 107.9 | 99.928 | 108.96 | 99.874 | 108.97 | 99.894 | 108.66 | 99.914 | 109.04 | 99.798 | 108.48 | 99.933
107.91 | 99.864 | 108.07 | 99.928 | 109.13 | 99.873 | 109.14 | 99.894 | 108.83 | 99.912 | 109.21 | 99.798 | 108.65 | 99.933
108.08 | 99.862 | 108.24 | 99.927 | 109.3 | 99.872 | 109.31 | 99.894 | 109 | 99.912 | 109.38 | 99.797 | 108.82 | 99.932
108.25 | 99.861 | 108.41 | 99.927 | 109.47 | 99.872 | 109.48 | 99.893 | 109.17 | 99.911 | 109.56 | 99.795 | 108.99 | 99.931
108.43 | 99.861 | 108.58 | 99.926 | 109.64 | 99.87 | 109.65 | 99.893 | 109.35 | 99.911 | 109.73 | 99.794 | 109.15 | 99.93
108.6 | 99.859 | 108.75 | 99.926 | 109.81 | 99.869 | 109.83 | 99.892 | 109.52 | 99.91 | 109.9 | 99.794 | 109.32 | 99.93
108.77 | 99.858 | 108.93 | 99.926 | 109.98 | 99.869 | 110 | 99.891 | 109.69 | 99.908 | 110.07 | 99.793 | 109.49 | 99.93
108.94 | 99.857 | 109.1 | 99.926 | 110.15 | 99.868 | 110.17 | 99.891 | 109.86 | 99.907 | 110.24 | 99.792 | 109.66 | 99.929
109.11 | 99.855 | 109.27 | 99.926 | 110.33 | 99.868 | 110.34 | 99.891 | 110.03 | 99.906 | 110.41 | 99.791 | 109.83 | 99.928
109.28 | 99.854 | 109.44 | 99.926 | 110.5 | 99.868 | 110.51 | 99.89 | 110.2 | 99.905 | 110.58 | 99.79 | 110 | 99.928
109.45 | 99.853 | 109.61 | 99.925 | 110.67 | 99.867 | 110.69 | 99.89 | 110.37 | 99.904 | 110.75 | 99.79 | 110.17 | 99.927
109.63 | 99.853 | 109.78 | 99.925 | 110.84 | 99.867 | 110.86 | 99.89 | 110.54 | 99.904 | 110.93 | 99.788 | 110.34 | 99.927
109.8 | 99.852 | 109.96 | 99.924 | 111.01 | 99.866 | 111.03 | 99.89 | 110.72 | 99.903 | 111.1 | 99.788 | 110.51 | 99.926
109.97 | 99.852 | 110.13 | 99.923 | 111.18 | 99.866 | 111.2 | 99.889 | 110.89 | 99.903 | 111.27 | 99.787 | 110.68 | 99.926
110.14 | 99.852 | 110.3 | 99.922 | 111.35 | 99.866 | 111.38 | 99.888 | 111.06 | 99.903 | 111.44 | 99.786 | 110.85 | 99.925
110.31 | 99.851 | 110.47 | 99.921 | 111.52 | 99.865 | 111.55 | 99.888 | 111.23 | 99.902 | 111.61 | 99.785 | 111.02 | 99.924
110.48 | 99.85 | 110.64 | 99.92 | 111.69 | 99.865 | 111.72 | 99.888 | 111.4 | 99.902 | 111.78 | 99.784 | 111.19 | 99.924
110.66 | 99.85 | 110.81 | 99.919 | 111.86 | 99.864 | 111.89 | 99.887 | 111.57 | 99.902 | 111.95 | 99.784 | 111.36 | 99.924
110.83 | 99.85 | 110.99 | 99.919 | 112.04 | 99.864 | 112.07 | 99.886 | 111.74 | 99.902 | 112.12 | 99.783 | 111.53 | 99.923
111 | 99.849 | 111.16 | 99.918 | 112.21 | 99.864 | 112.24 | 99.886 | 111.91 | 99.902 | 112.29 | 99.782 | 111.7 | 99.922
111.17 | 99.849 | 111.33 | 99.916 | 112.38 | 99.864 | 112.41 | 99.885 | 112.08 | 99.901 | 112.46 | 99.781 | 111.87 | 99.922
111.34 | 99.849 | 111.5 | 99.915 | 112.55 | 99.863 | 112.58 | 99.885 | 112.26 | 99.901 | 112.64 | 99.781 | 112.04 | 99.921
111.52 | 99.848 | 111.67 | 99.915 | 112.72 | 99.862 | 112.76 | 99.885 | 112.43 | 99.9 | 112.81 | 99.781 | 112.21 | 99.921
111.69 | 99.847 | 111.84 | 99.915 | 112.89 | 99.861 | 112.93 | 99.885 | 112.6 | 99.9 | 112.98 | 99.78 | 112.38 | 99.921
111.86 | 99.847 | 112.02 | 99.914 | 113.06 | 99.86 | 113.1 | 99.885 | 112.77 | 99.899 | 113.15 | 99.779 | 112.55 | 99.92
112.03 | 99.846 | 112.19 | 99.913 | 113.23 | 99.86 | 113.27 | 99.884 | 112.94 | 99.899 | 113.32 | 99.779 | 112.72 | 99.92
112.2 | 99.846 | 112.36 | 99.913 | 113.4 | 99.859 | 113.44 | 99.884 | 113.11 | 99.898 | 113.49 | 99.778 | 112.89 | 99.919
112.38 | 99.845 | 112.53 | 99.912 | 113.58 | 99.858 | 113.62 | 99.884 | 113.28 | 99.897 | 113.66 | 99.777 | 113.06 | 99.919
112.55 | 99.844 | 112.7 | 99.911 | 113.75 | 99.857 | 113.79 | 99.883 | 113.45 | 99.897 | 113.83 | 99.776 | 113.23 | 99.918
112.72 | 99.843 | 112.87 | 99.911 | 113.92 | 99.856 | 113.96 | 99.884 | 113.62 | 99.896 | 114 | 99.774 | 113.4 | 99.918
112.89 | 99.843 | 113.05 | 99.911 | 114.09 | 99.856 | 114.14 | 99.884 | 113.79 | 99.895 | 114.17 | 99.773 | 113.57 | 99.918
113.06 | 99.843 | 113.22 | 99.911 | 114.26 | 99.854 | 114.31 | 99.883 | 113.96 | 99.895 | 114.35 | 99.773 | 113.74 | 99.918
113.24 | 99.841 | 113.39 | 99.911 | 114.43 | 99.853 | 114.48 | 99.883 | 114.14 | 99.894 | 114.52 | 99.771 | 113.91 | 99.917
113.41 | 99.84 | 113.56 | 99.91 | 114.6 | 99.852 | 114.65 | 99.882 | 114.31 | 99.893 | 114.69 | 99.769 | 114.08 | 99.917
113.58 | 99.839 | 113.73 | 99.909 | 114.77 | 99.851 | 114.83 | 99.882 | 114.48 | 99.892 | 114.86 | 99.768 | 114.25 | 99.916
113.75 | 99.838 | 113.91 | 99.909 | 114.95 | 99.851 | 115 | 99.881 | 114.65 | 99.892 | 115.03 | 99.766 | 114.42 | 99.916
113.93 | 99.836 | 114.08 | 99.908 | 115.12 | 99.85 | 115.17 | 99.88 | 114.82 | 99.891 | 115.2 | 99.765 | 114.59 | 99.915
114.1 | 99.835 | 114.25 | 99.907 | 115.29 | 99.85 | 115.34 | 99.88 | 114.99 | 99.89 | 115.37 | 99.764 | 114.76 | 99.914
114.27 | 99.835 | 114.42 | 99.907 | 115.46 | 99.849 | 115.51 | 99.879 | 115.16 | 99.89 | 115.54 | 99.763 | 114.93 | 99.913
114.44 | 99.834 | 114.59 | 99.907 | 115.63 | 99.847 | 115.69 | 99.877 | 115.33 | 99.889 | 115.71 | 99.763 | 115.1 | 99.913
114.62 | 99.834 | 114.77 | 99.906 | 115.8 | 99.846 | 115.86 | 99.874 | 115.5 | 99.888 | 115.88 | 99.762 | 115.27 | 99.913
114.79 | 99.833 | 114.94 | 99.906 | 115.97 | 99.846 | 116.03 | 99.873 | 115.67 | 99.887 | 116.05 | 99.762 | 115.44 | 99.913
114.96 | 99.833 | 115.11 | 99.905 | 116.15 | 99.845 | 116.2 | 99.871 | 115.84 | 99.887 | 116.22 | 99.762 | 115.61 | 99.912
115.13 | 99.832 | 115.28 | 99.904 | 116.32 | 99.845 | 116.38 | 99.871 | 116.01 | 99.887 | 116.39 | 99.761 | 115.78 | 99.912
115.3 | 99.832 | 115.45 | 99.903 | 116.49 | 99.844 | 116.55 | 99.87 | 116.18 | 99.887 | 116.57 | 99.761 | 115.95 | 99.911
115.48 | 99.832 | 115.63 | 99.903 | 116.66 | 99.844 | 116.72 | 99.869 | 116.35 | 99.887 | 116.74 | 99.76 | 116.12 | 99.91
115.65 | 99.832 | 115.8 | 99.903 | 116.83 | 99.844 | 116.89 | 99.869 | 116.52 | 99.887 | 116.91 | 99.76 | 116.29 | 99.91
115.82 | 99.832 | 115.97 | 99.902 | 117 | 99.843 | 117.06 | 99.869 | 116.69 | 99.887 | 117.08 | 99.759 | 116.46 | 99.909
116 | 99.832 | 116.14 | 99.902 | 117.17 | 99.842 | 117.24 | 99.869 | 116.86 | 99.887 | 117.25 | 99.758 | 116.63 | 99.909
116.17 | 99.832 | 116.31 | 99.902 | 117.35 | 99.842 | 117.41 | 99.869 | 117.03 | 99.887 | 117.42 | 99.758 | 116.8 | 99.908
116.34 | 99.831 | 116.49 | 99.901 | 117.52 | 99.842 | 117.58 | 99.868 | 117.2 | 99.886 | 117.59 | 99.757 | 116.97 | 99.907
116.51 | 99.831 | 116.66 | 99.901 | 117.69 | 99.842 | 117.75 | 99.868 | 117.38 | 99.886 | 117.76 | 99.755 | 117.14 | 99.907
116.69 | 99.831 | 116.83 | 99.901 | 117.86 | 99.842 | 117.92 | 99.868 | 117.55 | 99.886 | 117.93 | 99.755 | 117.31 | 99.906
116.86 | 99.83 | 117 | 99.9 | 118.03 | 99.84 | 118.1 | 99.867 | 117.72 | 99.885 | 118.1 | 99.754 | 117.49 | 99.904
117.03 | 99.829 | 117.18 | 99.9 | 118.2 | 99.84 | 118.27 | 99.866 | 117.89 | 99.885 | 118.27 | 99.754 | 117.66 | 99.904
117.2 | 99.828 | 117.35 | 99.9 | 118.37 | 99.839 | 118.44 | 99.866 | 118.06 | 99.884 | 118.44 | 99.752 | 117.83 | 99.903
117.38 | 99.828 | 117.52 | 99.9 | 118.55 | 99.839 | 118.61 | 99.866 | 118.23 | 99.883 | 118.61 | 99.751 | 118 | 99.902
117.55 | 99.827 | 117.69 | 99.899 | 118.72 | 99.838 | 118.78 | 99.864 | 118.4 | 99.883 | 118.78 | 99.75 | 118.17 | 99.901
117.72 | 99.827 | 117.87 | 99.898 | 118.89 | 99.838 | 118.95 | 99.864 | 118.57 | 99.882 | 118.95 | 99.75 | 118.34 | 99.901
117.9 | 99.826 | 118.04 | 99.897 | 119.06 | 99.837 | 119.13 | 99.862 | 118.74 | 99.88 | 119.12 | 99.749 | 118.51 | 99.9
118.07 | 99.826 | 118.21 | 99.896 | 119.23 | 99.837 | 119.3 | 99.861 | 118.91 | 99.879 | 119.29 | 99.748 | 118.68 | 99.9
118.24 | 99.825 | 118.38 | 99.896 | 119.41 | 99.837 | 119.47 | 99.86 | 119.08 | 99.877 | 119.46 | 99.748 | 118.85 | 99.899
118.42 | 99.823 | 118.55 | 99.894 | 119.58 | 99.836 | 119.64 | 99.858 | 119.25 | 99.875 | 119.63 | 99.748 | 119.02 | 99.898
118.59 | 99.823 | 118.73 | 99.893 | 119.75 | 99.835 | 119.81 | 99.858 | 119.42 | 99.873 | 119.8 | 99.748 | 119.19 | 99.898
118.76 | 99.822 | 118.9 | 99.893 | 119.92 | 99.834 | 119.98 | 99.858 | 119.59 | 99.872 | 119.97 | 99.747 | 119.36 | 99.897
118.93 | 99.821 | 119.07 | 99.892 | 120.09 | 99.834 | 120.16 | 99.858 | 119.76 | 99.871 | 120.14 | 99.746 | 119.53 | 99.896
119.11 | 99.82 | 119.24 | 99.891 | 120.26 | 99.833 | 120.33 | 99.858 | 119.93 | 99.869 | 120.31 | 99.746 | 119.7 | 99.895
119.28 | 99.82 | 119.42 | 99.89 | 120.44 | 99.832 | 120.5 | 99.857 | 120.1 | 99.868 | 120.48 | 99.745 | 119.87 | 99.895
119.45 | 99.818 | 119.59 | 99.889 | 120.61 | 99.832 | 120.67 | 99.857 | 120.26 | 99.868 | 120.65 | 99.744 | 120.04 | 99.893
119.63 | 99.817 | 119.76 | 99.888 | 120.78 | 99.831 | 120.84 | 99.857 | 120.43 | 99.868 | 120.82 | 99.744 | 120.21 | 99.892
119.8 | 99.817 | 119.93 | 99.888 | 120.95 | 99.83 | 121.01 | 99.856 | 120.6 | 99.867 | 120.99 | 99.743 | 120.38 | 99.89
119.97 | 99.816 | 120.11 | 99.888 | 121.12 | 99.829 | 121.18 | 99.856 | 120.77 | 99.867 | 121.16 | 99.742 | 120.55 | 99.89
120.15 | 99.815 | 120.28 | 99.888 | 121.29 | 99.828 | 121.35 | 99.856 | 120.94 | 99.867 | 121.33 | 99.741 | 120.72 | 99.89
120.32 | 99.815 | 120.45 | 99.887 | 121.47 | 99.827 | 121.52 | 99.856 | 121.11 | 99.866 | 121.5 | 99.74 | 120.9 | 99.888
120.49 | 99.815 | 120.62 | 99.885 | 121.64 | 99.827 | 121.7 | 99.856 | 121.28 | 99.866 | 121.67 | 99.738 | 121.07 | 99.887
120.66 | 99.814 | 120.8 | 99.884 | 121.81 | 99.826 | 121.87 | 99.855 | 121.45 | 99.866 | 121.84 | 99.736 | 121.24 | 99.887
120.84 | 99.813 | 120.97 | 99.884 | 121.98 | 99.825 | 122.04 | 99.855 | 121.62 | 99.866 | 122.01 | 99.734 | 121.41 | 99.886
121.01 | 99.812 | 121.14 | 99.884 | 122.15 | 99.824 | 122.21 | 99.855 | 121.79 | 99.865 | 122.18 | 99.734 | 121.58 | 99.885
121.18 | 99.811 | 121.32 | 99.883 | 122.32 | 99.824 | 122.38 | 99.854 | 121.96 | 99.865 | 122.35 | 99.733 | 121.75 | 99.884
121.36 | 99.81 | 121.49 | 99.881 | 122.5 | 99.823 | 122.55 | 99.854 | 122.13 | 99.865 | 122.52 | 99.733 | 121.92 | 99.884
121.53 | 99.81 | 121.66 | 99.88 | 122.67 | 99.823 | 122.72 | 99.853 | 122.3 | 99.864 | 122.69 | 99.731 | 122.09 | 99.883
121.7 | 99.809 | 121.83 | 99.877 | 122.84 | 99.823 | 122.89 | 99.853 | 122.47 | 99.864 | 122.86 | 99.73 | 122.26 | 99.882
121.87 | 99.809 | 122.01 | 99.877 | 123.01 | 99.822 | 123.06 | 99.853 | 122.64 | 99.864 | 123.03 | 99.729 | 122.43 | 99.881
122.05 | 99.808 | 122.18 | 99.876 | 123.18 | 99.82 | 123.23 | 99.852 | 122.81 | 99.863 | 123.2 | 99.729 | 122.6 | 99.881
122.22 | 99.808 | 122.35 | 99.875 | 123.35 | 99.819 | 123.4 | 99.852 | 122.98 | 99.862 | 123.37 | 99.728 | 122.77 | 99.88
122.39 | 99.808 | 122.52 | 99.875 | 123.53 | 99.818 | 123.58 | 99.852 | 123.15 | 99.862 | 123.54 | 99.728 | 122.94 | 99.88
122.57 | 99.807 | 122.7 | 99.875 | 123.7 | 99.817 | 123.75 | 99.852 | 123.32 | 99.861 | 123.71 | 99.728 | 123.12 | 99.879
122.74 | 99.806 | 122.87 | 99.874 | 123.87 | 99.817 | 123.92 | 99.852 | 123.49 | 99.861 | 123.88 | 99.727 | 123.29 | 99.879
122.91 | 99.806 | 123.04 | 99.873 | 124.04 | 99.814 | 124.09 | 99.851 | 123.66 | 99.86 | 124.05 | 99.727 | 123.46 | 99.878
123.09 | 99.806 | 123.21 | 99.873 | 124.21 | 99.812 | 124.26 | 99.85 | 123.83 | 99.859 | 124.22 | 99.726 | 123.63 | 99.878
123.26 | 99.806 | 123.39 | 99.873 | 124.39 | 99.811 | 124.43 | 99.85 | 124 | 99.858 | 124.39 | 99.725 | 123.8 | 99.878
123.43 | 99.805 | 123.56 | 99.873 | 124.56 | 99.81 | 124.6 | 99.85 | 124.17 | 99.857 | 124.56 | 99.725 | 123.97 | 99.877
123.61 | 99.804 | 123.73 | 99.872 | 124.73 | 99.809 | 124.77 | 99.849 | 124.34 | 99.857 | 124.73 | 99.724 | 124.14 | 99.877
123.78 | 99.804 | 123.91 | 99.872 | 124.9 | 99.807 | 124.94 | 99.847 | 124.5 | 99.857 | 124.9 | 99.724 | 124.31 | 99.875
123.95 | 99.803 | 124.08 | 99.872 | 125.07 | 99.806 | 125.11 | 99.846 | 124.67 | 99.857 | 125.07 | 99.723 | 124.48 | 99.875
124.12 | 99.802 | 124.25 | 99.871 | 125.25 | 99.805 | 125.28 | 99.844 | 124.84 | 99.856 | 125.24 | 99.722 | 124.65 | 99.875
124.3 | 99.802 | 124.42 | 99.871 | 125.42 | 99.805 | 125.45 | 99.843 | 125.01 | 99.856 | 125.41 | 99.722 | 124.82 | 99.874
124.47 | 99.801 | 124.6 | 99.87 | 125.59 | 99.804 | 125.62 | 99.842 | 125.18 | 99.855 | 125.58 | 99.721 | 125 | 99.873
124.64 | 99.799 | 124.77 | 99.869 | 125.76 | 99.803 | 125.79 | 99.841 | 125.35 | 99.854 | 125.75 | 99.72 | 125.17 | 99.873
124.82 | 99.799 | 124.94 | 99.869 | 125.93 | 99.802 | 125.96 | 99.842 | 125.52 | 99.854 | 125.92 | 99.719 | 125.34 | 99.872
124.99 | 99.798 | 125.12 | 99.868 | 126.1 | 99.802 | 126.13 | 99.842 | 125.69 | 99.853 | 126.09 | 99.719 | 125.51 | 99.871
125.16 | 99.797 | 125.29 | 99.867 | 126.28 | 99.802 | 126.3 | 99.841 | 125.86 | 99.852 | 126.26 | 99.718 | 125.68 | 99.87
125.33 | 99.796 | 125.46 | 99.866 | 126.45 | 99.802 | 126.47 | 99.841 | 126.03 | 99.852 | 126.43 | 99.717 | 125.85 | 99.87
125.51 | 99.796 | 125.63 | 99.866 | 126.62 | 99.801 | 126.64 | 99.84 | 126.2 | 99.85 | 126.6 | 99.717 | 126.02 | 99.869
125.68 | 99.795 | 125.81 | 99.865 | 126.79 | 99.801 | 126.81 | 99.84 | 126.37 | 99.849 | 126.77 | 99.716 | 126.19 | 99.869
125.85 | 99.794 | 125.98 | 99.864 | 126.96 | 99.801 | 126.98 | 99.84 | 126.54 | 99.849 | 126.94 | 99.714 | 126.36 | 99.869
126.02 | 99.794 | 126.15 | 99.862 | 127.14 | 99.801 | 127.15 | 99.84 | 126.71 | 99.848 | 127.11 | 99.714 | 126.53 | 99.868
126.2 | 99.793 | 126.33 | 99.862 | 127.31 | 99.8 | 127.32 | 99.84 | 126.87 | 99.848 | 127.28 | 99.713 | 126.7 | 99.867
126.37 | 99.793 | 126.5 | 99.861 | 127.48 | 99.8 | 127.49 | 99.84 | 127.04 | 99.846 | 127.45 | 99.712 | 126.87 | 99.867
126.54 | 99.793 | 126.67 | 99.86 | 127.65 | 99.8 | 127.66 | 99.84 | 127.21 | 99.846 | 127.62 | 99.711 | 127.04 | 99.867
126.72 | 99.793 | 126.84 | 99.859 | 127.82 | 99.799 | 127.83 | 99.839 | 127.38 | 99.845 | 127.79 | 99.709 | 127.21 | 99.867
126.89 | 99.793 | 127.02 | 99.859 | 127.99 | 99.799 | 128 | 99.839 | 127.55 | 99.844 | 127.96 | 99.708 | 127.39 | 99.867
127.06 | 99.792 | 127.19 | 99.858 | 128.17 | 99.797 | 128.18 | 99.839 | 127.72 | 99.843 | 128.13 | 99.707 | 127.56 | 99.867
127.23 | 99.792 | 127.36 | 99.858 | 128.34 | 99.796 | 128.35 | 99.838 | 127.89 | 99.842 | 128.29 | 99.706 | 127.73 | 99.866
127.41 | 99.792 | 127.54 | 99.857 | 128.51 | 99.795 | 128.52 | 99.838 | 128.06 | 99.842 | 128.46 | 99.706 | 127.9 | 99.865
127.58 | 99.792 | 127.71 | 99.856 | 128.68 | 99.794 | 128.69 | 99.837 | 128.23 | 99.842 | 128.63 | 99.705 | 128.07 | 99.864
127.75 | 99.791 | 127.88 | 99.856 | 128.85 | 99.793 | 128.86 | 99.837 | 128.4 | 99.842 | 128.8 | 99.704 | 128.24 | 99.864
127.92 | 99.791 | 128.06 | 99.855 | 129.02 | 99.792 | 129.03 | 99.836 | 128.57 | 99.842 | 128.97 | 99.703 | 128.41 | 99.863
128.1 | 99.79 | 128.23 | 99.855 | 129.2 | 99.792 | 129.2 | 99.836 | 128.73 | 99.842 | 129.14 | 99.702 | 128.58 | 99.862
128.27 | 99.79 | 128.4 | 99.854 | 129.37 | 99.791 | 129.37 | 99.835 | 128.9 | 99.842 | 129.31 | 99.701 | 128.75 | 99.861
128.44 | 99.789 | 128.57 | 99.854 | 129.54 | 99.79 | 129.54 | 99.834 | 129.07 | 99.842 | 129.48 | 99.7 | 128.92 | 99.861
128.61 | 99.787 | 128.75 | 99.853 | 129.71 | 99.79 | 129.71 | 99.834 | 129.24 | 99.842 | 129.65 | 99.699 | 129.09 | 99.861
128.79 | 99.786 | 128.92 | 99.852 | 129.88 | 99.79 | 129.88 | 99.834 | 129.41 | 99.842 | 129.82 | 99.698 | 129.26 | 99.86
128.96 | 99.784 | 129.09 | 99.851 | 130.05 | 99.79 | 130.05 | 99.833 | 129.58 | 99.842 | 129.99 | 99.697 | 129.43 | 99.859
129.13 | 99.783 | 129.26 | 99.85 | 130.23 | 99.79 | 130.22 | 99.832 | 129.75 | 99.842 | 130.16 | 99.695 | 129.6 | 99.858
129.3 | 99.782 | 129.44 | 99.85 | 130.4 | 99.789 | 130.39 | 99.831 | 129.92 | 99.842 | 130.33 | 99.694 | 129.78 | 99.858
129.47 | 99.781 | 129.61 | 99.849 | 130.57 | 99.789 | 130.56 | 99.831 | 130.09 | 99.842 | 130.5 | 99.692 | 129.95 | 99.858
129.65 | 99.781 | 129.78 | 99.847 | 130.74 | 99.788 | 130.73 | 99.829 | 130.26 | 99.842 | 130.67 | 99.691 | 130.12 | 99.858
129.82 | 99.781 | 129.96 | 99.847 | 130.91 | 99.788 | 130.9 | 99.828 | 130.42 | 99.842 | 130.84 | 99.69 | 130.29 | 99.857
129.99 | 99.78 | 130.13 | 99.846 | 131.08 | 99.788 | 131.07 | 99.827 | 130.59 | 99.841 | 131 | 99.688 | 130.46 | 99.856
130.16 | 99.779 | 130.3 | 99.846 | 131.25 | 99.787 | 131.24 | 99.827 | 130.76 | 99.841 | 131.17 | 99.687 | 130.63 | 99.856
130.34 | 99.777 | 130.47 | 99.845 | 131.43 | 99.787 | 131.41 | 99.825 | 130.93 | 99.84 | 131.34 | 99.686 | 130.8 | 99.855
130.51 | 99.776 | 130.65 | 99.844 | 131.6 | 99.787 | 131.58 | 99.825 | 131.1 | 99.839 | 131.51 | 99.685 | 130.97 | 99.855
130.68 | 99.775 | 130.82 | 99.844 | 131.77 | 99.786 | 131.75 | 99.823 | 131.27 | 99.838 | 131.68 | 99.684 | 131.14 | 99.854
130.85 | 99.774 | 130.99 | 99.843 | 131.94 | 99.785 | 131.92 | 99.823 | 131.44 | 99.838 | 131.85 | 99.683 | 131.31 | 99.852
131.02 | 99.773 | 131.17 | 99.843 | 132.11 | 99.784 | 132.09 | 99.821 | 131.61 | 99.836 | 132.02 | 99.682 | 131.48 | 99.851
131.2 | 99.772 | 131.34 | 99.843 | 132.28 | 99.783 | 132.26 | 99.82 | 131.78 | 99.834 | 132.19 | 99.681 | 131.65 | 99.85
131.37 | 99.77 | 131.51 | 99.842 | 132.45 | 99.783 | 132.42 | 99.817 | 131.95 | 99.832 | 132.36 | 99.679 | 131.82 | 99.85
131.54 | 99.77 | 131.68 | 99.841 | 132.62 | 99.781 | 132.59 | 99.816 | 132.12 | 99.829 | 132.53 | 99.678 | 131.99 | 99.849
131.71 | 99.769 | 131.86 | 99.84 | 132.8 | 99.78 | 132.76 | 99.815 | 132.28 | 99.827 | 132.7 | 99.676 | 132.16 | 99.847
131.88 | 99.768 | 132.03 | 99.839 | 132.97 | 99.779 | 132.93 | 99.814 | 132.45 | 99.827 | 132.87 | 99.675 | 132.33 | 99.847
132.06 | 99.768 | 132.2 | 99.839 | 133.14 | 99.777 | 133.1 | 99.813 | 132.62 | 99.827 | 133.04 | 99.673 | 132.51 | 99.847
132.23 | 99.768 | 132.37 | 99.837 | 133.31 | 99.775 | 133.27 | 99.812 | 132.79 | 99.827 | 133.2 | 99.672 | 132.68 | 99.846
132.4 | 99.768 | 132.55 | 99.835 | 133.48 | 99.774 | 133.44 | 99.812 | 132.96 | 99.827 | 133.37 | 99.671 | 132.85 | 99.845
132.57 | 99.768 | 132.72 | 99.835 | 133.65 | 99.774 | 133.61 | 99.811 | 133.13 | 99.826 | 133.54 | 99.671 | 133.02 | 99.844
132.74 | 99.767 | 132.89 | 99.834 | 133.82 | 99.773 | 133.78 | 99.81 | 133.3 | 99.826 | 133.71 | 99.67 | 133.19 | 99.844
132.91 | 99.767 | 133.07 | 99.834 | 133.99 | 99.773 | 133.95 | 99.809 | 133.47 | 99.826 | 133.88 | 99.669 | 133.36 | 99.844
133.09 | 99.766 | 133.24 | 99.833 | 134.16 | 99.772 | 134.12 | 99.809 | 133.64 | 99.826 | 134.05 | 99.668 | 133.53 | 99.843
133.26 | 99.766 | 133.41 | 99.832 | 134.33 | 99.772 | 134.29 | 99.809 | 133.8 | 99.826 | 134.22 | 99.666 | 133.7 | 99.842
133.43 | 99.765 | 133.58 | 99.831 | 134.51 | 99.771 | 134.46 | 99.809 | 133.97 | 99.825 | 134.39 | 99.665 | 133.87 | 99.841
133.6 | 99.764 | 133.76 | 99.831 | 134.68 | 99.771 | 134.63 | 99.808 | 134.14 | 99.825 | 134.56 | 99.665 | 134.04 | 99.841
133.77 | 99.764 | 133.93 | 99.83 | 134.85 | 99.771 | 134.8 | 99.808 | 134.31 | 99.825 | 134.73 | 99.664 | 134.21 | 99.84
133.94 | 99.764 | 134.1 | 99.83 | 135.02 | 99.771 | 134.97 | 99.807 | 134.48 | 99.824 | 134.9 | 99.663 | 134.38 | 99.839
134.12 | 99.763 | 134.27 | 99.829 | 135.19 | 99.771 | 135.14 | 99.807 | 134.65 | 99.823 | 135.06 | 99.662 | 134.55 | 99.839
134.29 | 99.763 | 134.45 | 99.829 | 135.36 | 99.771 | 135.31 | 99.806 | 134.82 | 99.823 | 135.23 | 99.661 | 134.72 | 99.838
134.46 | 99.762 | 134.62 | 99.828 | 135.53 | 99.77 | 135.48 | 99.806 | 134.99 | 99.822 | 135.4 | 99.659 | 134.89 | 99.837
134.63 | 99.761 | 134.79 | 99.828 | 135.7 | 99.77 | 135.65 | 99.806 | 135.16 | 99.821 | 135.57 | 99.658 | 135.06 | 99.836
134.8 | 99.761 | 134.96 | 99.827 | 135.87 | 99.769 | 135.82 | 99.806 | 135.32 | 99.82 | 135.74 | 99.656 | 135.23 | 99.835
134.97 | 99.761 | 135.14 | 99.826 | 136.04 | 99.769 | 135.98 | 99.807 | 135.49 | 99.819 | 135.91 | 99.655 | 135.4 | 99.835
135.15 | 99.761 | 135.31 | 99.826 | 136.21 | 99.768 | 136.15 | 99.807 | 135.66 | 99.819 | 136.08 | 99.654 | 135.57 | 99.834
135.32 | 99.76 | 135.48 | 99.825 | 136.38 | 99.767 | 136.32 | 99.806 | 135.83 | 99.818 | 136.25 | 99.653 | 135.74 | 99.834
135.49 | 99.76 | 135.65 | 99.824 | 136.55 | 99.767 | 136.49 | 99.806 | 136 | 99.817 | 136.42 | 99.652 | 135.91 | 99.833
135.66 | 99.759 | 135.83 | 99.824 | 136.73 | 99.766 | 136.66 | 99.805 | 136.17 | 99.816 | 136.58 | 99.651 | 136.08 | 99.832
135.83 | 99.758 | 136 | 99.824 | 136.9 | 99.764 | 136.83 | 99.805 | 136.34 | 99.815 | 136.75 | 99.65 | 136.25 | 99.831
136 | 99.758 | 136.17 | 99.823 | 137.07 | 99.763 | 137 | 99.804 | 136.51 | 99.814 | 136.92 | 99.649 | 136.42 | 99.83
136.17 | 99.758 | 136.34 | 99.822 | 137.24 | 99.762 | 137.17 | 99.804 | 136.67 | 99.812 | 137.09 | 99.648 | 136.59 | 99.83
136.34 | 99.758 | 136.51 | 99.821 | 137.41 | 99.762 | 137.34 | 99.804 | 136.84 | 99.812 | 137.26 | 99.647 | 136.76 | 99.829
136.51 | 99.758 | 136.68 | 99.82 | 137.58 | 99.761 | 137.51 | 99.803 | 137.01 | 99.811 | 137.43 | 99.647 | 136.93 | 99.828
136.69 | 99.758 | 136.86 | 99.82 | 137.75 | 99.76 | 137.68 | 99.802 | 137.18 | 99.81 | 137.6 | 99.645 | 137.1 | 99.827
136.86 | 99.758 | 137.03 | 99.819 | 137.91 | 99.759 | 137.84 | 99.801 | 137.35 | 99.809 | 137.76 | 99.645 | 137.27 | 99.827
137.03 | 99.757 | 137.2 | 99.819 | 138.08 | 99.759 | 138.01 | 99.801 | 137.52 | 99.808 | 137.93 | 99.644 | 137.44 | 99.827
137.2 | 99.757 | 137.37 | 99.818 | 138.25 | 99.758 | 138.18 | 99.8 | 137.68 | 99.807 | 138.1 | 99.643 | 137.61 | 99.826
137.37 | 99.756 | 137.54 | 99.818 | 138.42 | 99.757 | 138.35 | 99.799 | 137.85 | 99.805 | 138.27 | 99.642 | 137.77 | 99.825
137.54 | 99.756 | 137.72 | 99.817 | 138.59 | 99.757 | 138.52 | 99.799 | 138.02 | 99.804 | 138.44 | 99.641 | 137.94 | 99.824
137.71 | 99.755 | 137.89 | 99.817 | 138.76 | 99.756 | 138.69 | 99.798 | 138.19 | 99.803 | 138.61 | 99.64 | 138.11 | 99.824
137.88 | 99.754 | 138.06 | 99.816 | 138.93 | 99.756 | 138.86 | 99.798 | 138.36 | 99.802 | 138.77 | 99.64 | 138.28 | 99.823
138.05 | 99.754 | 138.23 | 99.816 | 139.1 | 99.755 | 139.03 | 99.797 | 138.52 | 99.801 | 138.94 | 99.639 | 138.45 | 99.823
138.22 | 99.753 | 138.4 | 99.816 | 139.27 | 99.753 | 139.19 | 99.796 | 138.69 | 99.8 | 139.11 | 99.638 | 138.62 | 99.823
138.39 | 99.751 | 138.57 | 99.816 | 139.44 | 99.753 | 139.36 | 99.793 | 138.86 | 99.799 | 139.28 | 99.638 | 138.79 | 99.822
138.56 | 99.748 | 138.74 | 99.815 | 139.61 | 99.752 | 139.53 | 99.791 | 139.03 | 99.798 | 139.45 | 99.636 | 138.96 | 99.822
138.73 | 99.746 | 138.91 | 99.814 | 139.78 | 99.751 | 139.7 | 99.79 | 139.2 | 99.798 | 139.61 | 99.635 | 139.13 | 99.821
138.9 | 99.745 | 139.09 | 99.813 | 139.95 | 99.751 | 139.87 | 99.789 | 139.36 | 99.797 | 139.78 | 99.634 | 139.29 | 99.821
139.07 | 99.744 | 139.26 | 99.813 | 140.12 | 99.751 | 140.04 | 99.788 | 139.53 | 99.797 | 139.95 | 99.633 | 139.46 | 99.82
139.24 | 99.743 | 139.43 | 99.813 | 140.28 | 99.751 | 140.2 | 99.788 | 139.7 | 99.797 | 140.12 | 99.632 | 139.63 | 99.819
139.41 | 99.742 | 139.6 | 99.812 | 140.45 | 99.75 | 140.37 | 99.788 | 139.87 | 99.796 | 140.28 | 99.632 | 139.8 | 99.818
139.58 | 99.741 | 139.77 | 99.811 | 140.62 | 99.75 | 140.54 | 99.787 | 140.04 | 99.795 | 140.45 | 99.631 | 139.97 | 99.818
139.75 | 99.741 | 139.94 | 99.81 | 140.79 | 99.751 | 140.71 | 99.786 | 140.2 | 99.795 | 140.62 | 99.629 | 140.14 | 99.818
139.92 | 99.74 | 140.11 | 99.809 | 140.96 | 99.75 | 140.88 | 99.785 | 140.37 | 99.794 | 140.79 | 99.628 | 140.31 | 99.818
140.09 | 99.74 | 140.28 | 99.809 | 141.13 | 99.75 | 141.04 | 99.785 | 140.54 | 99.794 | 140.95 | 99.627 | 140.47 | 99.817
140.26 | 99.74 | 140.45 | 99.809 | 141.3 | 99.75 | 141.21 | 99.784 | 140.71 | 99.793 | 141.12 | 99.626 | 140.64 | 99.816
140.43 | 99.739 | 140.62 | 99.808 | 141.47 | 99.749 | 141.38 | 99.783 | 140.87 | 99.793 | 141.29 | 99.625 | 140.81 | 99.816
140.6 | 99.739 | 140.79 | 99.808 | 141.63 | 99.75 | 141.55 | 99.782 | 141.04 | 99.792 | 141.46 | 99.623 | 140.98 | 99.815
140.77 | 99.738 | 140.97 | 99.808 | 141.8 | 99.749 | 141.72 | 99.782 | 141.21 | 99.791 | 141.62 | 99.622 | 141.15 | 99.815
140.94 | 99.738 | 141.14 | 99.807 | 141.97 | 99.749 | 141.88 | 99.782 | 141.38 | 99.79 | 141.79 | 99.62 | 141.31 | 99.815
141.11 | 99.737 | 141.31 | 99.807 | 142.14 | 99.749 | 142.05 | 99.781 | 141.54 | 99.789 | 141.96 | 99.619 | 141.48 | 99.815
141.28 | 99.737 | 141.48 | 99.806 | 142.31 | 99.748 | 142.22 | 99.779 | 141.71 | 99.788 | 142.13 | 99.618 | 141.65 | 99.815
141.45 | 99.737 | 141.65 | 99.806 | 142.48 | 99.748 | 142.39 | 99.779 | 141.88 | 99.787 | 142.29 | 99.616 | 141.82 | 99.815
141.62 | 99.737 | 141.82 | 99.806 | 142.64 | 99.747 | 142.55 | 99.779 | 142.04 | 99.787 | 142.46 | 99.614 | 141.99 | 99.814
141.79 | 99.736 | 141.99 | 99.806 | 142.81 | 99.747 | 142.72 | 99.778 | 142.21 | 99.786 | 142.63 | 99.613 | 142.15 | 99.814
141.96 | 99.736 | 142.16 | 99.806 | 142.98 | 99.745 | 142.89 | 99.778 | 142.38 | 99.785 | 142.79 | 99.612 | 142.32 | 99.813
142.13 | 99.736 | 142.33 | 99.806 | 143.15 | 99.744 | 143.06 | 99.777 | 142.55 | 99.784 | 142.96 | 99.611 | 142.49 | 99.812
142.3 | 99.735 | 142.5 | 99.805 | 143.32 | 99.744 | 143.22 | 99.777 | 142.71 | 99.783 | 143.13 | 99.611 | 142.66 | 99.812
142.46 | 99.735 | 142.67 | 99.805 | 143.48 | 99.744 | 143.39 | 99.777 | 142.88 | 99.782 | 143.3 | 99.61 | 142.82 | 99.811
142.63 | 99.735 | 142.84 | 99.805 | 143.65 | 99.743 | 143.56 | 99.776 | 143.05 | 99.782 | 143.46 | 99.609 | 142.99 | 99.81
142.8 | 99.734 | 143.01 | 99.804 | 143.82 | 99.742 | 143.73 | 99.775 | 143.21 | 99.781 | 143.63 | 99.609 | 143.16 | 99.81
142.97 | 99.734 | 143.18 | 99.803 | 143.99 | 99.742 | 143.89 | 99.774 | 143.38 | 99.78 | 143.8 | 99.608 | 143.33 | 99.81
143.14 | 99.733 | 143.35 | 99.803 | 144.16 | 99.741 | 144.06 | 99.774 | 143.55 | 99.779 | 143.97 | 99.607 | 143.5 | 99.809
143.31 | 99.732 | 143.52 | 99.802 | 144.32 | 99.74 | 144.23 | 99.774 | 143.71 | 99.779 | 144.13 | 99.607 | 143.66 | 99.808
143.48 | 99.732 | 143.69 | 99.802 | 144.49 | 99.739 | 144.4 | 99.772 | 143.88 | 99.777 | 144.3 | 99.606 | 143.83 | 99.807
143.65 | 99.731 | 143.86 | 99.801 | 144.66 | 99.738 | 144.56 | 99.772 | 144.05 | 99.776 | 144.47 | 99.605 | 144 | 99.806
143.82 | 99.73 | 144.03 | 99.8 | 144.83 | 99.737 | 144.73 | 99.771 | 144.22 | 99.774 | 144.63 | 99.604 | 144.16 | 99.806
143.99 | 99.73 | 144.2 | 99.799 | 145 | 99.736 | 144.9 | 99.771 | 144.38 | 99.772 | 144.8 | 99.601 | 144.33 | 99.805
144.16 | 99.728 | 144.37 | 99.798 | 145.16 | 99.736 | 145.07 | 99.77 | 144.55 | 99.771 | 144.97 | 99.6 | 144.5 | 99.805
144.32 | 99.727 | 144.53 | 99.797 | 145.33 | 99.735 | 145.23 | 99.769 | 144.72 | 99.769 | 145.13 | 99.6 | 144.67 | 99.804
144.49 | 99.727 | 144.7 | 99.797 | 145.5 | 99.735 | 145.4 | 99.769 | 144.88 | 99.769 | 145.3 | 99.599 | 144.83 | 99.804
144.66 | 99.726 | 144.87 | 99.797 | 145.67 | 99.734 | 145.57 | 99.768 | 145.05 | 99.769 | 145.47 | 99.597 | 145 | 99.802
144.83 | 99.725 | 145.04 | 99.797 | 145.83 | 99.733 | 145.74 | 99.767 | 145.22 | 99.768 | 145.64 | 99.596 | 145.17 | 99.801
145 | 99.725 | 145.21 | 99.796 | 146 | 99.733 | 145.9 | 99.766 | 145.38 | 99.767 | 145.8 | 99.595 | 145.34 | 99.8
145.17 | 99.724 | 145.38 | 99.796 | 146.17 | 99.732 | 146.07 | 99.766 | 145.55 | 99.767 | 145.97 | 99.594 | 145.5 | 99.799
145.34 | 99.723 | 145.55 | 99.795 | 146.34 | 99.732 | 146.24 | 99.765 | 145.72 | 99.767 | 146.14 | 99.593 | 145.67 | 99.799
145.51 | 99.722 | 145.72 | 99.794 | 146.5 | 99.731 | 146.4 | 99.764 | 145.89 | 99.766 | 146.3 | 99.593 | 145.84 | 99.799
145.68 | 99.722 | 145.89 | 99.794 | 146.67 | 99.731 | 146.57 | 99.763 | 146.05 | 99.766 | 146.47 | 99.591 | 146 | 99.798
145.84 | 99.721 | 146.06 | 99.794 | 146.84 | 99.73 | 146.74 | 99.763 | 146.22 | 99.765 | 146.63 | 99.59 | 146.17 | 99.798
146.01 | 99.721 | 146.23 | 99.794 | 147.01 | 99.73 | 146.91 | 99.762 | 146.38 | 99.765 | 146.8 | 99.589 | 146.34 | 99.797
146.18 | 99.72 | 146.4 | 99.794 | 147.17 | 99.729 | 147.07 | 99.761 | 146.55 | 99.764 | 146.97 | 99.587 | 146.5 | 99.796
146.35 | 99.72 | 146.57 | 99.793 | 147.34 | 99.728 | 147.24 | 99.76 | 146.72 | 99.763 | 147.13 | 99.587 | 146.67 | 99.796
146.52 | 99.72 | 146.74 | 99.792 | 147.51 | 99.727 | 147.41 | 99.76 | 146.88 | 99.762 | 147.3 | 99.586 | 146.84 | 99.796
146.69 | 99.719 | 146.9 | 99.791 | 147.68 | 99.727 | 147.57 | 99.759 | 147.05 | 99.762 | 147.47 | 99.586 | 147 | 99.795
146.85 | 99.719 | 147.07 | 99.79 | 147.84 | 99.727 | 147.74 | 99.758 | 147.22 | 99.761 | 147.63 | 99.584 | 147.17 | 99.795
147.02 | 99.719 | 147.24 | 99.79 | 148.01 | 99.726 | 147.91 | 99.758 | 147.38 | 99.761 | 147.8 | 99.583 | 147.34 | 99.795
147.19 | 99.718 | 147.41 | 99.789 | 148.18 | 99.725 | 148.07 | 99.757 | 147.55 | 99.76 | 147.97 | 99.58 | 147.5 | 99.794
147.36 | 99.718 | 147.58 | 99.788 | 148.34 | 99.724 | 148.24 | 99.756 | 147.72 | 99.76 | 148.13 | 99.579 | 147.67 | 99.793
147.53 | 99.718 | 147.75 | 99.787 | 148.51 | 99.723 | 148.41 | 99.755 | 147.88 | 99.759 | 148.3 | 99.578 | 147.84 | 99.792
147.7 | 99.718 | 147.92 | 99.787 | 148.68 | 99.723 | 148.57 | 99.754 | 148.05 | 99.759 | 148.46 | 99.577 | 148 | 99.792
147.86 | 99.717 | 148.09 | 99.786 | 148.84 | 99.722 | 148.74 | 99.753 | 148.21 | 99.758 | 148.63 | 99.576 | 148.17 | 99.791
148.03 | 99.715 | 148.25 | 99.786 | 149.01 | 99.721 | 148.91 | 99.752 | 148.38 | 99.758 | 148.8 | 99.575 | 148.33 | 99.79
148.2 | 99.715 | 148.42 | 99.785 | 149.18 | 99.721 | 149.07 | 99.751 | 148.55 | 99.757 | 148.96 | 99.572 | 148.5 | 99.789
148.37 | 99.713 | 148.59 | 99.785 | 149.34 | 99.72 | 149.24 | 99.75 | 148.71 | 99.756 | 149.13 | 99.571 | 148.67 | 99.788
148.54 | 99.712 | 148.76 | 99.784 | 149.51 | 99.72 | 149.41 | 99.749 | 148.88 | 99.756 | 149.29 | 99.57 | 148.83 | 99.788
148.7 | 99.711 | 148.93 | 99.783 | 149.68 | 99.718 | 149.57 | 99.748 | 149.05 | 99.755 | 149.46 | 99.569 | 149 | 99.787
148.87 | 99.709 | 149.1 | 99.783 | 149.84 | 99.717 | 149.74 | 99.748 | 149.21 | 99.754 | 149.63 | 99.568 | 149.16 | 99.787
149.04 | 99.709 | 149.26 | 99.782 | 150.01 | 99.716 | 149.91 | 99.747 | 149.38 | 99.753 | 149.79 | 99.566 | 149.33 | 99.786
149.21 | 99.709 | 149.43 | 99.782 | 150.18 | 99.715 | 150.07 | 99.746 | 149.54 | 99.752 | 149.96 | 99.564 | 149.5 | 99.785
149.38 | 99.709 | 149.6 | 99.781 | 150.34 | 99.714 | 150.24 | 99.745 | 149.71 | 99.752 | 150.12 | 99.563 | 149.66 | 99.784
149.54 | 99.708 | 149.77 | 99.781 | 150.51 | 99.714 | 150.41 | 99.745 | 149.87 | 99.751 | 150.29 | 99.562 | 149.83 | 99.784
149.71 | 99.708 | 149.94 | 99.78 | 150.68 | 99.713 | 150.57 | 99.744 | 150.04 | 99.75 | 150.46 | 99.562 | 149.99 | 99.783
149.88 | 99.707 | 150.1 | 99.779 | 150.84 | 99.712 | 150.74 | 99.744 | 150.21 | 99.748 | 150.62 | 99.559 | 150.16 | 99.782
150.05 | 99.705 | 150.27 | 99.778 | 151.01 | 99.712 | 150.9 | 99.744 | 150.37 | 99.747 | 150.79 | 99.558 | 150.33 | 99.781
150.22 | 99.705 | 150.44 | 99.778 | 151.18 | 99.711 | 151.07 | 99.744 | 150.54 | 99.746 | 150.95 | 99.556 | 150.49 | 99.781
150.38 | 99.704 | 150.61 | 99.777 | 151.34 | 99.71 | 151.24 | 99.743 | 150.7 | 99.745 | 151.12 | 99.555 | 150.66 | 99.78
150.55 | 99.704 | 150.78 | 99.776 | 151.51 | 99.709 | 151.4 | 99.742 | 150.87 | 99.744 | 151.28 | 99.554 | 150.82 | 99.779
150.72 | 99.702 | 150.94 | 99.775 | 151.68 | 99.709 | 151.57 | 99.742 | 151.03 | 99.742 | 151.45 | 99.553 | 150.99 | 99.778
150.89 | 99.701 | 151.11 | 99.775 | 151.84 | 99.708 | 151.73 | 99.741 | 151.2 | 99.741 | 151.62 | 99.552 | 151.15 | 99.778
151.05 | 99.7 | 151.28 | 99.774 | 152.01 | 99.708 | 151.9 | 99.741 | 151.37 | 99.74 | 151.78 | 99.552 | 151.32 | 99.777
151.22 | 99.699 | 151.45 | 99.774 | 152.17 | 99.707 | 152.07 | 99.741 | 151.53 | 99.738 | 151.95 | 99.551 | 151.48 | 99.776
151.39 | 99.699 | 151.61 | 99.773 | 152.34 | 99.707 | 152.23 | 99.74 | 151.7 | 99.737 | 152.11 | 99.55 | 151.65 | 99.775
151.55 | 99.698 | 151.78 | 99.772 | 152.51 | 99.706 | 152.4 | 99.739 | 151.86 | 99.736 | 152.28 | 99.549 | 151.82 | 99.774
151.72 | 99.697 | 151.95 | 99.772 | 152.67 | 99.705 | 152.56 | 99.739 | 152.03 | 99.735 | 152.44 | 99.548 | 151.98 | 99.773
151.89 | 99.696 | 152.12 | 99.771 | 152.84 | 99.705 | 152.73 | 99.738 | 152.19 | 99.734 | 152.61 | 99.547 | 152.15 | 99.772
152.06 | 99.695 | 152.28 | 99.771 | 153 | 99.704 | 152.89 | 99.737 | 152.36 | 99.733 | 152.78 | 99.547 | 152.31 | 99.771
152.22 | 99.694 | 152.45 | 99.771 | 153.17 | 99.704 | 153.06 | 99.736 | 152.52 | 99.732 | 152.94 | 99.546 | 152.48 | 99.77
152.39 | 99.694 | 152.62 | 99.77 | 153.34 | 99.703 | 153.23 | 99.736 | 152.69 | 99.731 | 153.11 | 99.545 | 152.64 | 99.769
152.56 | 99.693 | 152.78 | 99.769 | 153.5 | 99.702 | 153.39 | 99.735 | 152.86 | 99.73 | 153.27 | 99.543 | 152.81 | 99.768
152.72 | 99.693 | 152.95 | 99.769 | 153.67 | 99.701 | 153.56 | 99.734 | 153.02 | 99.729 | 153.44 | 99.542 | 152.97 | 99.767
152.89 | 99.693 | 153.12 | 99.768 | 153.83 | 99.701 | 153.72 | 99.733 | 153.19 | 99.728 | 153.6 | 99.541 | 153.14 | 99.766
153.06 | 99.693 | 153.29 | 99.767 | 154 | 99.7 | 153.89 | 99.732 | 153.35 | 99.727 | 153.77 | 99.539 | 153.3 | 99.765
153.22 | 99.692 | 153.45 | 99.767 | 154.16 | 99.699 | 154.05 | 99.731 | 153.52 | 99.726 | 153.93 | 99.536 | 153.47 | 99.765
153.39 | 99.691 | 153.62 | 99.767 | 154.33 | 99.698 | 154.22 | 99.73 | 153.68 | 99.724 | 154.1 | 99.535 | 153.63 | 99.764
153.56 | 99.691 | 153.79 | 99.766 | 154.5 | 99.697 | 154.38 | 99.728 | 153.85 | 99.723 | 154.26 | 99.534 | 153.8 | 99.764
153.72 | 99.69 | 153.95 | 99.765 | 154.66 | 99.696 | 154.55 | 99.727 | 154.01 | 99.722 | 154.43 | 99.534 | 153.96 | 99.763
153.89 | 99.69 | 154.12 | 99.765 | 154.83 | 99.694 | 154.72 | 99.726 | 154.18 | 99.721 | 154.59 | 99.533 | 154.13 | 99.762
154.05 | 99.689 | 154.29 | 99.764 | 154.99 | 99.692 | 154.88 | 99.725 | 154.34 | 99.719 | 154.76 | 99.532 | 154.29 | 99.761
154.22 | 99.687 | 154.45 | 99.765 | 155.16 | 99.691 | 155.05 | 99.724 | 154.51 | 99.717 | 154.92 | 99.531 | 154.46 | 99.761
154.39 | 99.685 | 154.62 | 99.765 | 155.32 | 99.69 | 155.21 | 99.724 | 154.67 | 99.716 | 155.09 | 99.53 | 154.62 | 99.761
154.55 | 99.683 | 154.79 | 99.764 | 155.49 | 99.689 | 155.38 | 99.723 | 154.84 | 99.715 | 155.25 | 99.529 | 154.79 | 99.76
154.72 | 99.682 | 154.95 | 99.764 | 155.65 | 99.689 | 155.54 | 99.722 | 155 | 99.715 | 155.42 | 99.529 | 154.95 | 99.759
154.89 | 99.68 | 155.12 | 99.764 | 155.82 | 99.688 | 155.71 | 99.721 | 155.17 | 99.714 | 155.58 | 99.528 | 155.12 | 99.758
155.05 | 99.679 | 155.29 | 99.764 | 155.98 | 99.688 | 155.87 | 99.721 | 155.33 | 99.714 | 155.75 | 99.528 | 155.28 | 99.756
155.22 | 99.678 | 155.45 | 99.763 | 156.15 | 99.688 | 156.04 | 99.72 | 155.5 | 99.713 | 155.91 | 99.526 | 155.45 | 99.755
155.39 | 99.676 | 155.62 | 99.763 | 156.31 | 99.687 | 156.21 | 99.72 | 155.66 | 99.712 | 156.08 | 99.525 | 155.61 | 99.755
155.55 | 99.675 | 155.79 | 99.762 | 156.48 | 99.687 | 156.37 | 99.719 | 155.83 | 99.712 | 156.24 | 99.524 | 155.78 | 99.754
155.72 | 99.674 | 155.95 | 99.762 | 156.65 | 99.687 | 156.54 | 99.717 | 155.99 | 99.711 | 156.41 | 99.522 | 155.94 | 99.754
155.88 | 99.674 | 156.12 | 99.761 | 156.81 | 99.687 | 156.7 | 99.717 | 156.16 | 99.71 | 156.57 | 99.521 | 156.11 | 99.753
156.05 | 99.673 | 156.29 | 99.76 | 156.98 | 99.686 | 156.87 | 99.716 | 156.32 | 99.71 | 156.74 | 99.52 | 156.27 | 99.753
156.22 | 99.672 | 156.45 | 99.759 | 157.14 | 99.686 | 157.03 | 99.716 | 156.49 | 99.709 | 156.9 | 99.519 | 156.44 | 99.752
156.38 | 99.671 | 156.62 | 99.757 | 157.31 | 99.685 | 157.2 | 99.714 | 156.65 | 99.708 | 157.06 | 99.516 | 156.6 | 99.752
156.55 | 99.67 | 156.78 | 99.756 | 157.47 | 99.685 | 157.36 | 99.714 | 156.82 | 99.707 | 157.23 | 99.515 | 156.76 | 99.751
156.71 | 99.669 | 156.95 | 99.756 | 157.64 | 99.684 | 157.53 | 99.713 | 156.98 | 99.706 | 157.39 | 99.513 | 156.93 | 99.75
156.88 | 99.669 | 157.12 | 99.756 | 157.8 | 99.684 | 157.69 | 99.712 | 157.15 | 99.704 | 157.56 | 99.511 | 157.09 | 99.749
157.05 | 99.668 | 157.28 | 99.755 | 157.97 | 99.683 | 157.86 | 99.712 | 157.31 | 99.703 | 157.72 | 99.509 | 157.26 | 99.749
157.21 | 99.666 | 157.45 | 99.754 | 158.13 | 99.683 | 158.02 | 99.711 | 157.48 | 99.701 | 157.89 | 99.508 | 157.42 | 99.749
157.38 | 99.665 | 157.62 | 99.754 | 158.3 | 99.682 | 158.19 | 99.709 | 157.64 | 99.7 | 158.05 | 99.506 | 157.59 | 99.747
157.54 | 99.663 | 157.78 | 99.754 | 158.46 | 99.681 | 158.35 | 99.707 | 157.81 | 99.699 | 158.22 | 99.505 | 157.75 | 99.746
157.71 | 99.663 | 157.95 | 99.753 | 158.63 | 99.68 | 158.52 | 99.706 | 157.97 | 99.698 | 158.38 | 99.503 | 157.92 | 99.745
157.87 | 99.663 | 158.11 | 99.753 | 158.79 | 99.68 | 158.68 | 99.705 | 158.14 | 99.697 | 158.55 | 99.502 | 158.08 | 99.744
158.04 | 99.663 | 158.28 | 99.752 | 158.96 | 99.68 | 158.85 | 99.704 | 158.3 | 99.696 | 158.71 | 99.502 | 158.24 | 99.744
158.21 | 99.662 | 158.45 | 99.752 | 159.12 | 99.679 | 159.01 | 99.703 | 158.47 | 99.695 | 158.88 | 99.501 | 158.41 | 99.743
158.37 | 99.661 | 158.61 | 99.752 | 159.29 | 99.679 | 159.18 | 99.702 | 158.63 | 99.694 | 159.04 | 99.5 | 158.57 | 99.741
158.54 | 99.66 | 158.78 | 99.752 | 159.45 | 99.679 | 159.35 | 99.701 | 158.8 | 99.693 | 159.21 | 99.499 | 158.74 | 99.741
158.7 | 99.66 | 158.94 | 99.752 | 159.61 | 99.679 | 159.51 | 99.701 | 158.96 | 99.692 | 159.37 | 99.498 | 158.9 | 99.74
158.87 | 99.659 | 159.11 | 99.752 | 159.78 | 99.678 | 159.68 | 99.7 | 159.13 | 99.692 | 159.54 | 99.497 | 159.07 | 99.739
159.03 | 99.659 | 159.28 | 99.752 | 159.94 | 99.677 | 159.84 | 99.7 | 159.29 | 99.692 | 159.7 | 99.496 | 159.23 | 99.738
159.2 | 99.659 | 159.44 | 99.752 | 160.11 | 99.677 | 160 | 99.699 | 159.46 | 99.691 | 159.87 | 99.496 | 159.4 | 99.737
159.37 | 99.658 | 159.61 | 99.751 | 160.27 | 99.675 | 160.17 | 99.698 | 159.62 | 99.69 | 160.03 | 99.493 | 159.56 | 99.736
159.53 | 99.658 | 159.77 | 99.75 | 160.44 | 99.675 | 160.34 | 99.698 | 159.79 | 99.689 | 160.2 | 99.492 | 159.72 | 99.735
159.7 | 99.656 | 159.94 | 99.75 | 160.6 | 99.675 | 160.5 | 99.697 | 159.95 | 99.689 | 160.36 | 99.491 | 159.89 | 99.734
159.86 | 99.656 | 160.11 | 99.749 | 160.77 | 99.674 | 160.67 | 99.696 | 160.12 | 99.687 | 160.53 | 99.49 | 160.05 | 99.733
160.03 | 99.655 | 160.27 | 99.748 | 160.93 | 99.674 | 160.83 | 99.696 | 160.28 | 99.686 | 160.69 | 99.489 | 160.22 | 99.732
160.2 | 99.654 | 160.44 | 99.748 | 161.1 | 99.673 | 161 | 99.695 | 160.44 | 99.686 | 160.85 | 99.488 | 160.38 | 99.731
160.36 | 99.653 | 160.61 | 99.748 | 161.26 | 99.672 | 161.16 | 99.694 | 160.61 | 99.685 | 161.02 | 99.488 | 160.55 | 99.729
160.53 | 99.652 | 160.77 | 99.746 | 161.43 | 99.671 | 161.33 | 99.693 | 160.77 | 99.684 | 161.18 | 99.487 | 160.71 | 99.728
160.69 | 99.651 | 160.94 | 99.745 | 161.59 | 99.669 | 161.49 | 99.692 | 160.94 | 99.682 | 161.35 | 99.486 | 160.87 | 99.726
160.86 | 99.65 | 161.1 | 99.744 | 161.76 | 99.668 | 161.65 | 99.691 | 161.1 | 99.68 | 161.51 | 99.485 | 161.04 | 99.726
161.03 | 99.65 | 161.27 | 99.742 | 161.92 | 99.667 | 161.82 | 99.69 | 161.27 | 99.679 | 161.68 | 99.484 | 161.2 | 99.725
161.19 | 99.649 | 161.44 | 99.741 | 162.09 | 99.666 | 161.99 | 99.688 | 161.43 | 99.677 | 161.84 | 99.483 | 161.37 | 99.724
161.36 | 99.648 | 161.6 | 99.741 | 162.25 | 99.664 | 162.15 | 99.687 | 161.6 | 99.676 | 162.01 | 99.481 | 161.53 | 99.723
161.52 | 99.647 | 161.77 | 99.739 | 162.42 | 99.663 | 162.32 | 99.687 | 161.76 | 99.674 | 162.17 | 99.479 | 161.7 | 99.722
161.69 | 99.647 | 161.94 | 99.738 | 162.58 | 99.662 | 162.48 | 99.686 | 161.93 | 99.672 | 162.34 | 99.478 | 161.86 | 99.721
161.86 | 99.647 | 162.1 | 99.737 | 162.75 | 99.661 | 162.65 | 99.686 | 162.09 | 99.671 | 162.5 | 99.476 | 162.02 | 99.721
162.02 | 99.646 | 162.27 | 99.737 | 162.92 | 99.66 | 162.81 | 99.685 | 162.25 | 99.67 | 162.67 | 99.473 | 162.19 | 99.719
162.19 | 99.645 | 162.44 | 99.736 | 163.08 | 99.659 | 162.98 | 99.685 | 162.42 | 99.669 | 162.83 | 99.472 | 162.35 | 99.718
162.36 | 99.644 | 162.6 | 99.736 | 163.25 | 99.658 | 163.14 | 99.685 | 162.58 | 99.668 | 163 | 99.47 | 162.52 | 99.718
162.52 | 99.643 | 162.77 | 99.735 | 163.41 | 99.657 | 163.31 | 99.684 | 162.75 | 99.667 | 163.16 | 99.469 | 162.68 | 99.718
162.69 | 99.643 | 162.94 | 99.735 | 163.58 | 99.656 | 163.47 | 99.683 | 162.91 | 99.666 | 163.33 | 99.468 | 162.85 | 99.717
162.85 | 99.642 | 163.1 | 99.734 | 163.74 | 99.655 | 163.64 | 99.682 | 163.08 | 99.665 | 163.49 | 99.467 | 163.01 | 99.716
163.02 | 99.641 | 163.27 | 99.733 | 163.91 | 99.653 | 163.8 | 99.682 | 163.24 | 99.664 | 163.66 | 99.467 | 163.18 | 99.716
163.19 | 99.64 | 163.44 | 99.733 | 164.07 | 99.653 | 163.97 | 99.682 | 163.41 | 99.663 | 163.82 | 99.466 | 163.34 | 99.715
163.36 | 99.64 | 163.61 | 99.732 | 164.24 | 99.652 | 164.14 | 99.681 | 163.57 | 99.662 | 163.99 | 99.465 | 163.51 | 99.715
163.52 | 99.639 | 163.77 | 99.732 | 164.41 | 99.651 | 164.3 | 99.68 | 163.74 | 99.662 | 164.15 | 99.464 | 163.67 | 99.715
163.69 | 99.638 | 163.94 | 99.731 | 164.57 | 99.65 | 164.47 | 99.68 | 163.9 | 99.661 | 164.32 | 99.463 | 163.84 | 99.715
163.86 | 99.637 | 164.11 | 99.73 | 164.74 | 99.649 | 164.63 | 99.679 | 164.07 | 99.661 | 164.48 | 99.462 | 164 | 99.714
164.02 | 99.636 | 164.28 | 99.729 | 164.9 | 99.648 | 164.8 | 99.677 | 164.23 | 99.66 | 164.65 | 99.461 | 164.16 | 99.713
164.19 | 99.636 | 164.44 | 99.727 | 165.07 | 99.647 | 164.96 | 99.676 | 164.4 | 99.659 | 164.81 | 99.46 | 164.33 | 99.712
164.36 | 99.634 | 164.61 | 99.725 | 165.24 | 99.646 | 165.13 | 99.675 | 164.56 | 99.657 | 164.98 | 99.459 | 164.5 | 99.712
164.52 | 99.634 | 164.78 | 99.725 | 165.4 | 99.645 | 165.3 | 99.674 | 164.73 | 99.656 | 165.15 | 99.458 | 164.66 | 99.71
164.69 | 99.633 | 164.95 | 99.725 | 165.57 | 99.643 | 165.46 | 99.674 | 164.89 | 99.654 | 165.31 | 99.457 | 164.83 | 99.709
164.86 | 99.632 | 165.11 | 99.724 | 165.74 | 99.643 | 165.63 | 99.672 | 165.06 | 99.653 | 165.48 | 99.456 | 164.99 | 99.709
165.03 | 99.632 | 165.28 | 99.724 | 165.9 | 99.642 | 165.8 | 99.671 | 165.22 | 99.652 | 165.64 | 99.455 | 165.16 | 99.707
165.19 | 99.631 | 165.45 | 99.723 | 166.07 | 99.642 | 165.96 | 99.67 | 165.39 | 99.65 | 165.81 | 99.454 | 165.32 | 99.707
165.36 | 99.63 | 165.62 | 99.722 | 166.23 | 99.641 | 166.13 | 99.669 | 165.55 | 99.649 | 165.98 | 99.453 | 165.49 | 99.707
165.53 | 99.629 | 165.79 | 99.722 | 166.4 | 99.64 | 166.29 | 99.668 | 165.72 | 99.647 | 166.14 | 99.451 | 165.65 | 99.706
165.7 | 99.629 | 165.95 | 99.721 | 166.57 | 99.64 | 166.46 | 99.666 | 165.88 | 99.646 | 166.31 | 99.45 | 165.82 | 99.705
165.86 | 99.629 | 166.12 | 99.721 | 166.73 | 99.64 | 166.63 | 99.664 | 166.05 | 99.645 | 166.47 | 99.448 | 165.98 | 99.705
166.03 | 99.629 | 166.29 | 99.72 | 166.9 | 99.64 | 166.79 | 99.663 | 166.21 | 99.644 | 166.64 | 99.447 | 166.15 | 99.704
166.2 | 99.628 | 166.46 | 99.719 | 167.07 | 99.64 | 166.96 | 99.66 | 166.38 | 99.643 | 166.81 | 99.445 | 166.31 | 99.704
166.37 | 99.627 | 166.63 | 99.718 | 167.23 | 99.64 | 167.13 | 99.658 | 166.54 | 99.642 | 166.97 | 99.443 | 166.48 | 99.704
166.54 | 99.626 | 166.79 | 99.718 | 167.4 | 99.64 | 167.29 | 99.657 | 166.71 | 99.642 | 167.14 | 99.441 | 166.65 | 99.704
166.7 | 99.625 | 166.96 | 99.718 | 167.57 | 99.64 | 167.46 | 99.654 | 166.88 | 99.641 | 167.3 | 99.439 | 166.81 | 99.703
166.87 | 99.624 | 167.13 | 99.717 | 167.74 | 99.639 | 167.63 | 99.653 | 167.04 | 99.639 | 167.47 | 99.438 | 166.98 | 99.703
167.04 | 99.623 | 167.3 | 99.716 | 167.9 | 99.638 | 167.79 | 99.652 | 167.21 | 99.639 | 167.64 | 99.436 | 167.14 | 99.701
167.21 | 99.622 | 167.47 | 99.716 | 168.07 | 99.638 | 167.96 | 99.652 | 167.37 | 99.639 | 167.8 | 99.435 | 167.31 | 99.701
167.38 | 99.62 | 167.64 | 99.716 | 168.24 | 99.637 | 168.13 | 99.651 | 167.54 | 99.638 | 167.97 | 99.434 | 167.48 | 99.7
167.55 | 99.62 | 167.81 | 99.716 | 168.4 | 99.637 | 168.29 | 99.65 | 167.71 | 99.637 | 168.14 | 99.434 | 167.64 | 99.699
167.71 | 99.619 | 167.97 | 99.716 | 168.57 | 99.637 | 168.46 | 99.65 | 167.87 | 99.636 | 168.3 | 99.433 | 167.81 | 99.698
167.88 | 99.617 | 168.14 | 99.716 | 168.74 | 99.636 | 168.63 | 99.649 | 168.04 | 99.636 | 168.47 | 99.432 | 167.98 | 99.697
168.05 | 99.617 | 168.31 | 99.716 | 168.91 | 99.635 | 168.8 | 99.648 | 168.2 | 99.635 | 168.64 | 99.432 | 168.14 | 99.696
168.22 | 99.616 | 168.48 | 99.716 | 169.07 | 99.634 | 168.96 | 99.648 | 168.37 | 99.635 | 168.8 | 99.43 | 168.31 | 99.695
168.39 | 99.615 | 168.65 | 99.716 | 169.24 | 99.633 | 169.13 | 99.647 | 168.54 | 99.634 | 168.97 | 99.428 | 168.48 | 99.695
168.56 | 99.614 | 168.82 | 99.716 | 169.41 | 99.632 | 169.3 | 99.647 | 168.7 | 99.633 | 169.14 | 99.428 | 168.64 | 99.694
168.72 | 99.613 | 168.99 | 99.716 | 169.57 | 99.631 | 169.47 | 99.647 | 168.87 | 99.632 | 169.3 | 99.427 | 168.81 | 99.693
168.89 | 99.611 | 169.16 | 99.715 | 169.74 | 99.63 | 169.63 | 99.647 | 169.03 | 99.632 | 169.47 | 99.426 | 168.98 | 99.692
169.06 | 99.611 | 169.32 | 99.715 | 169.91 | 99.629 | 169.8 | 99.646 | 169.2 | 99.631 | 169.64 | 99.425 | 169.14 | 99.692
169.23 | 99.61 | 169.49 | 99.714 | 170.08 | 99.628 | 169.97 | 99.646 | 169.37 | 99.63 | 169.81 | 99.422 | 169.31 | 99.691
169.4 | 99.61 | 169.66 | 99.714 | 170.24 | 99.626 | 170.14 | 99.646 | 169.53 | 99.629 | 169.97 | 99.421 | 169.48 | 99.69
169.57 | 99.609 | 169.83 | 99.714 | 170.41 | 99.625 | 170.3 | 99.646 | 169.7 | 99.629 | 170.14 | 99.42 | 169.64 | 99.69
169.74 | 99.609 | 170 | 99.713 | 170.58 | 99.624 | 170.47 | 99.646 | 169.87 | 99.627 | 170.31 | 99.419 | 169.81 | 99.689
169.91 | 99.608 | 170.17 | 99.712 | 170.75 | 99.623 | 170.64 | 99.645 | 170.03 | 99.626 | 170.47 | 99.419 | 169.98 | 99.689
170.08 | 99.607 | 170.34 | 99.711 | 170.91 | 99.623 | 170.81 | 99.645 | 170.2 | 99.625 | 170.64 | 99.418 | 170.14 | 99.688
170.25 | 99.606 | 170.51 | 99.71 | 171.08 | 99.622 | 170.97 | 99.645 | 170.37 | 99.624 | 170.81 | 99.417 | 170.31 | 99.687
170.42 | 99.605 | 170.68 | 99.71 | 171.25 | 99.622 | 171.14 | 99.645 | 170.53 | 99.623 | 170.97 | 99.417 | 170.48 | 99.686
170.59 | 99.605 | 170.85 | 99.71 | 171.42 | 99.621 | 171.31 | 99.645 | 170.7 | 99.622 | 171.14 | 99.416 | 170.64 | 99.686
170.76 | 99.604 | 171.02 | 99.709 | 171.59 | 99.621 | 171.48 | 99.644 | 170.87 | 99.621 | 171.31 | 99.415 | 170.81 | 99.685
170.93 | 99.604 | 171.19 | 99.709 | 171.75 | 99.62 | 171.65 | 99.644 | 171.03 | 99.621 | 171.48 | 99.415 | 170.98 | 99.684
171.09 | 99.603 | 171.36 | 99.708 | 171.92 | 99.62 | 171.81 | 99.642 | 171.2 | 99.62 | 171.64 | 99.414 | 171.15 | 99.684
171.26 | 99.603 | 171.52 | 99.707 | 172.09 | 99.62 | 171.98 | 99.641 | 171.37 | 99.619 | 171.81 | 99.413 | 171.31 | 99.684
171.43 | 99.602 | 171.69 | 99.707 | 172.26 | 99.619 | 172.15 | 99.64 | 171.54 | 99.619 | 171.98 | 99.412 | 171.48 | 99.682
171.6 | 99.602 | 171.86 | 99.707 | 172.42 | 99.619 | 172.32 | 99.639 | 171.7 | 99.618 | 172.15 | 99.411 | 171.65 | 99.682
171.77 | 99.602 | 172.03 | 99.706 | 172.59 | 99.619 | 172.49 | 99.639 | 171.87 | 99.617 | 172.31 | 99.41 | 171.82 | 99.681
171.94 | 99.602 | 172.2 | 99.706 | 172.76 | 99.619 | 172.65 | 99.639 | 172.04 | 99.617 | 172.48 | 99.408 | 171.98 | 99.681
172.11 | 99.601 | 172.37 | 99.706 | 172.93 | 99.618 | 172.82 | 99.639 | 172.2 | 99.617 | 172.65 | 99.407 | 172.15 | 99.681
172.28 | 99.601 | 172.54 | 99.706 | 173.1 | 99.618 | 172.99 | 99.637 | 172.37 | 99.616 | 172.82 | 99.405 | 172.32 | 99.679
172.45 | 99.601 | 172.71 | 99.707 | 173.26 | 99.617 | 173.16 | 99.636 | 172.54 | 99.616 | 172.99 | 99.404 | 172.49 | 99.678
172.62 | 99.6 | 172.88 | 99.707 | 173.43 | 99.617 | 173.33 | 99.636 | 172.71 | 99.615 | 173.15 | 99.402 | 172.65 | 99.678
172.79 | 99.6 | 173.05 | 99.706 | 173.6 | 99.617 | 173.5 | 99.636 | 172.87 | 99.614 | 173.32 | 99.401 | 172.82 | 99.677
172.96 | 99.6 | 173.22 | 99.707 | 173.77 | 99.617 | 173.66 | 99.636 | 173.04 | 99.614 | 173.49 | 99.399 | 172.99 | 99.676
173.13 | 99.599 | 173.39 | 99.706 | 173.94 | 99.616 | 173.83 | 99.636 | 173.21 | 99.613 | 173.66 | 99.396 | 173.16 | 99.675
173.3 | 99.599 | 173.56 | 99.706 | 174.1 | 99.616 | 174 | 99.635 | 173.37 | 99.612 | 173.83 | 99.394 | 173.32 | 99.674
173.47 | 99.598 | 173.73 | 99.706 | 174.27 | 99.616 | 174.17 | 99.635 | 173.54 | 99.612 | 174 | 99.392 | 173.49 | 99.673
173.64 | 99.597 | 173.9 | 99.706 | 174.44 | 99.615 | 174.34 | 99.635 | 173.71 | 99.611 | 174.17 | 99.391 | 173.66 | 99.673
173.81 | 99.596 | 174.07 | 99.706 | 174.61 | 99.615 | 174.51 | 99.634 | 173.88 | 99.611 | 174.34 | 99.39 | 173.83 | 99.672
173.98 | 99.595 | 174.24 | 99.705 | 174.78 | 99.614 | 174.67 | 99.633 | 174.04 | 99.61 | 174.51 | 99.389 | 173.99 | 99.671
174.15 | 99.594 | 174.41 | 99.704 | 174.94 | 99.613 | 174.84 | 99.633 | 174.21 | 99.609 | 174.68 | 99.389 | 174.16 | 99.67
174.32 | 99.593 | 174.58 | 99.703 | 175.11 | 99.613 | 175.01 | 99.633 | 174.38 | 99.609 | 174.84 | 99.387 | 174.33 | 99.669
174.49 | 99.591 | 174.75 | 99.702 | 175.28 | 99.612 | 175.18 | 99.633 | 174.55 | 99.608 | 175.01 | 99.387 | 174.5 | 99.669
174.66 | 99.59 | 174.92 | 99.702 | 175.45 | 99.611 | 175.35 | 99.632 | 174.71 | 99.607 | 175.18 | 99.387 | 174.66 | 99.669
174.83 | 99.589 | 175.09 | 99.7 | 175.62 | 99.611 | 175.52 | 99.631 | 174.88 | 99.607 | 175.35 | 99.386 | 174.83 | 99.668
175 | 99.588 | 175.26 | 99.699 | 175.79 | 99.609 | 175.69 | 99.631 | 175.05 | 99.606 | 175.52 | 99.386 | 175 | 99.667
175.17 | 99.587 | 175.43 | 99.699 | 175.95 | 99.609 | 175.85 | 99.63 | 175.22 | 99.605 | 175.69 | 99.386 | 175.17 | 99.666
175.34 | 99.586 | 175.6 | 99.698 | 176.12 | 99.608 | 176.02 | 99.628 | 175.38 | 99.604 | 175.86 | 99.385 | 175.34 | 99.666
175.51 | 99.586 | 175.77 | 99.698 | 176.29 | 99.607 | 176.19 | 99.627 | 175.55 | 99.603 | 176.03 | 99.385 | 175.5 | 99.665
175.68 | 99.586 | 175.94 | 99.697 | 176.46 | 99.606 | 176.36 | 99.625 | 175.72 | 99.602 | 176.2 | 99.384 | 175.67 | 99.664
175.85 | 99.585 | 176.11 | 99.696 | 176.63 | 99.606 | 176.53 | 99.625 | 175.89 | 99.602 | 176.37 | 99.384 | 175.84 | 99.664
176.02 | 99.585 | 176.28 | 99.696 | 176.8 | 99.605 | 176.7 | 99.623 | 176.06 | 99.602 | 176.53 | 99.383 | 176.01 | 99.663
176.19 | 99.584 | 176.45 | 99.696 | 176.96 | 99.604 | 176.87 | 99.622 | 176.22 | 99.601 | 176.7 | 99.382 | 176.18 | 99.663
176.36 | 99.584 | 176.62 | 99.695 | 177.13 | 99.603 | 177.03 | 99.621 | 176.39 | 99.6 | 176.87 | 99.381 | 176.34 | 99.662
176.53 | 99.584 | 176.79 | 99.695 | 177.3 | 99.602 | 177.2 | 99.62 | 176.56 | 99.599 | 177.04 | 99.38 | 176.51 | 99.661
176.7 | 99.583 | 176.96 | 99.695 | 177.47 | 99.602 | 177.37 | 99.62 | 176.73 | 99.599 | 177.21 | 99.379 | 176.68 | 99.661
176.87 | 99.583 | 177.13 | 99.695 | 177.64 | 99.601 | 177.54 | 99.62 | 176.89 | 99.598 | 177.38 | 99.378 | 176.85 | 99.659
177.04 | 99.583 | 177.3 | 99.695 | 177.8 | 99.601 | 177.71 | 99.619 | 177.06 | 99.597 | 177.55 | 99.378 | 177.02 | 99.658
177.21 | 99.582 | 177.47 | 99.695 | 177.97 | 99.6 | 177.88 | 99.617 | 177.23 | 99.597 | 177.72 | 99.377 | 177.18 | 99.658
177.38 | 99.58 | 177.64 | 99.695 | 178.14 | 99.599 | 178.05 | 99.616 | 177.4 | 99.596 | 177.88 | 99.376 | 177.35 | 99.657
177.55 | 99.579 | 177.81 | 99.695 | 178.31 | 99.598 | 178.22 | 99.614 | 177.57 | 99.596 | 178.05 | 99.375 | 177.52 | 99.655
177.72 | 99.579 | 177.98 | 99.695 | 178.48 | 99.598 | 178.38 | 99.614 | 177.73 | 99.595 | 178.22 | 99.374 | 177.69 | 99.655
177.89 | 99.578 | 178.15 | 99.695 | 178.65 | 99.597 | 178.55 | 99.613 | 177.9 | 99.594 | 178.39 | 99.373 | 177.86 | 99.654
178.06 | 99.577 | 178.32 | 99.694 | 178.82 | 99.596 | 178.72 | 99.612 | 178.07 | 99.594 | 178.56 | 99.372 | 178.02 | 99.653
178.23 | 99.577 | 178.49 | 99.693 | 178.98 | 99.596 | 178.89 | 99.612 | 178.24 | 99.593 | 178.73 | 99.371 | 178.19 | 99.653
178.4 | 99.577 | 178.66 | 99.693 | 179.15 | 99.595 | 179.06 | 99.61 | 178.41 | 99.591 | 178.9 | 99.37 | 178.36 | 99.653
178.57 | 99.577 | 178.83 | 99.692 | 179.32 | 99.595 | 179.23 | 99.609 | 178.57 | 99.59 | 179.06 | 99.369 | 178.53 | 99.652
178.74 | 99.578 | 179 | 99.692 | 179.49 | 99.594 | 179.4 | 99.609 | 178.74 | 99.589 | 179.23 | 99.368 | 178.7 | 99.652
178.91 | 99.578 | 179.17 | 99.691 | 179.66 | 99.593 | 179.57 | 99.609 | 178.91 | 99.587 | 179.4 | 99.366 | 178.87 | 99.652
179.08 | 99.579 | 179.34 | 99.69 | 179.83 | 99.592 | 179.74 | 99.609 | 179.08 | 99.587 | 179.57 | 99.365 | 179.03 | 99.652
179.25 | 99.579 | 179.51 | 99.689 | 180 | 99.59 | 179.9 | 99.609 | 179.25 | 99.587 | 179.74 | 99.364 | 179.2 | 99.652
179.42 | 99.58 | 179.68 | 99.689 | 180.16 | 99.589 | 180.07 | 99.609 | 179.42 | 99.587 | 179.91 | 99.363 | 179.37 | 99.653
179.59 | 99.579 | 179.85 | 99.688 | 180.33 | 99.589 | 180.24 | 99.609 | 179.58 | 99.586 | 180.08 | 99.363 | 179.54 | 99.653
179.76 | 99.579 | 180.02 | 99.688 | 180.5 | 99.588 | 180.41 | 99.609 | 179.75 | 99.586 | 180.24 | 99.362 | 179.71 | 99.653
179.93 | 99.578 | 180.19 | 99.688 | 180.67 | 99.588 | 180.58 | 99.609 | 179.92 | 99.585 | 180.41 | 99.361 | 179.88 | 99.653
180.1 | 99.578 | 180.36 | 99.687 | 180.84 | 99.588 | 180.75 | 99.609 | 180.09 | 99.585 | 180.58 | 99.36 | 180.04 | 99.654
180.27 | 99.578 | 180.53 | 99.687 | 181.01 | 99.587 | 180.92 | 99.609 | 180.26 | 99.584 | 180.75 | 99.359 | 180.21 | 99.654
180.44 | 99.577 | 180.7 | 99.687 | 181.17 | 99.587 | 181.09 | 99.608 | 180.42 | 99.584 | 180.92 | 99.359 | 180.38 | 99.653
180.61 | 99.575 | 180.87 | 99.686 | 181.34 | 99.586 | 181.25 | 99.608 | 180.59 | 99.583 | 181.09 | 99.358 | 180.55 | 99.653
180.78 | 99.572 | 181.04 | 99.686 | 181.51 | 99.586 | 181.42 | 99.607 | 180.76 | 99.582 | 181.25 | 99.357 | 180.72 | 99.652
180.95 | 99.57 | 181.21 | 99.685 | 181.68 | 99.585 | 181.59 | 99.606 | 180.93 | 99.581 | 181.42 | 99.356 | 180.89 | 99.652
181.12 | 99.568 | 181.38 | 99.685 | 181.85 | 99.586 | 181.76 | 99.606 | 181.1 | 99.58 | 181.59 | 99.356 | 181.05 | 99.652
181.29 | 99.566 | 181.55 | 99.685 | 182.02 | 99.586 | 181.93 | 99.605 | 181.27 | 99.579 | 181.76 | 99.355 | 181.22 | 99.65
181.46 | 99.565 | 181.72 | 99.685 | 182.19 | 99.586 | 182.1 | 99.604 | 181.43 | 99.579 | 181.93 | 99.354 | 181.39 | 99.649
181.63 | 99.564 | 181.89 | 99.684 | 182.35 | 99.587 | 182.27 | 99.604 | 181.6 | 99.578 | 182.1 | 99.354 | 181.56 | 99.647
181.8 | 99.564 | 182.06 | 99.684 | 182.52 | 99.587 | 182.44 | 99.603 | 181.77 | 99.577 | 182.26 | 99.353 | 181.73 | 99.646
181.97 | 99.563 | 182.23 | 99.684 | 182.69 | 99.586 | 182.6 | 99.602 | 181.94 | 99.576 | 182.43 | 99.353 | 181.9 | 99.646
182.14 | 99.562 | 182.4 | 99.683 | 182.86 | 99.585 | 182.77 | 99.601 | 182.11 | 99.575 | 182.6 | 99.352 | 182.07 | 99.646
182.31 | 99.562 | 182.57 | 99.683 | 183.03 | 99.585 | 182.94 | 99.601 | 182.28 | 99.574 | 182.77 | 99.351 | 182.23 | 99.645
182.48 | 99.562 | 182.74 | 99.682 | 183.2 | 99.585 | 183.11 | 99.6 | 182.44 | 99.574 | 182.94 | 99.351 | 182.4 | 99.644
182.65 | 99.561 | 182.91 | 99.681 | 183.37 | 99.585 | 183.28 | 99.598 | 182.61 | 99.573 | 183.11 | 99.35 | 182.57 | 99.643
182.82 | 99.562 | 183.08 | 99.681 | 183.53 | 99.585 | 183.45 | 99.597 | 182.78 | 99.572 | 183.27 | 99.35 | 182.74 | 99.643
182.99 | 99.562 | 183.25 | 99.68 | 183.7 | 99.585 | 183.62 | 99.596 | 182.95 | 99.572 | 183.44 | 99.349 | 182.91 | 99.643
183.16 | 99.562 | 183.42 | 99.68 | 183.87 | 99.585 | 183.79 | 99.595 | 183.12 | 99.572 | 183.61 | 99.348 | 183.08 | 99.643
183.33 | 99.561 | 183.59 | 99.68 | 184.04 | 99.584 | 183.96 | 99.594 | 183.29 | 99.571 | 183.78 | 99.348 | 183.25 | 99.642
183.5 | 99.561 | 183.76 | 99.679 | 184.21 | 99.584 | 184.12 | 99.593 | 183.45 | 99.571 | 183.95 | 99.346 | 183.41 | 99.642
183.68 | 99.561 | 183.93 | 99.678 | 184.38 | 99.583 | 184.29 | 99.592 | 183.62 | 99.571 | 184.12 | 99.344 | 183.58 | 99.641
183.85 | 99.561 | 184.1 | 99.678 | 184.55 | 99.582 | 184.46 | 99.59 | 183.79 | 99.57 | 184.29 | 99.343 | 183.75 | 99.641
184.02 | 99.56 | 184.27 | 99.677 | 184.72 | 99.582 | 184.63 | 99.59 | 183.96 | 99.57 | 184.45 | 99.343 | 183.92 | 99.639
184.19 | 99.56 | 184.44 | 99.677 | 184.88 | 99.581 | 184.8 | 99.59 | 184.13 | 99.57 | 184.62 | 99.341 | 184.09 | 99.638
184.36 | 99.559 | 184.61 | 99.676 | 185.05 | 99.581 | 184.97 | 99.589 | 184.3 | 99.57 | 184.79 | 99.341 | 184.26 | 99.637
184.53 | 99.559 | 184.78 | 99.676 | 185.22 | 99.581 | 185.14 | 99.589 | 184.47 | 99.57 | 184.96 | 99.34 | 184.43 | 99.636
184.7 | 99.558 | 184.95 | 99.676 | 185.39 | 99.58 | 185.31 | 99.589 | 184.63 | 99.57 | 185.13 | 99.339 | 184.59 | 99.635
184.87 | 99.557 | 185.12 | 99.675 | 185.56 | 99.579 | 185.48 | 99.588 | 184.8 | 99.57 | 185.3 | 99.338 | 184.76 | 99.635
185.04 | 99.557 | 185.3 | 99.675 | 185.73 | 99.579 | 185.65 | 99.588 | 184.97 | 99.57 | 185.46 | 99.338 | 184.93 | 99.634
185.21 | 99.557 | 185.47 | 99.674 | 185.9 | 99.578 | 185.81 | 99.588 | 185.14 | 99.57 | 185.63 | 99.337 | 185.1 | 99.633
185.38 | 99.556 | 185.64 | 99.674 | 186.07 | 99.577 | 185.98 | 99.587 | 185.31 | 99.571 | 185.8 | 99.336 | 185.27 | 99.632
185.55 | 99.556 | 185.81 | 99.673 | 186.23 | 99.577 | 186.15 | 99.588 | 185.48 | 99.571 | 185.97 | 99.335 | 185.44 | 99.632
185.72 | 99.555 | 185.98 | 99.673 | 186.4 | 99.576 | 186.32 | 99.588 | 185.64 | 99.57 | 186.14 | 99.335 | 185.61 | 99.632
185.89 | 99.554 | 186.15 | 99.673 | 186.57 | 99.576 | 186.49 | 99.589 | 185.81 | 99.57 | 186.3 | 99.334 | 185.78 | 99.631
186.06 | 99.554 | 186.32 | 99.672 | 186.74 | 99.574 | 186.66 | 99.588 | 185.98 | 99.57 | 186.47 | 99.333 | 185.94 | 99.631
186.23 | 99.554 | 186.49 | 99.673 | 186.91 | 99.574 | 186.83 | 99.589 | 186.15 | 99.569 | 186.64 | 99.333 | 186.11 | 99.63
186.4 | 99.553 | 186.66 | 99.672 | 187.08 | 99.573 | 187 | 99.589 | 186.32 | 99.568 | 186.81 | 99.333 | 186.28 | 99.63
186.57 | 99.553 | 186.83 | 99.672 | 187.25 | 99.572 | 187.17 | 99.589 | 186.49 | 99.568 | 186.98 | 99.332 | 186.45 | 99.63
186.74 | 99.553 | 187 | 99.672 | 187.42 | 99.571 | 187.34 | 99.588 | 186.65 | 99.567 | 187.14 | 99.331 | 186.62 | 99.629
186.91 | 99.552 | 187.17 | 99.672 | 187.58 | 99.57 | 187.51 | 99.587 | 186.82 | 99.566 | 187.31 | 99.331 | 186.79 | 99.629
187.08 | 99.552 | 187.34 | 99.672 | 187.75 | 99.568 | 187.68 | 99.587 | 186.99 | 99.564 | 187.48 | 99.33 | 186.96 | 99.629
187.25 | 99.552 | 187.51 | 99.671 | 187.92 | 99.568 | 187.85 | 99.587 | 187.16 | 99.562 | 187.65 | 99.329 | 187.13 | 99.629
187.42 | 99.552 | 187.68 | 99.67 | 188.09 | 99.568 | 188.01 | 99.587 | 187.33 | 99.561 | 187.82 | 99.329 | 187.29 | 99.629
187.59 | 99.552 | 187.85 | 99.67 | 188.26 | 99.566 | 188.18 | 99.585 | 187.5 | 99.559 | 187.98 | 99.329 | 187.46 | 99.628
187.76 | 99.551 | 188.02 | 99.669 | 188.43 | 99.566 | 188.35 | 99.584 | 187.67 | 99.558 | 188.15 | 99.329 | 187.63 | 99.627
187.93 | 99.55 | 188.19 | 99.669 | 188.6 | 99.565 | 188.52 | 99.582 | 187.83 | 99.557 | 188.32 | 99.329 | 187.8 | 99.627
188.1 | 99.55 | 188.36 | 99.669 | 188.77 | 99.565 | 188.69 | 99.581 | 188 | 99.557 | 188.49 | 99.329 | 187.97 | 99.626
188.27 | 99.549 | 188.53 | 99.667 | 188.94 | 99.564 | 188.86 | 99.579 | 188.17 | 99.557 | 188.66 | 99.328 | 188.14 | 99.626
188.44 | 99.549 | 188.7 | 99.667 | 189.1 | 99.564 | 189.03 | 99.579 | 188.34 | 99.556 | 188.82 | 99.327 | 188.31 | 99.625
188.61 | 99.549 | 188.87 | 99.666 | 189.27 | 99.564 | 189.2 | 99.579 | 188.51 | 99.555 | 188.99 | 99.326 | 188.48 | 99.623
188.78 | 99.549 | 189.04 | 99.665 | 189.44 | 99.564 | 189.37 | 99.578 | 188.68 | 99.554 | 189.16 | 99.325 | 188.64 | 99.623
188.95 | 99.548 | 189.21 | 99.665 | 189.61 | 99.563 | 189.54 | 99.577 | 188.85 | 99.553 | 189.33 | 99.325 | 188.81 | 99.623
189.12 | 99.548 | 189.38 | 99.665 | 189.78 | 99.563 | 189.71 | 99.576 | 189.01 | 99.553 | 189.5 | 99.323 | 188.98 | 99.623
189.29 | 99.548 | 189.55 | 99.664 | 189.95 | 99.562 | 189.88 | 99.576 | 189.18 | 99.552 | 189.66 | 99.321 | 189.15 | 99.622
189.47 | 99.547 | 189.73 | 99.664 | 190.12 | 99.561 | 190.04 | 99.576 | 189.35 | 99.551 | 189.83 | 99.32 | 189.32 | 99.622
189.64 | 99.546 | 189.9 | 99.664 | 190.29 | 99.561 | 190.21 | 99.575 | 189.52 | 99.551 | 190 | 99.318 | 189.49 | 99.621
189.81 | 99.546 | 190.07 | 99.664 | 190.46 | 99.561 | 190.38 | 99.575 | 189.69 | 99.55 | 190.17 | 99.317 | 189.66 | 99.621
189.98 | 99.546 | 190.24 | 99.664 | 190.63 | 99.56 | 190.55 | 99.574 | 189.86 | 99.549 | 190.34 | 99.316 | 189.83 | 99.62
190.15 | 99.545 | 190.41 | 99.664 | 190.8 | 99.559 | 190.72 | 99.574 | 190.02 | 99.548 | 190.5 | 99.315 | 189.99 | 99.62
190.32 | 99.545 | 190.58 | 99.664 | 190.96 | 99.558 | 190.89 | 99.574 | 190.19 | 99.547 | 190.67 | 99.315 | 190.16 | 99.62
190.49 | 99.544 | 190.75 | 99.664 | 191.13 | 99.558 | 191.06 | 99.573 | 190.36 | 99.546 | 190.84 | 99.314 | 190.33 | 99.619
190.66 | 99.543 | 190.92 | 99.664 | 191.3 | 99.557 | 191.23 | 99.572 | 190.53 | 99.546 | 191.01 | 99.314 | 190.5 | 99.618
190.83 | 99.542 | 191.09 | 99.664 | 191.47 | 99.557 | 191.4 | 99.572 | 190.7 | 99.545 | 191.17 | 99.313 | 190.67 | 99.618
191 | 99.542 | 191.26 | 99.663 | 191.64 | 99.556 | 191.57 | 99.571 | 190.87 | 99.545 | 191.34 | 99.313 | 190.84 | 99.617
191.17 | 99.541 | 191.43 | 99.663 | 191.81 | 99.556 | 191.74 | 99.571 | 191.03 | 99.545 | 191.51 | 99.313 | 191.01 | 99.616
191.34 | 99.54 | 191.6 | 99.663 | 191.98 | 99.556 | 191.91 | 99.571 | 191.2 | 99.544 | 191.68 | 99.313 | 191.18 | 99.616
191.51 | 99.539 | 191.77 | 99.663 | 192.15 | 99.556 | 192.08 | 99.571 | 191.37 | 99.544 | 191.85 | 99.313 | 191.35 | 99.615
191.68 | 99.539 | 191.94 | 99.663 | 192.32 | 99.555 | 192.25 | 99.57 | 191.54 | 99.544 | 192.01 | 99.313 | 191.51 | 99.615
191.85 | 99.539 | 192.11 | 99.662 | 192.49 | 99.554 | 192.42 | 99.57 | 191.71 | 99.544 | 192.18 | 99.313 | 191.68 | 99.614
192.02 | 99.538 | 192.28 | 99.662 | 192.66 | 99.554 | 192.59 | 99.569 | 191.88 | 99.544 | 192.35 | 99.313 | 191.85 | 99.614
192.19 | 99.537 | 192.45 | 99.662 | 192.83 | 99.553 | 192.76 | 99.568 | 192.05 | 99.544 | 192.52 | 99.312 | 192.02 | 99.614
192.36 | 99.536 | 192.63 | 99.661 | 192.99 | 99.553 | 192.93 | 99.568 | 192.21 | 99.544 | 192.69 | 99.312 | 192.19 | 99.613
192.53 | 99.536 | 192.8 | 99.661 | 193.16 | 99.553 | 193.1 | 99.568 | 192.38 | 99.545 | 192.85 | 99.311 | 192.36 | 99.612
192.7 | 99.535 | 192.97 | 99.661 | 193.33 | 99.553 | 193.27 | 99.567 | 192.55 | 99.544 | 193.02 | 99.31 | 192.53 | 99.612
192.87 | 99.535 | 193.14 | 99.66 | 193.5 | 99.552 | 193.44 | 99.566 | 192.72 | 99.544 | 193.19 | 99.31 | 192.7 | 99.612
193.04 | 99.534 | 193.31 | 99.66 | 193.67 | 99.551 | 193.61 | 99.563 | 192.89 | 99.544 | 193.36 | 99.309 | 192.86 | 99.612
193.21 | 99.533 | 193.48 | 99.659 | 193.84 | 99.551 | 193.78 | 99.563 | 193.06 | 99.544 | 193.53 | 99.307 | 193.03 | 99.611
193.38 | 99.533 | 193.65 | 99.659 | 194.01 | 99.55 | 193.95 | 99.562 | 193.23 | 99.543 | 193.69 | 99.306 | 193.2 | 99.61
193.55 | 99.532 | 193.82 | 99.658 | 194.18 | 99.55 | 194.12 | 99.56 | 193.39 | 99.543 | 193.86 | 99.304 | 193.37 | 99.61
193.73 | 99.532 | 193.99 | 99.657 | 194.35 | 99.55 | 194.28 | 99.558 | 193.56 | 99.543 | 194.03 | 99.301 | 193.54 | 99.609
193.9 | 99.531 | 194.16 | 99.657 | 194.52 | 99.549 | 194.45 | 99.557 | 193.73 | 99.542 | 194.2 | 99.3 | 193.71 | 99.609
194.07 | 99.531 | 194.33 | 99.657 | 194.69 | 99.549 | 194.62 | 99.557 | 193.9 | 99.542 | 194.37 | 99.299 | 193.88 | 99.607
194.24 | 99.531 | 194.5 | 99.656 | 194.86 | 99.549 | 194.79 | 99.557 | 194.07 | 99.541 | 194.54 | 99.299 | 194.05 | 99.606
194.41 | 99.531 | 194.67 | 99.655 | 195.03 | 99.549 | 194.96 | 99.557 | 194.24 | 99.541 | 194.7 | 99.298 | 194.22 | 99.606
194.58 | 99.531 | 194.84 | 99.655 | 195.19 | 99.549 | 195.13 | 99.556 | 194.41 | 99.54 | 194.87 | 99.297 | 194.39 | 99.606
194.75 | 99.531 | 195.01 | 99.655 | 195.36 | 99.548 | 195.3 | 99.556 | 194.57 | 99.54 | 195.04 | 99.296 | 194.55 | 99.606
194.92 | 99.531 | 195.19 | 99.654 | 195.53 | 99.548 | 195.47 | 99.556 | 194.74 | 99.539 | 195.21 | 99.295 | 194.72 | 99.605
195.09 | 99.53 | 195.36 | 99.654 | 195.7 | 99.548 | 195.64 | 99.556 | 194.91 | 99.539 | 195.38 | 99.295 | 194.89 | 99.604
195.26 | 99.53 | 195.53 | 99.653 | 195.87 | 99.548 | 195.81 | 99.556 | 195.08 | 99.538 | 195.54 | 99.294 | 195.06 | 99.604
195.43 | 99.53 | 195.7 | 99.653 | 196.04 | 99.547 | 195.98 | 99.557 | 195.25 | 99.538 | 195.71 | 99.294 | 195.23 | 99.604
195.6 | 99.53 | 195.87 | 99.653 | 196.21 | 99.547 | 196.15 | 99.556 | 195.42 | 99.537 | 195.88 | 99.293 | 195.4 | 99.603
195.77 | 99.53 | 196.04 | 99.653 | 196.38 | 99.546 | 196.31 | 99.556 | 195.59 | 99.537 | 196.05 | 99.293 | 195.57 | 99.603
195.94 | 99.53 | 196.21 | 99.652 | 196.55 | 99.546 | 196.48 | 99.555 | 195.76 | 99.537 | 196.22 | 99.292 | 195.74 | 99.603
196.11 | 99.529 | 196.38 | 99.652 | 196.72 | 99.545 | 196.65 | 99.555 | 195.92 | 99.537 | 196.38 | 99.29 | 195.91 | 99.603
196.28 | 99.528 | 196.55 | 99.651 | 196.89 | 99.545 | 196.82 | 99.555 | 196.09 | 99.537 | 196.55 | 99.289 | 196.07 | 99.603
196.46 | 99.527 | 196.72 | 99.651 | 197.06 | 99.544 | 196.99 | 99.555 | 196.26 | 99.538 | 196.72 | 99.288 | 196.24 | 99.602
196.63 | 99.525 | 196.89 | 99.651 | 197.23 | 99.542 | 197.16 | 99.554 | 196.43 | 99.538 | 196.89 | 99.288 | 196.41 | 99.601
196.8 | 99.524 | 197.06 | 99.65 | 197.4 | 99.542 | 197.33 | 99.552 | 196.6 | 99.538 | 197.06 | 99.286 | 196.58 | 99.601
196.97 | 99.523 | 197.24 | 99.65 | 197.56 | 99.541 | 197.5 | 99.551 | 196.77 | 99.537 | 197.22 | 99.284 | 196.75 | 99.6
197.14 | 99.522 | 197.41 | 99.65 | 197.73 | 99.539 | 197.67 | 99.55 | 196.94 | 99.537 | 197.39 | 99.283 | 196.92 | 99.6
197.31 | 99.522 | 197.58 | 99.65 | 197.9 | 99.538 | 197.84 | 99.55 | 197.1 | 99.537 | 197.56 | 99.282 | 197.09 | 99.6
197.48 | 99.521 | 197.75 | 99.65 | 198.07 | 99.537 | 198.01 | 99.549 | 197.27 | 99.537 | 197.73 | 99.28 | 197.26 | 99.6
197.65 | 99.52 | 197.92 | 99.65 | 198.24 | 99.536 | 198.18 | 99.549 | 197.44 | 99.537 | 197.9 | 99.279 | 197.43 | 99.599
197.82 | 99.519 | 198.09 | 99.649 | 198.41 | 99.535 | 198.35 | 99.549 | 197.61 | 99.537 | 198.07 | 99.278 | 197.6 | 99.598
197.99 | 99.519 | 198.26 | 99.649 | 198.58 | 99.533 | 198.52 | 99.549 | 197.78 | 99.536 | 198.23 | 99.277 | 197.77 | 99.598
198.16 | 99.518 | 198.43 | 99.648 | 198.75 | 99.533 | 198.68 | 99.549 | 197.95 | 99.535 | 198.4 | 99.276 | 197.94 | 99.597
198.33 | 99.518 | 198.6 | 99.648 | 198.92 | 99.532 | 198.85 | 99.548 | 198.12 | 99.534 | 198.57 | 99.275 | 198.1 | 99.596
198.51 | 99.517 | 198.77 | 99.647 | 199.09 | 99.532 | 199.02 | 99.549 | 198.29 | 99.533 | 198.74 | 99.275 | 198.27 | 99.595
198.68 | 99.517 | 198.94 | 99.646 | 199.26 | 99.531 | 199.19 | 99.548 | 198.46 | 99.532 | 198.91 | 99.274 | 198.44 | 99.595
198.85 | 99.517 | 199.11 | 99.646 | 199.43 | 99.531 | 199.36 | 99.547 | 198.62 | 99.532 | 199.07 | 99.273 | 198.61 | 99.592
199.02 | 99.517 | 199.29 | 99.646 | 199.6 | 99.531 | 199.53 | 99.547 | 198.79 | 99.531 | 199.24 | 99.272 | 198.78 | 99.591
199.19 | 99.517 | 199.46 | 99.645 | 199.77 | 99.53 | 199.7 | 99.547 | 198.96 | 99.53 | 199.41 | 99.27 | 198.95 | 99.589
199.36 | 99.516 | 199.63 | 99.644 | 199.94 | 99.53 | 199.87 | 99.546 | 199.13 | 99.529 | 199.58 | 99.27 | 199.12 | 99.589
199.53 | 99.515 | 199.8 | 99.644 | 200.11 | 99.53 | 200.04 | 99.545 | 199.3 | 99.528 | 199.75 | 99.269 | 199.29 | 99.589
199.7 | 99.514 | 199.97 | 99.643 | 200.27 | 99.529 | 200.21 | 99.544 | 199.47 | 99.527 | 199.92 | 99.268 | 199.46 | 99.589
199.87 | 99.514 | 200.14 | 99.643 | 200.44 | 99.529 | 200.38 | 99.544 | 199.64 | 99.527 | 200.08 | 99.267 | 199.63 | 99.588
200.04 | 99.513 | 200.31 | 99.643 | 200.61 | 99.528 | 200.55 | 99.542 | 199.81 | 99.527 | 200.25 | 99.266 | 199.79 | 99.587
200.21 | 99.512 | 200.48 | 99.642 | 200.78 | 99.527 | 200.72 | 99.541 | 199.97 | 99.526 | 200.42 | 99.265 | 199.96 | 99.587
200.38 | 99.512 | 200.65 | 99.642 | 200.95 | 99.527 | 200.89 | 99.541 | 200.14 | 99.525 | 200.59 | 99.264 | 200.13 | 99.587
200.56 | 99.512 | 200.83 | 99.642 | 201.12 | 99.526 | 201.06 | 99.541 | 200.31 | 99.524 | 200.76 | 99.263 | 200.3 | 99.587
200.73 | 99.511 | 201 | 99.641 | 201.29 | 99.525 | 201.23 | 99.541 | 200.48 | 99.524 | 200.92 | 99.262 | 200.47 | 99.586
200.9 | 99.51 | 201.17 | 99.641 | 201.46 | 99.524 | 201.39 | 99.541 | 200.65 | 99.523 | 201.09 | 99.261 | 200.64 | 99.586
201.07 | 99.51 | 201.34 | 99.64 | 201.63 | 99.524 | 201.56 | 99.541 | 200.82 | 99.522 | 201.26 | 99.26 | 200.81 | 99.586
201.24 | 99.51 | 201.51 | 99.639 | 201.8 | 99.524 | 201.73 | 99.541 | 200.99 | 99.522 | 201.43 | 99.258 | 200.98 | 99.585
201.41 | 99.51 | 201.68 | 99.638 | 201.97 | 99.523 | 201.9 | 99.54 | 201.16 | 99.521 | 201.6 | 99.257 | 201.15 | 99.584
201.58 | 99.51 | 201.85 | 99.637 | 202.14 | 99.523 | 202.07 | 99.54 | 201.33 | 99.521 | 201.77 | 99.255 | 201.32 | 99.583
201.75 | 99.511 | 202.02 | 99.636 | 202.31 | 99.522 | 202.24 | 99.54 | 201.5 | 99.52 | 201.93 | 99.255 | 201.49 | 99.583
201.92 | 99.511 | 202.19 | 99.634 | 202.48 | 99.522 | 202.41 | 99.539 | 201.67 | 99.519 | 202.1 | 99.255 | 201.66 | 99.583
202.1 | 99.511 | 202.37 | 99.634 | 202.65 | 99.522 | 202.58 | 99.539 | 201.83 | 99.518 | 202.27 | 99.254 | 201.83 | 99.582
202.27 | 99.511 | 202.54 | 99.634 | 202.82 | 99.522 | 202.75 | 99.539 | 202 | 99.517 | 202.44 | 99.254 | 201.99 | 99.581
202.44 | 99.511 | 202.71 | 99.634 | 202.99 | 99.521 | 202.92 | 99.537 | 202.17 | 99.516 | 202.61 | 99.253 | 202.16 | 99.58
202.61 | 99.51 | 202.88 | 99.633 | 203.16 | 99.521 | 203.09 | 99.536 | 202.34 | 99.515 | 202.78 | 99.253 | 202.33 | 99.58
202.78 | 99.51 | 203.05 | 99.632 | 203.33 | 99.521 | 203.26 | 99.536 | 202.51 | 99.514 | 202.94 | 99.252 | 202.5 | 99.58
202.95 | 99.509 | 203.22 | 99.631 | 203.5 | 99.521 | 203.43 | 99.535 | 202.68 | 99.513 | 203.11 | 99.252 | 202.67 | 99.579
203.12 | 99.508 | 203.39 | 99.631 | 203.67 | 99.52 | 203.6 | 99.534 | 202.85 | 99.513 | 203.28 | 99.251 | 202.84 | 99.578
203.29 | 99.507 | 203.56 | 99.631 | 203.84 | 99.519 | 203.77 | 99.532 | 203.02 | 99.513 | 203.45 | 99.251 | 203.01 | 99.578
203.46 | 99.507 | 203.74 | 99.631 | 204.01 | 99.519 | 203.94 | 99.531 | 203.19 | 99.512 | 203.62 | 99.251 | 203.18 | 99.578
203.64 | 99.506 | 203.91 | 99.631 | 204.18 | 99.518 | 204.11 | 99.53 | 203.36 | 99.512 | 203.79 | 99.25 | 203.35 | 99.577
203.81 | 99.505 | 204.08 | 99.63 | 204.35 | 99.518 | 204.28 | 99.53 | 203.52 | 99.512 | 203.95 | 99.249 | 203.52 | 99.576
203.98 | 99.504 | 204.25 | 99.63 | 204.52 | 99.517 | 204.45 | 99.529 | 203.69 | 99.511 | 204.12 | 99.249 | 203.69 | 99.575
204.15 | 99.504 | 204.42 | 99.63 | 204.69 | 99.517 | 204.62 | 99.529 | 203.86 | 99.511 | 204.29 | 99.248 | 203.86 | 99.575
204.32 | 99.504 | 204.59 | 99.63 | 204.86 | 99.517 | 204.79 | 99.528 | 204.03 | 99.511 | 204.46 | 99.246 | 204.03 | 99.575
204.49 | 99.503 | 204.76 | 99.629 | 205.03 | 99.516 | 204.96 | 99.527 | 204.2 | 99.511 | 204.63 | 99.246 | 204.2 | 99.574
204.66 | 99.502 | 204.93 | 99.628 | 205.2 | 99.516 | 205.13 | 99.527 | 204.37 | 99.51 | 204.8 | 99.245 | 204.37 | 99.573
204.84 | 99.501 | 205.11 | 99.628 | 205.37 | 99.516 | 205.3 | 99.526 | 204.54 | 99.51 | 204.97 | 99.244 | 204.54 | 99.572
205.01 | 99.5 | 205.28 | 99.627 | 205.54 | 99.515 | 205.47 | 99.525 | 204.71 | 99.51 | 205.14 | 99.243 | 204.7 | 99.572
205.18 | 99.499 | 205.45 | 99.627 | 205.71 | 99.515 | 205.64 | 99.525 | 204.88 | 99.509 | 205.3 | 99.242 | 204.87 | 99.572
205.35 | 99.498 | 205.62 | 99.627 | 205.88 | 99.514 | 205.8 | 99.525 | 205.05 | 99.509 | 205.47 | 99.241 | 205.04 | 99.571
205.52 | 99.498 | 205.79 | 99.627 | 206.05 | 99.514 | 205.97 | 99.525 | 205.22 | 99.508 | 205.64 | 99.241 | 205.21 | 99.57
205.69 | 99.497 | 205.96 | 99.627 | 206.22 | 99.514 | 206.14 | 99.525 | 205.39 | 99.507 | 205.81 | 99.241 | 205.38 | 99.57
205.86 | 99.495 | 206.13 | 99.627 | 206.39 | 99.514 | 206.31 | 99.525 | 205.55 | 99.507 | 205.98 | 99.24 | 205.55 | 99.569
206.04 | 99.494 | 206.3 | 99.626 | 206.56 | 99.513 | 206.48 | 99.524 | 205.72 | 99.507 | 206.15 | 99.24 | 205.72 | 99.569
206.21 | 99.493 | 206.48 | 99.626 | 206.72 | 99.512 | 206.65 | 99.523 | 205.89 | 99.507 | 206.32 | 99.239 | 205.89 | 99.569
206.38 | 99.492 | 206.65 | 99.625 | 206.89 | 99.512 | 206.82 | 99.522 | 206.06 | 99.507 | 206.49 | 99.239 | 206.06 | 99.568
206.55 | 99.492 | 206.82 | 99.625 | 207.06 | 99.511 | 206.99 | 99.522 | 206.23 | 99.506 | 206.66 | 99.237 | 206.23 | 99.568
206.72 | 99.491 | 206.99 | 99.624 | 207.23 | 99.51 | 207.16 | 99.522 | 206.4 | 99.506 | 206.83 | 99.236 | 206.4 | 99.567
206.89 | 99.49 | 207.16 | 99.624 | 207.4 | 99.51 | 207.33 | 99.522 | 206.57 | 99.506 | 207 | 99.236 | 206.57 | 99.566
207.06 | 99.489 | 207.33 | 99.624 | 207.57 | 99.509 | 207.5 | 99.521 | 206.74 | 99.506 | 207.17 | 99.235 | 206.74 | 99.566
207.24 | 99.488 | 207.51 | 99.624 | 207.74 | 99.509 | 207.67 | 99.52 | 206.91 | 99.506 | 207.34 | 99.235 | 206.91 | 99.565
207.41 | 99.488 | 207.68 | 99.624 | 207.91 | 99.509 | 207.84 | 99.521 | 207.08 | 99.506 | 207.51 | 99.233 | 207.08 | 99.564
207.58 | 99.488 | 207.85 | 99.624 | 208.08 | 99.508 | 208.01 | 99.52 | 207.25 | 99.506 | 207.68 | 99.232 | 207.25 | 99.564
207.75 | 99.488 | 208.02 | 99.624 | 208.25 | 99.508 | 208.18 | 99.52 | 207.42 | 99.505 | 207.85 | 99.231 | 207.42 | 99.563
207.92 | 99.488 | 208.19 | 99.624 | 208.42 | 99.507 | 208.35 | 99.52 | 207.59 | 99.505 | 208.03 | 99.231 | 207.59 | 99.563
208.09 | 99.488 | 208.36 | 99.623 | 208.59 | 99.507 | 208.52 | 99.519 | 207.76 | 99.504 | 208.2 | 99.23 | 207.76 | 99.563
208.27 | 99.487 | 208.53 | 99.623 | 208.76 | 99.507 | 208.69 | 99.519 | 207.93 | 99.504 | 208.37 | 99.23 | 207.93 | 99.563
208.44 | 99.487 | 208.71 | 99.623 | 208.93 | 99.507 | 208.86 | 99.519 | 208.1 | 99.503 | 208.54 | 99.229 | 208.1 | 99.562
208.61 | 99.486 | 208.88 | 99.623 | 209.1 | 99.507 | 209.03 | 99.518 | 208.26 | 99.502 | 208.72 | 99.229 | 208.27 | 99.561
208.78 | 99.486 | 209.05 | 99.623 | 209.27 | 99.506 | 209.2 | 99.517 | 208.43 | 99.501 | 208.89 | 99.228 | 208.44 | 99.56
208.95 | 99.486 | 209.22 | 99.623 | 209.44 | 99.506 | 209.37 | 99.518 | 208.6 | 99.5 | 209.06 | 99.228 | 208.6 | 99.56
209.12 | 99.485 | 209.39 | 99.623 | 209.61 | 99.506 | 209.54 | 99.517 | 208.77 | 99.499 | 209.23 | 99.227 | 208.77 | 99.56
209.3 | 99.485 | 209.56 | 99.623 | 209.78 | 99.505 | 209.71 | 99.515 | 208.94 | 99.498 | 209.4 | 99.227 | 208.94 | 99.56
209.47 | 99.484 | 209.74 | 99.622 | 209.95 | 99.504 | 209.88 | 99.514 | 209.11 | 99.497 | 209.58 | 99.226 | 209.11 | 99.56
209.64 | 99.482 | 209.91 | 99.622 | 210.12 | 99.503 | 210.05 | 99.513 | 209.28 | 99.496 | 209.75 | 99.226 | 209.28 | 99.56
209.81 | 99.48 | 210.08 | 99.621 | 210.29 | 99.503 | 210.22 | 99.512 | 209.45 | 99.495 | 209.92 | 99.225 | 209.45 | 99.559
209.98 | 99.479 | 210.25 | 99.62 | 210.46 | 99.502 | 210.39 | 99.511 | 209.62 | 99.495 | 210.09 | 99.225 | 209.62 | 99.558
210.15 | 99.478 | 210.42 | 99.62 | 210.63 | 99.501 | 210.56 | 99.511 | 209.79 | 99.495 | 210.26 | 99.224 | 209.79 | 99.558
210.33 | 99.477 | 210.59 | 99.62 | 210.8 | 99.5 | 210.73 | 99.511 | 209.96 | 99.495 | 210.44 | 99.223 | 209.96 | 99.557
210.5 | 99.477 | 210.76 | 99.619 | 210.97 | 99.499 | 210.9 | 99.51 | 210.13 | 99.494 | 210.61 | 99.223 | 210.13 | 99.557
210.67 | 99.477 | 210.94 | 99.619 | 211.14 | 99.498 | 211.07 | 99.51 | 210.3 | 99.494 | 210.78 | 99.222 | 210.3 | 99.557
210.84 | 99.477 | 211.11 | 99.619 | 211.31 | 99.498 | 211.24 | 99.509 | 210.47 | 99.493 | 210.95 | 99.221 | 210.47 | 99.556
211.01 | 99.476 | 211.28 | 99.619 | 211.48 | 99.497 | 211.41 | 99.509 | 210.64 | 99.493 | 211.12 | 99.221 | 210.64 | 99.555
211.19 | 99.476 | 211.45 | 99.619 | 211.65 | 99.497 | 211.58 | 99.508 | 210.81 | 99.493 | 211.29 | 99.22 | 210.81 | 99.555
211.36 | 99.476 | 211.62 | 99.618 | 211.82 | 99.496 | 211.75 | 99.508 | 210.98 | 99.492 | 211.46 | 99.219 | 210.98 | 99.555
211.53 | 99.476 | 211.79 | 99.617 | 211.99 | 99.495 | 211.92 | 99.507 | 211.15 | 99.492 | 211.64 | 99.218 | 211.15 | 99.554
211.7 | 99.476 | 211.97 | 99.616 | 212.17 | 99.494 | 212.09 | 99.507 | 211.32 | 99.491 | 211.81 | 99.218 | 211.32 | 99.553
211.87 | 99.476 | 212.14 | 99.616 | 212.34 | 99.494 | 212.26 | 99.507 | 211.49 | 99.49 | 211.98 | 99.217 | 211.49 | 99.552
212.04 | 99.476 | 212.31 | 99.616 | 212.51 | 99.493 | 212.43 | 99.506 | 211.66 | 99.488 | 212.15 | 99.215 | 211.66 | 99.552
212.22 | 99.475 | 212.48 | 99.615 | 212.68 | 99.493 | 212.6 | 99.506 | 211.83 | 99.487 | 212.32 | 99.214 | 211.83 | 99.551
212.39 | 99.475 | 212.65 | 99.614 | 212.85 | 99.492 | 212.77 | 99.506 | 212 | 99.486 | 212.49 | 99.212 | 212 | 99.55
212.56 | 99.474 | 212.83 | 99.612 | 213.02 | 99.491 | 212.94 | 99.506 | 212.17 | 99.485 | 212.66 | 99.21 | 212.17 | 99.549
212.73 | 99.474 | 213 | 99.612 | 213.19 | 99.49 | 213.11 | 99.505 | 212.34 | 99.484 | 212.83 | 99.21 | 212.34 | 99.549
212.9 | 99.474 | 213.17 | 99.612 | 213.36 | 99.489 | 213.28 | 99.504 | 212.51 | 99.483 | 213 | 99.209 | 212.51 | 99.548
213.07 | 99.473 | 213.34 | 99.612 | 213.53 | 99.489 | 213.45 | 99.503 | 212.68 | 99.482 | 213.17 | 99.207 | 212.68 | 99.548
213.25 | 99.473 | 213.51 | 99.612 | 213.7 | 99.488 | 213.62 | 99.503 | 212.85 | 99.482 | 213.35 | 99.207 | 212.85 | 99.547
213.42 | 99.473 | 213.68 | 99.611 | 213.87 | 99.487 | 213.79 | 99.502 | 213.02 | 99.482 | 213.52 | 99.206 | 213.02 | 99.546
213.59 | 99.472 | 213.86 | 99.611 | 214.04 | 99.487 | 213.96 | 99.501 | 213.19 | 99.482 | 213.69 | 99.206 | 213.19 | 99.545
213.76 | 99.471 | 214.03 | 99.611 | 214.21 | 99.487 | 214.13 | 99.501 | 213.36 | 99.481 | 213.86 | 99.205 | 213.36 | 99.544
213.93 | 99.471 | 214.2 | 99.611 | 214.38 | 99.488 | 214.3 | 99.498 | 213.53 | 99.481 | 214.03 | 99.205 | 213.53 | 99.543
214.11 | 99.47 | 214.37 | 99.611 | 214.55 | 99.487 | 214.47 | 99.498 | 213.7 | 99.48 | 214.2 | 99.204 | 213.7 | 99.543
214.28 | 99.469 | 214.54 | 99.611 | 214.72 | 99.488 | 214.65 | 99.498 | 213.87 | 99.48 | 214.37 | 99.204 | 213.87 | 99.543
214.45 | 99.469 | 214.72 | 99.611 | 214.89 | 99.488 | 214.82 | 99.498 | 214.04 | 99.48 | 214.54 | 99.204 | 214.04 | 99.543
214.62 | 99.469 | 214.89 | 99.612 | 215.06 | 99.488 | 214.99 | 99.498 | 214.21 | 99.48 | 214.72 | 99.203 | 214.21 | 99.542
214.79 | 99.468 | 215.06 | 99.611 | 215.23 | 99.488 | 215.16 | 99.497 | 214.38 | 99.479 | 214.89 | 99.202 | 214.38 | 99.541
214.96 | 99.468 | 215.23 | 99.611 | 215.4 | 99.488 | 215.33 | 99.496 | 214.55 | 99.479 | 215.06 | 99.202 | 214.55 | 99.54
215.14 | 99.468 | 215.4 | 99.611 | 215.57 | 99.487 | 215.5 | 99.495 | 214.72 | 99.478 | 215.23 | 99.201 | 214.72 | 99.54
215.31 | 99.468 | 215.57 | 99.61 | 215.74 | 99.487 | 215.67 | 99.495 | 214.89 | 99.479 | 215.4 | 99.2 | 214.89 | 99.539
215.48 | 99.466 | 215.75 | 99.609 | 215.91 | 99.487 | 215.84 | 99.495 | 215.06 | 99.479 | 215.57 | 99.199 | 215.06 | 99.538
215.65 | 99.466 | 215.92 | 99.609 | 216.08 | 99.486 | 216.01 | 99.495 | 215.23 | 99.478 | 215.74 | 99.199 | 215.23 | 99.538
215.82 | 99.465 | 216.09 | 99.608 | 216.25 | 99.485 | 216.18 | 99.495 | 215.4 | 99.478 | 215.91 | 99.198 | 215.4 | 99.537
216 | 99.464 | 216.26 | 99.608 | 216.42 | 99.484 | 216.35 | 99.495 | 215.57 | 99.478 | 216.09 | 99.197 | 215.57 | 99.536
216.17 | 99.463 | 216.43 | 99.607 | 216.59 | 99.483 | 216.52 | 99.494 | 215.74 | 99.478 | 216.26 | 99.196 | 215.74 | 99.534
216.34 | 99.463 | 216.61 | 99.606 | 216.76 | 99.481 | 216.69 | 99.493 | 215.91 | 99.478 | 216.43 | 99.194 | 215.91 | 99.533
216.51 | 99.463 | 216.78 | 99.606 | 216.93 | 99.479 | 216.86 | 99.493 | 216.08 | 99.477 | 216.6 | 99.193 | 216.08 | 99.532
216.68 | 99.462 | 216.95 | 99.605 | 217.1 | 99.478 | 217.03 | 99.493 | 216.25 | 99.476 | 216.77 | 99.192 | 216.25 | 99.532
216.85 | 99.461 | 217.12 | 99.604 | 217.27 | 99.477 | 217.2 | 99.492 | 216.42 | 99.475 | 216.94 | 99.191 | 216.42 | 99.532
217.03 | 99.46 | 217.29 | 99.604 | 217.44 | 99.476 | 217.37 | 99.492 | 216.59 | 99.475 | 217.11 | 99.19 | 216.59 | 99.531
217.2 | 99.46 | 217.47 | 99.603 | 217.61 | 99.475 | 217.54 | 99.491 | 216.76 | 99.474 | 217.28 | 99.19 | 216.75 | 99.531
217.37 | 99.459 | 217.64 | 99.602 | 217.78 | 99.474 | 217.71 | 99.49 | 216.93 | 99.473 | 217.45 | 99.188 | 216.92 | 99.531
217.54 | 99.459 | 217.81 | 99.601 | 217.96 | 99.473 | 217.88 | 99.49 | 217.1 | 99.472 | 217.62 | 99.187 | 217.09 | 99.53
217.72 | 99.459 | 217.98 | 99.6 | 218.13 | 99.473 | 218.05 | 99.49 | 217.27 | 99.471 | 217.8 | 99.186 | 217.26 | 99.531
217.89 | 99.458 | 218.15 | 99.6 | 218.3 | 99.473 | 218.22 | 99.489 | 217.44 | 99.47 | 217.97 | 99.186 | 217.43 | 99.531
218.06 | 99.457 | 218.33 | 99.599 | 218.47 | 99.472 | 218.39 | 99.489 | 217.61 | 99.47 | 218.14 | 99.185 | 217.6 | 99.531
218.23 | 99.455 | 218.5 | 99.598 | 218.64 | 99.472 | 218.56 | 99.488 | 217.78 | 99.469 | 218.31 | 99.185 | 217.77 | 99.531
218.41 | 99.454 | 218.67 | 99.597 | 218.81 | 99.471 | 218.73 | 99.487 | 217.95 | 99.468 | 218.48 | 99.184 | 217.94 | 99.531
218.58 | 99.454 | 218.84 | 99.596 | 218.98 | 99.471 | 218.91 | 99.487 | 218.12 | 99.468 | 218.65 | 99.183 | 218.11 | 99.531
218.75 | 99.453 | 219.01 | 99.596 | 219.15 | 99.47 | 219.08 | 99.487 | 218.29 | 99.467 | 218.82 | 99.182 | 218.28 | 99.53
218.92 | 99.453 | 219.19 | 99.595 | 219.32 | 99.47 | 219.25 | 99.486 | 218.46 | 99.467 | 218.99 | 99.182 | 218.45 | 99.53
219.09 | 99.452 | 219.36 | 99.595 | 219.49 | 99.469 | 219.42 | 99.485 | 218.63 | 99.467 | 219.16 | 99.181 | 218.62 | 99.529
219.27 | 99.451 | 219.53 | 99.594 | 219.66 | 99.468 | 219.59 | 99.484 | 218.8 | 99.467 | 219.33 | 99.18 | 218.79 | 99.529
219.44 | 99.45 | 219.7 | 99.593 | 219.83 | 99.468 | 219.76 | 99.484 | 218.97 | 99.467 | 219.5 | 99.179 | 218.96 | 99.529
219.61 | 99.45 | 219.87 | 99.593 | 220 | 99.467 | 219.93 | 99.483 | 219.14 | 99.467 | 219.67 | 99.179 | 219.13 | 99.528
219.78 | 99.45 | 220.05 | 99.593 | 220.17 | 99.466 | 220.1 | 99.482 | 219.31 | 99.467 | 219.84 | 99.178 | 219.3 | 99.529
219.95 | 99.45 | 220.22 | 99.592 | 220.34 | 99.465 | 220.27 | 99.481 | 219.48 | 99.466 | 220.01 | 99.177 | 219.47 | 99.529
220.13 | 99.449 | 220.39 | 99.592 | 220.51 | 99.464 | 220.44 | 99.479 | 219.65 | 99.465 | 220.19 | 99.175 | 219.64 | 99.528
220.3 | 99.449 | 220.56 | 99.591 | 220.68 | 99.463 | 220.61 | 99.479 | 219.82 | 99.465 | 220.36 | 99.172 | 219.81 | 99.527
220.47 | 99.449 | 220.73 | 99.59 | 220.85 | 99.461 | 220.78 | 99.479 | 219.99 | 99.465 | 220.53 | 99.171 | 219.98 | 99.526
220.64 | 99.448 | 220.91 | 99.59 | 221.02 | 99.46 | 220.95 | 99.479 | 220.16 | 99.464 | 220.7 | 99.169 | 220.15 | 99.526
220.82 | 99.448 | 221.08 | 99.589 | 221.19 | 99.46 | 221.12 | 99.478 | 220.33 | 99.463 | 220.87 | 99.167 | 220.32 | 99.525
220.99 | 99.446 | 221.25 | 99.589 | 221.36 | 99.46 | 221.29 | 99.477 | 220.51 | 99.463 | 221.04 | 99.167 | 220.49 | 99.524
221.16 | 99.445 | 221.42 | 99.589 | 221.53 | 99.459 | 221.46 | 99.476 | 220.68 | 99.462 | 221.21 | 99.166 | 220.66 | 99.524
221.33 | 99.445 | 221.6 | 99.588 | 221.71 | 99.458 | 221.63 | 99.476 | 220.85 | 99.461 | 221.38 | 99.165 | 220.83 | 99.523
221.5 | 99.444 | 221.77 | 99.588 | 221.88 | 99.457 | 221.8 | 99.476 | 221.02 | 99.461 | 221.55 | 99.164 | 221 | 99.521
221.68 | 99.443 | 221.94 | 99.587 | 222.05 | 99.456 | 221.97 | 99.475 | 221.19 | 99.46 | 221.72 | 99.163 | 221.17 | 99.52
221.85 | 99.442 | 222.11 | 99.586 | 222.22 | 99.455 | 222.14 | 99.475 | 221.36 | 99.459 | 221.89 | 99.162 | 221.34 | 99.519
222.02 | 99.441 | 222.28 | 99.586 | 222.39 | 99.454 | 222.32 | 99.475 | 221.53 | 99.459 | 222.06 | 99.162 | 221.51 | 99.518
222.19 | 99.441 | 222.46 | 99.586 | 222.56 | 99.454 | 222.49 | 99.474 | 221.7 | 99.458 | 222.23 | 99.161 | 221.68 | 99.518
222.37 | 99.441 | 222.63 | 99.585 | 222.73 | 99.452 | 222.66 | 99.474 | 221.87 | 99.457 | 222.4 | 99.16 | 221.85 | 99.517
222.54 | 99.44 | 222.8 | 99.585 | 222.9 | 99.45 | 222.83 | 99.474 | 222.04 | 99.456 | 222.57 | 99.159 | 222.02 | 99.517
222.71 | 99.439 | 222.97 | 99.585 | 223.07 | 99.449 | 223 | 99.473 | 222.21 | 99.456 | 222.74 | 99.158 | 222.19 | 99.516
222.88 | 99.439 | 223.14 | 99.585 | 223.24 | 99.449 | 223.17 | 99.472 | 222.38 | 99.455 | 222.91 | 99.157 | 222.36 | 99.515
223.05 | 99.438 | 223.32 | 99.585 | 223.41 | 99.449 | 223.34 | 99.471 | 222.55 | 99.455 | 223.08 | 99.156 | 222.53 | 99.515
223.23 | 99.438 | 223.49 | 99.584 | 223.58 | 99.448 | 223.51 | 99.471 | 222.72 | 99.454 | 223.25 | 99.155 | 222.7 | 99.515
223.4 | 99.438 | 223.66 | 99.583 | 223.75 | 99.447 | 223.68 | 99.471 | 222.89 | 99.453 | 223.43 | 99.154 | 222.87 | 99.514
223.57 | 99.438 | 223.83 | 99.583 | 223.92 | 99.447 | 223.85 | 99.47 | 223.06 | 99.452 | 223.6 | 99.153 | 223.04 | 99.512
223.74 | 99.438 | 224.01 | 99.582 | 224.09 | 99.446 | 224.02 | 99.469 | 223.23 | 99.452 | 223.77 | 99.151 | 223.21 | 99.512
223.91 | 99.438 | 224.18 | 99.582 | 224.26 | 99.446 | 224.19 | 99.469 | 223.4 | 99.451 | 223.94 | 99.15 | 223.38 | 99.511
224.09 | 99.438 | 224.35 | 99.581 | 224.44 | 99.446 | 224.36 | 99.468 | 223.57 | 99.451 | 224.11 | 99.149 | 223.55 | 99.51
224.26 | 99.438 | 224.52 | 99.581 | 224.61 | 99.446 | 224.53 | 99.468 | 223.74 | 99.45 | 224.28 | 99.148 | 223.72 | 99.509
224.43 | 99.438 | 224.69 | 99.581 | 224.78 | 99.446 | 224.7 | 99.467 | 223.91 | 99.449 | 224.45 | 99.148 | 223.89 | 99.509
224.6 | 99.438 | 224.87 | 99.581 | 224.95 | 99.446 | 224.88 | 99.467 | 224.08 | 99.449 | 224.62 | 99.147 | 224.07 | 99.508
224.78 | 99.438 | 225.04 | 99.581 | 225.12 | 99.445 | 225.05 | 99.466 | 224.25 | 99.448 | 224.79 | 99.146 | 224.24 | 99.508
224.95 | 99.438 | 225.21 | 99.581 | 225.29 | 99.444 | 225.22 | 99.466 | 224.42 | 99.448 | 224.96 | 99.146 | 224.41 | 99.507
225.12 | 99.438 | 225.38 | 99.581 | 225.46 | 99.444 | 225.39 | 99.465 | 224.6 | 99.448 | 225.13 | 99.145 | 224.58 | 99.507
225.29 | 99.437 | 225.55 | 99.58 | 225.63 | 99.444 | 225.56 | 99.465 | 224.77 | 99.447 | 225.3 | 99.144 | 224.75 | 99.506
225.46 | 99.437 | 225.73 | 99.579 | 225.8 | 99.444 | 225.73 | 99.465 | 224.94 | 99.446 | 225.47 | 99.144 | 224.92 | 99.506
225.64 | 99.436 | 225.9 | 99.579 | 225.97 | 99.444 | 225.9 | 99.464 | 225.11 | 99.446 | 225.64 | 99.143 | 225.09 | 99.505
225.81 | 99.435 | 226.07 | 99.578 | 226.14 | 99.443 | 226.07 | 99.463 | 225.28 | 99.445 | 225.81 | 99.143 | 225.26 | 99.504
225.98 | 99.434 | 226.24 | 99.578 | 226.31 | 99.443 | 226.24 | 99.463 | 225.45 | 99.444 | 225.98 | 99.143 | 225.43 | 99.503
226.15 | 99.433 | 226.41 | 99.578 | 226.48 | 99.443 | 226.41 | 99.463 | 225.62 | 99.443 | 226.15 | 99.142 | 225.6 | 99.502
226.33 | 99.432 | 226.59 | 99.578 | 226.65 | 99.442 | 226.58 | 99.462 | 225.79 | 99.442 | 226.32 | 99.142 | 225.77 | 99.501
226.5 | 99.432 | 226.76 | 99.578 | 226.82 | 99.442 | 226.75 | 99.461 | 225.96 | 99.441 | 226.49 | 99.142 | 225.94 | 99.5
226.67 | 99.43 | 226.93 | 99.577 | 226.99 | 99.44 | 226.92 | 99.46 | 226.13 | 99.441 | 226.66 | 99.141 | 226.11 | 99.5
226.84 | 99.429 | 227.1 | 99.577 | 227.16 | 99.439 | 227.09 | 99.46 | 226.3 | 99.44 | 226.83 | 99.141 | 226.28 | 99.5
227.01 | 99.427 | 227.27 | 99.576 | 227.33 | 99.439 | 227.27 | 99.459 | 226.47 | 99.439 | 227 | 99.141 | 226.45 | 99.499
227.19 | 99.426 | 227.45 | 99.575 | 227.51 | 99.438 | 227.44 | 99.458 | 226.64 | 99.439 | 227.18 | 99.141 | 226.62 | 99.498
227.36 | 99.425 | 227.62 | 99.574 | 227.68 | 99.437 | 227.61 | 99.458 | 226.81 | 99.438 | 227.35 | 99.14 | 226.79 | 99.498
227.53 | 99.424 | 227.79 | 99.574 | 227.85 | 99.436 | 227.78 | 99.458 | 226.98 | 99.438 | 227.52 | 99.14 | 226.96 | 99.497
227.7 | 99.424 | 227.96 | 99.573 | 228.02 | 99.435 | 227.95 | 99.457 | 227.15 | 99.437 | 227.69 | 99.138 | 227.13 | 99.497
227.88 | 99.423 | 228.13 | 99.572 | 228.19 | 99.434 | 228.12 | 99.457 | 227.32 | 99.437 | 227.86 | 99.138 | 227.3 | 99.496
228.05 | 99.423 | 228.3 | 99.572 | 228.36 | 99.434 | 228.29 | 99.456 | 227.49 | 99.437 | 228.03 | 99.137 | 227.47 | 99.496
228.22 | 99.423 | 228.48 | 99.571 | 228.53 | 99.433 | 228.46 | 99.455 | 227.66 | 99.437 | 228.2 | 99.136 | 227.64 | 99.495
228.39 | 99.422 | 228.65 | 99.57 | 228.7 | 99.433 | 228.63 | 99.455 | 227.83 | 99.437 | 228.37 | 99.135 | 227.82 | 99.494
228.57 | 99.421 | 228.82 | 99.57 | 228.87 | 99.432 | 228.8 | 99.454 | 228 | 99.437 | 228.54 | 99.134 | 227.99 | 99.492
228.74 | 99.421 | 228.99 | 99.57 | 229.04 | 99.431 | 228.97 | 99.453 | 228.17 | 99.436 | 228.71 | 99.132 | 228.16 | 99.491
228.91 | 99.42 | 229.16 | 99.569 | 229.21 | 99.431 | 229.14 | 99.453 | 228.34 | 99.435 | 228.88 | 99.131 | 228.33 | 99.491
229.08 | 99.419 | 229.34 | 99.569 | 229.38 | 99.431 | 229.31 | 99.453 | 228.51 | 99.434 | 229.05 | 99.129 | 228.5 | 99.49
229.25 | 99.419 | 229.51 | 99.568 | 229.55 | 99.43 | 229.49 | 99.452 | 228.68 | 99.433 | 229.22 | 99.127 | 228.67 | 99.489
229.43 | 99.418 | 229.68 | 99.568 | 229.73 | 99.429 | 229.66 | 99.452 | 228.85 | 99.433 | 229.39 | 99.126 | 228.84 | 99.488
229.6 | 99.417 | 229.85 | 99.568 | 229.9 | 99.429 | 229.83 | 99.451 | 229.02 | 99.431 | 229.56 | 99.125 | 229.01 | 99.487
229.77 | 99.416 | 230.03 | 99.568 | 230.07 | 99.428 | 230 | 99.45 | 229.19 | 99.429 | 229.73 | 99.125 | 229.18 | 99.486
229.94 | 99.414 | 230.2 | 99.567 | 230.24 | 99.427 | 230.17 | 99.449 | 229.36 | 99.427 | 229.91 | 99.124 | 229.35 | 99.485
230.12 | 99.414 | 230.37 | 99.566 | 230.41 | 99.426 | 230.34 | 99.449 | 229.53 | 99.426 | 230.08 | 99.123 | 229.52 | 99.484
230.29 | 99.413 | 230.54 | 99.566 | 230.58 | 99.426 | 230.51 | 99.449 | 229.7 | 99.425 | 230.25 | 99.123 | 229.69 | 99.483
230.46 | 99.412 | 230.71 | 99.565 | 230.75 | 99.426 | 230.68 | 99.449 | 229.87 | 99.425 | 230.42 | 99.122 | 229.86 | 99.483
230.63 | 99.411 | 230.89 | 99.564 | 230.92 | 99.425 | 230.85 | 99.448 | 230.04 | 99.424 | 230.59 | 99.121 | 230.03 | 99.483
230.81 | 99.41 | 231.06 | 99.563 | 231.09 | 99.424 | 231.02 | 99.447 | 230.21 | 99.424 | 230.76 | 99.12 | 230.2 | 99.483
230.98 | 99.41 | 231.23 | 99.563 | 231.26 | 99.424 | 231.19 | 99.446 | 230.38 | 99.424 | 230.93 | 99.12 | 230.37 | 99.482
231.15 | 99.409 | 231.4 | 99.561 | 231.44 | 99.424 | 231.36 | 99.445 | 230.55 | 99.423 | 231.1 | 99.119 | 230.54 | 99.481
231.33 | 99.408 | 231.57 | 99.56 | 231.61 | 99.423 | 231.53 | 99.444 | 230.72 | 99.423 | 231.27 | 99.119 | 230.71 | 99.481
231.5 | 99.407 | 231.75 | 99.56 | 231.78 | 99.423 | 231.7 | 99.443 | 230.89 | 99.423 | 231.44 | 99.117 | 230.89 | 99.481
231.67 | 99.406 | 231.92 | 99.559 | 231.95 | 99.423 | 231.88 | 99.443 | 231.06 | 99.423 | 231.61 | 99.117 | 231.06 | 99.481
231.84 | 99.406 | 232.09 | 99.559 | 232.12 | 99.422 | 232.05 | 99.441 | 231.23 | 99.423 | 231.78 | 99.116 | 231.23 | 99.481
232.02 | 99.405 | 232.26 | 99.558 | 232.29 | 99.422 | 232.22 | 99.44 | 231.4 | 99.422 | 231.95 | 99.115 | 231.4 | 99.481
232.19 | 99.405 | 232.44 | 99.557 | 232.46 | 99.422 | 232.39 | 99.44 | 231.57 | 99.422 | 232.12 | 99.114 | 231.57 | 99.481
232.36 | 99.404 | 232.61 | 99.557 | 232.63 | 99.421 | 232.56 | 99.439 | 231.74 | 99.422 | 232.29 | 99.112 | 231.74 | 99.48
232.53 | 99.403 | 232.78 | 99.557 | 232.8 | 99.42 | 232.73 | 99.438 | 231.91 | 99.421 | 232.46 | 99.11 | 231.91 | 99.48
232.71 | 99.402 | 232.95 | 99.557 | 232.97 | 99.419 | 232.9 | 99.439 | 232.08 | 99.42 | 232.63 | 99.107 | 232.08 | 99.479
232.88 | 99.401 | 233.12 | 99.556 | 233.15 | 99.418 | 233.07 | 99.438 | 232.25 | 99.418 | 232.8 | 99.105 | 232.25 | 99.479
233.05 | 99.4 | 233.3 | 99.556 | 233.32 | 99.417 | 233.24 | 99.438 | 232.42 | 99.417 | 232.97 | 99.103 | 232.42 | 99.478
233.22 | 99.398 | 233.47 | 99.555 | 233.49 | 99.416 | 233.41 | 99.438 | 232.59 | 99.417 | 233.14 | 99.102 | 232.59 | 99.477
233.4 | 99.396 | 233.64 | 99.555 | 233.66 | 99.415 | 233.58 | 99.438 | 232.76 | 99.416 | 233.31 | 99.102 | 232.76 | 99.476
233.57 | 99.394 | 233.81 | 99.555 | 233.83 | 99.414 | 233.75 | 99.438 | 232.93 | 99.415 | 233.48 | 99.101 | 232.93 | 99.474
233.74 | 99.392 | 233.98 | 99.554 | 234 | 99.413 | 233.93 | 99.438 | 233.1 | 99.414 | 233.65 | 99.099 | 233.1 | 99.474
233.91 | 99.391 | 234.16 | 99.553 | 234.17 | 99.412 | 234.1 | 99.437 | 233.28 | 99.413 | 233.82 | 99.098 | 233.28 | 99.472
234.09 | 99.389 | 234.33 | 99.552 | 234.34 | 99.411 | 234.27 | 99.436 | 233.45 | 99.413 | 233.99 | 99.097 | 233.45 | 99.472
234.26 | 99.388 | 234.5 | 99.551 | 234.51 | 99.411 | 234.44 | 99.436 | 233.62 | 99.412 | 234.16 | 99.096 | 233.62 | 99.47
234.43 | 99.387 | 234.67 | 99.55 | 234.68 | 99.41 | 234.61 | 99.434 | 233.79 | 99.411 | 234.33 | 99.096 | 233.79 | 99.469
234.6 | 99.387 | 234.84 | 99.549 | 234.86 | 99.41 | 234.78 | 99.433 | 233.96 | 99.411 | 234.5 | 99.094 | 233.96 | 99.468
234.78 | 99.387 | 235.02 | 99.548 | 235.03 | 99.41 | 234.95 | 99.432 | 234.13 | 99.41 | 234.67 | 99.092 | 234.13 | 99.467
234.95 | 99.386 | 235.19 | 99.547 | 235.2 | 99.409 | 235.12 | 99.43 | 234.3 | 99.408 | 234.84 | 99.091 | 234.3 | 99.466
235.12 | 99.386 | 235.36 | 99.547 | 235.37 | 99.409 | 235.29 | 99.43 | 234.47 | 99.407 | 235.01 | 99.091 | 234.47 | 99.466
235.29 | 99.385 | 235.53 | 99.547 | 235.54 | 99.408 | 235.46 | 99.428 | 234.64 | 99.406 | 235.18 | 99.091 | 234.64 | 99.465
235.47 | 99.384 | 235.7 | 99.546 | 235.71 | 99.408 | 235.64 | 99.428 | 234.81 | 99.405 | 235.35 | 99.09 | 234.81 | 99.464
235.64 | 99.383 | 235.88 | 99.544 | 235.88 | 99.407 | 235.81 | 99.427 | 234.98 | 99.405 | 235.52 | 99.089 | 234.98 | 99.463
235.81 | 99.382 | 236.05 | 99.544 | 236.05 | 99.407 | 235.98 | 99.426 | 235.15 | 99.403 | 235.69 | 99.088 | 235.15 | 99.463
235.99 | 99.381 | 236.22 | 99.544 | 236.22 | 99.407 | 236.15 | 99.425 | 235.32 | 99.403 | 235.86 | 99.086 | 235.33 | 99.462
236.16 | 99.381 | 236.39 | 99.544 | 236.4 | 99.406 | 236.32 | 99.424 | 235.49 | 99.402 | 236.03 | 99.086 | 235.5 | 99.461
236.33 | 99.378 | 236.56 | 99.544 | 236.57 | 99.405 | 236.49 | 99.422 | 235.66 | 99.401 | 236.2 | 99.085 | 235.67 | 99.46
236.5 | 99.378 | 236.74 | 99.543 | 236.74 | 99.404 | 236.66 | 99.422 | 235.83 | 99.4 | 236.37 | 99.085 | 235.84 | 99.459
236.68 | 99.376 | 236.91 | 99.542 | 236.91 | 99.403 | 236.83 | 99.42 | 236 | 99.399 | 236.54 | 99.084 | 236.01 | 99.459
236.85 | 99.376 | 237.08 | 99.542 | 237.08 | 99.401 | 237 | 99.419 | 236.17 | 99.398 | 236.71 | 99.082 | 236.18 | 99.458
237.02 | 99.375 | 237.25 | 99.542 | 237.25 | 99.401 | 237.17 | 99.419 | 236.34 | 99.398 | 236.88 | 99.082 | 236.35 | 99.457
237.19 | 99.374 | 237.42 | 99.542 | 237.42 | 99.4 | 237.34 | 99.418 | 236.51 | 99.398 | 237.05 | 99.081 | 236.52 | 99.457
237.37 | 99.373 | 237.6 | 99.541 | 237.59 | 99.399 | 237.51 | 99.417 | 236.68 | 99.398 | 237.22 | 99.08 | 236.69 | 99.455
237.54 | 99.373 | 237.77 | 99.541 | 237.76 | 99.398 | 237.68 | 99.417 | 236.85 | 99.398 | 237.38 | 99.078 | 236.86 | 99.454
237.71 | 99.372 | 237.94 | 99.54 | 237.93 | 99.397 | 237.86 | 99.416 | 237.02 | 99.397 | 237.55 | 99.077 | 237.03 | 99.453
237.88 | 99.372 | 238.11 | 99.54 | 238.1 | 99.396 | 238.03 | 99.415 | 237.19 | 99.397 | 237.72 | 99.076 | 237.2 | 99.452
238.05 | 99.371 | 238.28 | 99.54 | 238.27 | 99.395 | 238.2 | 99.414 | 237.35 | 99.396 | 237.89 | 99.075 | 237.37 | 99.452
238.23 | 99.371 | 238.45 | 99.539 | 238.44 | 99.394 | 238.37 | 99.414 | 237.52 | 99.395 | 238.06 | 99.074 | 237.54 | 99.451
238.4 | 99.37 | 238.63 | 99.538 | 238.61 | 99.393 | 238.54 | 99.412 | 237.69 | 99.395 | 238.23 | 99.073 | 237.71 | 99.45
238.57 | 99.369 | 238.8 | 99.538 | 238.78 | 99.392 | 238.71 | 99.412 | 237.86 | 99.395 | 238.4 | 99.071 | 237.88 | 99.449
238.74 | 99.369 | 238.97 | 99.537 | 238.95 | 99.392 | 238.87 | 99.411 | 238.03 | 99.394 | 238.56 | 99.07 | 238.05 | 99.449
238.91 | 99.369 | 239.14 | 99.536 | 239.12 | 99.391 | 239.04 | 99.411 | 238.2 | 99.393 | 238.73 | 99.069 | 238.22 | 99.447
239.08 | 99.368 | 239.31 | 99.535 | 239.29 | 99.39 | 239.21 | 99.411 | 238.37 | 99.392 | 238.9 | 99.068 | 238.39 | 99.446
239.26 | 99.368 | 239.48 | 99.534 | 239.46 | 99.389 | 239.38 | 99.409 | 238.54 | 99.39 | 239.07 | 99.068 | 238.56 | 99.446
239.43 | 99.367 | 239.65 | 99.534 | 239.63 | 99.389 | 239.55 | 99.409 | 238.71 | 99.389 | 239.24 | 99.067 | 238.73 | 99.445
239.6 | 99.366 | 239.82 | 99.533 | 239.8 | 99.388 | 239.72 | 99.409 | 238.88 | 99.387 | 239.41 | 99.065 | 238.9 | 99.443
239.77 | 99.365 | 239.99 | 99.532 | 239.97 | 99.387 | 239.89 | 99.408 | 239.04 | 99.386 | 239.58 | 99.064 | 239.07 | 99.442
239.94 | 99.365 | 240.17 | 99.532 | 240.14 | 99.386 | 240.06 | 99.407 | 239.21 | 99.385 | 239.74 | 99.063 | 239.24 | 99.441
240.11 | 99.364 | 240.34 | 99.532 | 240.31 | 99.384 | 240.23 | 99.406 | 239.38 | 99.385 | 239.91 | 99.062 | 239.4 | 99.44
240.28 | 99.363 | 240.51 | 99.532 | 240.48 | 99.383 | 240.4 | 99.405 | 239.55 | 99.384 | 240.08 | 99.062 | 239.57 | 99.439
240.45 | 99.363 | 240.68 | 99.531 | 240.65 | 99.383 | 240.57 | 99.403 | 239.72 | 99.383 | 240.25 | 99.061 | 239.74 | 99.438
240.63 | 99.362 | 240.85 | 99.53 | 240.82 | 99.382 | 240.74 | 99.403 | 239.89 | 99.382 | 240.42 | 99.06 | 239.91 | 99.437
240.8 | 99.361 | 241.02 | 99.529 | 240.99 | 99.382 | 240.91 | 99.403 | 240.05 | 99.382 | 240.58 | 99.058 | 240.08 | 99.437
240.97 | 99.361 | 241.19 | 99.528 | 241.16 | 99.381 | 241.08 | 99.403 | 240.22 | 99.381 | 240.75 | 99.056 | 240.25 | 99.436
241.14 | 99.36 | 241.36 | 99.528 | 241.33 | 99.381 | 241.25 | 99.403 | 240.39 | 99.38 | 240.92 | 99.054 | 240.42 | 99.435
241.31 | 99.359 | 241.53 | 99.528 | 241.5 | 99.381 | 241.41 | 99.402 | 240.56 | 99.38 | 241.09 | 99.053 | 240.59 | 99.434
241.48 | 99.359 | 241.7 | 99.527 | 241.67 | 99.38 | 241.58 | 99.402 | 240.73 | 99.379 | 241.26 | 99.051 | 240.75 | 99.434
241.65 | 99.356 | 241.87 | 99.526 | 241.84 | 99.38 | 241.75 | 99.401 | 240.89 | 99.378 | 241.42 | 99.05 | 240.92 | 99.433
241.82 | 99.354 | 242.04 | 99.526 | 242.01 | 99.379 | 241.92 | 99.401 | 241.06 | 99.377 | 241.59 | 99.049 | 241.09 | 99.431
241.99 | 99.352 | 242.21 | 99.526 | 242.17 | 99.378 | 242.09 | 99.401 | 241.23 | 99.377 | 241.76 | 99.047 | 241.26 | 99.431
242.16 | 99.351 | 242.38 | 99.525 | 242.34 | 99.378 | 242.26 | 99.4 | 241.4 | 99.377 | 241.93 | 99.045 | 241.43 | 99.429
242.33 | 99.35 | 242.55 | 99.524 | 242.51 | 99.377 | 242.43 | 99.4 | 241.57 | 99.376 | 242.09 | 99.043 | 241.6 | 99.428
242.51 | 99.349 | 242.72 | 99.523 | 242.68 | 99.377 | 242.6 | 99.398 | 241.73 | 99.375 | 242.26 | 99.042 | 241.76 | 99.426
242.68 | 99.348 | 242.89 | 99.523 | 242.85 | 99.375 | 242.76 | 99.396 | 241.9 | 99.374 | 242.43 | 99.041 | 241.93 | 99.425
242.85 | 99.347 | 243.06 | 99.523 | 243.02 | 99.372 | 242.93 | 99.395 | 242.07 | 99.373 | 242.6 | 99.04 | 242.1 | 99.423
243.02 | 99.346 | 243.23 | 99.522 | 243.19 | 99.371 | 243.1 | 99.394 | 242.24 | 99.372 | 242.76 | 99.039 | 242.27 | 99.421
243.19 | 99.345 | 243.4 | 99.522 | 243.36 | 99.369 | 243.27 | 99.392 | 242.4 | 99.371 | 242.93 | 99.037 | 242.44 | 99.42
243.36 | 99.344 | 243.57 | 99.521 | 243.53 | 99.369 | 243.44 | 99.39 | 242.57 | 99.37 | 243.1 | 99.036 | 242.6 | 99.42
243.53 | 99.343 | 243.74 | 99.521 | 243.69 | 99.368 | 243.6 | 99.389 | 242.74 | 99.369 | 243.27 | 99.035 | 242.77 | 99.418
243.7 | 99.343 | 243.91 | 99.52 | 243.86 | 99.367 | 243.77 | 99.387 | 242.91 | 99.368 | 243.43 | 99.034 | 242.94 | 99.417
243.87 | 99.343 | 244.08 | 99.519 | 244.03 | 99.367 | 243.94 | 99.387 | 243.07 | 99.367 | 243.6 | 99.033 | 243.11 | 99.416
244.04 | 99.342 | 244.25 | 99.517 | 244.2 | 99.367 | 244.11 | 99.386 | 243.24 | 99.365 | 243.77 | 99.031 | 243.28 | 99.415
244.21 | 99.34 | 244.42 | 99.517 | 244.37 | 99.366 | 244.28 | 99.385 | 243.41 | 99.364 | 243.93 | 99.029 | 243.44 | 99.414
244.38 | 99.339 | 244.59 | 99.516 | 244.54 | 99.365 | 244.45 | 99.384 | 243.58 | 99.362 | 244.1 | 99.027 | 243.61 | 99.414
244.55 | 99.338 | 244.76 | 99.515 | 244.71 | 99.364 | 244.61 | 99.382 | 243.74 | 99.36 | 244.27 | 99.026 | 243.78 | 99.413
244.72 | 99.337 | 244.93 | 99.514 | 244.88 | 99.364 | 244.78 | 99.382 | 243.91 | 99.358 | 244.44 | 99.024 | 243.95 | 99.411
244.89 | 99.335 | 245.1 | 99.513 | 245.04 | 99.364 | 244.95 | 99.381 | 244.08 | 99.357 | 244.6 | 99.022 | 244.12 | 99.41
245.06 | 99.334 | 245.27 | 99.513 | 245.21 | 99.363 | 245.12 | 99.38 | 244.25 | 99.356 | 244.77 | 99.02 | 244.28 | 99.409
245.23 | 99.333 | 245.44 | 99.512 | 245.38 | 99.362 | 245.28 | 99.378 | 244.41 | 99.355 | 244.94 | 99.019 | 244.45 | 99.406
245.4 | 99.331 | 245.61 | 99.511 | 245.55 | 99.361 | 245.45 | 99.377 | 244.58 | 99.354 | 245.1 | 99.018 | 244.62 | 99.406
245.57 | 99.328 | 245.78 | 99.51 | 245.72 | 99.361 | 245.62 | 99.376 | 244.75 | 99.353 | 245.27 | 99.016 | 244.79 | 99.404
245.74 | 99.327 | 245.95 | 99.509 | 245.89 | 99.36 | 245.79 | 99.376 | 244.92 | 99.352 | 245.44 | 99.015 | 244.95 | 99.403
245.91 | 99.325 | 246.12 | 99.509 | 246.05 | 99.36 | 245.96 | 99.376 | 245.08 | 99.351 | 245.6 | 99.013 | 245.12 | 99.401
246.08 | 99.324 | 246.29 | 99.509 | 246.22 | 99.359 | 246.12 | 99.375 | 245.25 | 99.35 | 245.77 | 99.012 | 245.29 | 99.4
246.25 | 99.322 | 246.46 | 99.508 | 246.39 | 99.358 | 246.29 | 99.374 | 245.42 | 99.349 | 245.94 | 99.011 | 245.46 | 99.4
246.42 | 99.32 | 246.63 | 99.508 | 246.56 | 99.357 | 246.46 | 99.373 | 245.58 | 99.349 | 246.1 | 99.01 | 245.62 | 99.398
246.59 | 99.318 | 246.8 | 99.507 | 246.73 | 99.357 | 246.63 | 99.372 | 245.75 | 99.347 | 246.27 | 99.009 | 245.79 | 99.397
246.76 | 99.317 | 246.97 | 99.507 | 246.9 | 99.356 | 246.79 | 99.372 | 245.92 | 99.347 | 246.44 | 99.009 | 245.96 | 99.395
246.93 | 99.316 | 247.14 | 99.506 | 247.06 | 99.355 | 246.96 | 99.371 | 246.09 | 99.346 | 246.6 | 99.007 | 246.13 | 99.394
247.1 | 99.316 | 247.31 | 99.506 | 247.23 | 99.355 | 247.13 | 99.37 | 246.25 | 99.344 | 246.77 | 99.006 | 246.29 | 99.392
247.27 | 99.315 | 247.48 | 99.506 | 247.4 | 99.354 | 247.3 | 99.369 | 246.42 | 99.343 | 246.93 | 99.005 | 246.46 | 99.39
247.44 | 99.314 | 247.65 | 99.505 | 247.57 | 99.353 | 247.46 | 99.368 | 246.59 | 99.342 | 247.1 | 99.005 | 246.63 | 99.389
247.61 | 99.313 | 247.82 | 99.505 | 247.74 | 99.352 | 247.63 | 99.368 | 246.75 | 99.34 | 247.27 | 99.004 | 246.8 | 99.389
247.78 | 99.312 | 247.99 | 99.505 | 247.9 | 99.351 | 247.8 | 99.367 | 246.92 | 99.339 | 247.43 | 99.003 | 246.96 | 99.387
247.95 | 99.312 | 248.16 | 99.505 | 248.07 | 99.35 | 247.97 | 99.366 | 247.09 | 99.336 | 247.6 | 99.001 | 247.13 | 99.386
248.11 | 99.311 | 248.33 | 99.504 | 248.24 | 99.349 | 248.13 | 99.365 | 247.26 | 99.335 | 247.77 | 99 | 247.3 | 99.386
248.28 | 99.31 | 248.49 | 99.503 | 248.41 | 99.347 | 248.3 | 99.365 | 247.42 | 99.333 | 247.93 | 98.998 | 247.47 | 99.384
248.45 | 99.309 | 248.66 | 99.502 | 248.58 | 99.345 | 248.47 | 99.365 | 247.59 | 99.332 | 248.1 | 98.997 | 247.63 | 99.382
248.62 | 99.308 | 248.83 | 99.501 | 248.75 | 99.344 | 248.64 | 99.364 | 247.76 | 99.331 | 248.26 | 98.996 | 247.8 | 99.38
248.79 | 99.308 | 249 | 99.501 | 248.91 | 99.343 | 248.8 | 99.363 | 247.92 | 99.33 | 248.43 | 98.994 | 247.97 | 99.378
248.96 | 99.307 | 249.17 | 99.498 | 249.08 | 99.343 | 248.97 | 99.363 | 248.09 | 99.329 | 248.6 | 98.992 | 248.13 | 99.376
249.13 | 99.307 | 249.34 | 99.497 | 249.25 | 99.342 | 249.14 | 99.362 | 248.26 | 99.328 | 248.76 | 98.989 | 248.3 | 99.374
249.3 | 99.306 | 249.51 | 99.494 | 249.42 | 99.34 | 249.3 | 99.361 | 248.43 | 99.327 | 248.93 | 98.988 | 248.47 | 99.373
249.47 | 99.304 | 249.68 | 99.492 | 249.58 | 99.338 | 249.47 | 99.36 | 248.59 | 99.326 | 249.1 | 98.988 | 248.64 | 99.373
249.64 | 99.303 | 249.85 | 99.491 | 249.75 | 99.337 | 249.64 | 99.36 | 248.76 | 99.325 | 249.26 | 98.987 | 248.8 | 99.372
249.81 | 99.302 | 250.02 | 99.49 | 249.92 | 99.336 | 249.81 | 99.358 | 248.93 | 99.324 | 249.43 | 98.985 | 248.97 | 99.371
249.98 | 99.3 | 250.19 | 99.489 | 250.09 | 99.336 | 249.97 | 99.357 | 249.09 | 99.323 | 249.59 | 98.984 | 249.14 | 99.37
250.15 | 99.299 | 250.35 | 99.488 | 250.26 | 99.335 | 250.14 | 99.355 | 249.26 | 99.321 | 249.76 | 98.982 | 249.3 | 99.369
250.32 | 99.298 | 250.52 | 99.487 | 250.42 | 99.334 | 250.31 | 99.353 | 249.43 | 99.32 | 249.93 | 98.982 | 249.47 | 99.368
250.48 | 99.296 | 250.69 | 99.487 | 250.59 | 99.331 | 250.48 | 99.351 | 249.59 | 99.319 | 250.09 | 98.981 | 249.64 | 99.367
250.65 | 99.294 | 250.86 | 99.487 | 250.76 | 99.33 | 250.64 | 99.349 | 249.76 | 99.317 | 250.26 | 98.979 | 249.8 | 99.365
250.82 | 99.293 | 251.03 | 99.486 | 250.93 | 99.329 | 250.81 | 99.349 | 249.93 | 99.316 | 250.42 | 98.977 | 249.97 | 99.363
250.99 | 99.291 | 251.2 | 99.485 | 251.09 | 99.329 | 250.98 | 99.348 | 250.09 | 99.314 | 250.59 | 98.974 | 250.14 | 99.361
251.16 | 99.29 | 251.37 | 99.485 | 251.26 | 99.328 | 251.14 | 99.347 | 250.26 | 99.311 | 250.75 | 98.973 | 250.3 | 99.359
251.33 | 99.289 | 251.54 | 99.484 | 251.43 | 99.327 | 251.31 | 99.346 | 250.43 | 99.309 | 250.92 | 98.971 | 250.47 | 99.357
251.5 | 99.289 | 251.71 | 99.483 | 251.6 | 99.326 | 251.48 | 99.346 | 250.59 | 99.308 | 251.09 | 98.97 | 250.64 | 99.356
251.67 | 99.288 | 251.88 | 99.482 | 251.76 | 99.324 | 251.64 | 99.344 | 250.76 | 99.305 | 251.25 | 98.969 | 250.81 | 99.354
251.84 | 99.286 | 252.04 | 99.481 | 251.93 | 99.323 | 251.81 | 99.343 | 250.93 | 99.304 | 251.42 | 98.967 | 250.97 | 99.353
252.01 | 99.285 | 252.21 | 99.48 | 252.1 | 99.323 | 251.98 | 99.34 | 251.1 | 99.303 | 251.58 | 98.965 | 251.14 | 99.351
252.18 | 99.283 | 252.38 | 99.479 | 252.27 | 99.322 | 252.15 | 99.338 | 251.26 | 99.302 | 251.75 | 98.964 | 251.31 | 99.35
252.34 | 99.282 | 252.55 | 99.477 | 252.43 | 99.319 | 252.31 | 99.335 | 251.43 | 99.301 | 251.91 | 98.962 | 251.47 | 99.348
252.51 | 99.281 | 252.72 | 99.475 | 252.6 | 99.317 | 252.48 | 99.333 | 251.6 | 99.301 | 252.08 | 98.958 | 251.64 | 99.346
252.68 | 99.28 | 252.89 | 99.475 | 252.77 | 99.315 | 252.65 | 99.332 | 251.76 | 99.299 | 252.24 | 98.956 | 251.81 | 99.343
252.85 | 99.278 | 253.06 | 99.474 | 252.94 | 99.315 | 252.81 | 99.331 | 251.93 | 99.298 | 252.41 | 98.955 | 251.97 | 99.343
253.02 | 99.276 | 253.23 | 99.472 | 253.1 | 99.313 | 252.98 | 99.33 | 252.1 | 99.296 | 252.57 | 98.953 | 252.14 | 99.341
253.19 | 99.274 | 253.4 | 99.472 | 253.27 | 99.312 | 253.15 | 99.328 | 252.26 | 99.295 | 252.74 | 98.951 | 252.31 | 99.34
253.36 | 99.273 | 253.56 | 99.471 | 253.44 | 99.311 | 253.31 | 99.327 | 252.43 | 99.293 | 252.9 | 98.948 | 252.47 | 99.339
253.53 | 99.271 | 253.73 | 99.469 | 253.6 | 99.31 | 253.48 | 99.327 | 252.6 | 99.291 | 253.07 | 98.945 | 252.64 | 99.338
253.7 | 99.269 | 253.9 | 99.467 | 253.77 | 99.308 | 253.65 | 99.325 | 252.76 | 99.289 | 253.23 | 98.943 | 252.8 | 99.336
253.87 | 99.267 | 254.07 | 99.464 | 253.94 | 99.306 | 253.82 | 99.324 | 252.93 | 99.287 | 253.4 | 98.94 | 252.97 | 99.334
254.03 | 99.264 | 254.24 | 99.462 | 254.11 | 99.304 | 253.98 | 99.322 | 253.1 | 99.286 | 253.56 | 98.939 | 253.14 | 99.332
254.2 | 99.263 | 254.41 | 99.46 | 254.27 | 99.304 | 254.15 | 99.321 | 253.26 | 99.285 | 253.73 | 98.938 | 253.3 | 99.329
254.37 | 99.262 | 254.58 | 99.459 | 254.44 | 99.303 | 254.32 | 99.319 | 253.43 | 99.283 | 253.9 | 98.936 | 253.47 | 99.327
254.54 | 99.26 | 254.75 | 99.458 | 254.61 | 99.301 | 254.48 | 99.318 | 253.6 | 99.282 | 254.06 | 98.935 | 253.64 | 99.324
254.71 | 99.258 | 254.92 | 99.456 | 254.77 | 99.3 | 254.65 | 99.316 | 253.76 | 99.28 | 254.23 | 98.934 | 253.81 | 99.322
254.88 | 99.256 | 255.08 | 99.456 | 254.94 | 99.298 | 254.82 | 99.314 | 253.93 | 99.279 | 254.39 | 98.932 | 253.97 | 99.319
255.05 | 99.254 | 255.25 | 99.455 | 255.11 | 99.299 | 254.98 | 99.313 | 254.09 | 99.277 | 254.56 | 98.931 | 254.14 | 99.316
255.22 | 99.252 | 255.42 | 99.454 | 255.28 | 99.297 | 255.15 | 99.311 | 254.26 | 99.275 | 254.72 | 98.928 | 254.3 | 99.312
255.39 | 99.25 | 255.59 | 99.453 | 255.44 | 99.295 | 255.32 | 99.309 | 254.43 | 99.273 | 254.89 | 98.926 | 254.47 | 99.311
255.55 | 99.248 | 255.76 | 99.453 | 255.61 | 99.292 | 255.48 | 99.307 | 254.59 | 99.272 | 255.05 | 98.924 | 254.64 | 99.308
255.72 | 99.247 | 255.93 | 99.451 | 255.78 | 99.29 | 255.65 | 99.307 | 254.76 | 99.272 | 255.22 | 98.921 | 254.8 | 99.308
255.89 | 99.244 | 256.1 | 99.45 | 255.94 | 99.289 | 255.82 | 99.305 | 254.93 | 99.27 | 255.39 | 98.919 | 254.97 | 99.307
256.06 | 99.243 | 256.27 | 99.449 | 256.11 | 99.288 | 255.98 | 99.304 | 255.09 | 99.269 | 255.55 | 98.918 | 255.14 | 99.305
256.23 | 99.241 | 256.44 | 99.449 | 256.28 | 99.287 | 256.15 | 99.303 | 255.26 | 99.267 | 255.72 | 98.915 | 255.3 | 99.305
256.4 | 99.239 | 256.6 | 99.449 | 256.45 | 99.286 | 256.32 | 99.301 | 255.43 | 99.265 | 255.88 | 98.912 | 255.47 | 99.304
256.57 | 99.237 | 256.77 | 99.448 | 256.61 | 99.284 | 256.48 | 99.3 | 255.59 | 99.263 | 256.05 | 98.911 | 255.64 | 99.303
256.74 | 99.235 | 256.94 | 99.447 | 256.78 | 99.283 | 256.65 | 99.298 | 255.76 | 99.26 | 256.21 | 98.909 | 255.8 | 99.302
256.9 | 99.234 | 257.11 | 99.446 | 256.95 | 99.283 | 256.82 | 99.296 | 255.93 | 99.258 | 256.38 | 98.908 | 255.97 | 99.3
257.07 | 99.232 | 257.28 | 99.445 | 257.12 | 99.282 | 256.98 | 99.295 | 256.09 | 99.257 | 256.54 | 98.906 | 256.14 | 99.298
257.24 | 99.23 | 257.45 | 99.444 | 257.28 | 99.28 | 257.15 | 99.295 | 256.26 | 99.255 | 256.71 | 98.904 | 256.3 | 99.296
257.41 | 99.229 | 257.62 | 99.444 | 257.45 | 99.279 | 257.31 | 99.293 | 256.43 | 99.254 | 256.88 | 98.902 | 256.47 | 99.292
257.58 | 99.226 | 257.78 | 99.443 | 257.62 | 99.277 | 257.48 | 99.292 | 256.59 | 99.252 | 257.04 | 98.899 | 256.63 | 99.289
257.75 | 99.225 | 257.95 | 99.441 | 257.78 | 99.276 | 257.65 | 99.292 | 256.76 | 99.249 | 257.21 | 98.897 | 256.8 | 99.285
257.92 | 99.222 | 258.12 | 99.44 | 257.95 | 99.274 | 257.81 | 99.29 | 256.93 | 99.245 | 257.37 | 98.893 | 256.97 | 99.283
258.08 | 99.22 | 258.29 | 99.438 | 258.12 | 99.273 | 257.98 | 99.29 | 257.09 | 99.243 | 257.54 | 98.891 | 257.13 | 99.28
258.25 | 99.217 | 258.46 | 99.437 | 258.29 | 99.271 | 258.15 | 99.288 | 257.26 | 99.242 | 257.7 | 98.89 | 257.3 | 99.277
258.42 | 99.214 | 258.63 | 99.435 | 258.45 | 99.27 | 258.31 | 99.285 | 257.43 | 99.24 | 257.87 | 98.889 | 257.47 | 99.276
258.59 | 99.211 | 258.8 | 99.434 | 258.62 | 99.268 | 258.48 | 99.282 | 257.59 | 99.238 | 258.03 | 98.887 | 257.63 | 99.274
258.76 | 99.208 | 258.97 | 99.433 | 258.79 | 99.266 | 258.65 | 99.281 | 257.76 | 99.237 | 258.2 | 98.886 | 257.8 | 99.274
258.93 | 99.207 | 259.13 | 99.431 | 258.96 | 99.264 | 258.81 | 99.279 | 257.93 | 99.235 | 258.37 | 98.884 | 257.96 | 99.273
259.1 | 99.204 | 259.3 | 99.43 | 259.12 | 99.262 | 258.98 | 99.278 | 258.09 | 99.232 | 258.53 | 98.882 | 258.13 | 99.271
259.26 | 99.203 | 259.47 | 99.428 | 259.29 | 99.26 | 259.15 | 99.276 | 258.26 | 99.228 | 258.7 | 98.88 | 258.29 | 99.27
259.43 | 99.201 | 259.64 | 99.426 | 259.46 | 99.259 | 259.31 | 99.274 | 258.43 | 99.227 | 258.86 | 98.877 | 258.46 | 99.266
259.6 | 99.2 | 259.81 | 99.424 | 259.62 | 99.257 | 259.48 | 99.271 | 258.59 | 99.224 | 259.03 | 98.875 | 258.63 | 99.261
259.77 | 99.198 | 259.98 | 99.422 | 259.79 | 99.256 | 259.65 | 99.269 | 258.76 | 99.222 | 259.19 | 98.871 | 258.79 | 99.257
259.94 | 99.197 | 260.15 | 99.421 | 259.96 | 99.255 | 259.81 | 99.268 | 258.93 | 99.219 | 259.36 | 98.869 | 258.96 | 99.254
260.11 | 99.194 | 260.31 | 99.419 | 260.13 | 99.252 | 259.98 | 99.266 | 259.09 | 99.217 | 259.52 | 98.866 | 259.13 | 99.25
260.28 | 99.192 | 260.48 | 99.418 | 260.29 | 99.249 | 260.15 | 99.265 | 259.26 | 99.217 | 259.69 | 98.863 | 259.29 | 99.246
260.44 | 99.191 | 260.65 | 99.416 | 260.46 | 99.245 | 260.31 | 99.263 | 259.43 | 99.215 | 259.85 | 98.86 | 259.46 | 99.244
260.61 | 99.189 | 260.82 | 99.415 | 260.63 | 99.243 | 260.48 | 99.262 | 259.59 | 99.213 | 260.02 | 98.857 | 259.62 | 99.242
260.78 | 99.187 | 260.99 | 99.413 | 260.79 | 99.242 | 260.65 | 99.26 | 259.76 | 99.212 | 260.19 | 98.855 | 259.79 | 99.24
260.95 | 99.185 | 261.16 | 99.411 | 260.96 | 99.241 | 260.81 | 99.257 | 259.93 | 99.211 | 260.35 | 98.853 | 259.96 | 99.238
261.12 | 99.183 | 261.32 | 99.41 | 261.13 | 99.239 | 260.98 | 99.256 | 260.09 | 99.209 | 260.52 | 98.849 | 260.12 | 99.235
261.29 | 99.182 | 261.49 | 99.409 | 261.29 | 99.235 | 261.15 | 99.254 | 260.26 | 99.207 | 260.68 | 98.847 | 260.29 | 99.233
261.46 | 99.18 | 261.66 | 99.408 | 261.46 | 99.234 | 261.31 | 99.253 | 260.43 | 99.206 | 260.85 | 98.844 | 260.45 | 99.232
261.62 | 99.178 | 261.83 | 99.407 | 261.63 | 99.232 | 261.48 | 99.252 | 260.59 | 99.204 | 261.01 | 98.841 | 260.62 | 99.23
261.79 | 99.175 | 262 | 99.406 | 261.79 | 99.23 | 261.64 | 99.249 | 260.76 | 99.202 | 261.18 | 98.838 | 260.79 | 99.228
261.96 | 99.173 | 262.17 | 99.405 | 261.96 | 99.228 | 261.81 | 99.244 | 260.93 | 99.2 | 261.34 | 98.835 | 260.95 | 99.226
262.13 | 99.17 | 262.34 | 99.404 | 262.13 | 99.226 | 261.98 | 99.242 | 261.09 | 99.197 | 261.51 | 98.833 | 261.12 | 99.223
262.3 | 99.166 | 262.5 | 99.403 | 262.29 | 99.225 | 262.14 | 99.238 | 261.26 | 99.197 | 261.68 | 98.831 | 261.29 | 99.22
262.47 | 99.163 | 262.67 | 99.401 | 262.46 | 99.224 | 262.31 | 99.236 | 261.43 | 99.194 | 261.84 | 98.828 | 261.45 | 99.217
262.64 | 99.159 | 262.84 | 99.4 | 262.63 | 99.222 | 262.48 | 99.235 | 261.59 | 99.191 | 262.01 | 98.826 | 261.62 | 99.213
262.8 | 99.155 | 263.01 | 99.397 | 262.79 | 99.221 | 262.64 | 99.233 | 261.76 | 99.189 | 262.17 | 98.824 | 261.79 | 99.211
262.97 | 99.153 | 263.18 | 99.395 | 262.96 | 99.218 | 262.81 | 99.231 | 261.93 | 99.188 | 262.34 | 98.822 | 261.95 | 99.208
263.14 | 99.151 | 263.35 | 99.392 | 263.13 | 99.218 | 262.98 | 99.227 | 262.09 | 99.185 | 262.5 | 98.82 | 262.12 | 99.204
263.31 | 99.148 | 263.51 | 99.391 | 263.29 | 99.216 | 263.14 | 99.225 | 262.26 | 99.182 | 262.67 | 98.817 | 262.29 | 99.199
263.48 | 99.147 | 263.68 | 99.388 | 263.46 | 99.213 | 263.31 | 99.222 | 262.43 | 99.177 | 262.83 | 98.814 | 262.45 | 99.195
263.65 | 99.146 | 263.85 | 99.387 | 263.63 | 99.21 | 263.48 | 99.219 | 262.59 | 99.173 | 263 | 98.81 | 262.62 | 99.192
263.81 | 99.143 | 264.02 | 99.385 | 263.79 | 99.208 | 263.64 | 99.216 | 262.76 | 99.171 | 263.17 | 98.805 | 262.78 | 99.188
263.98 | 99.138 | 264.19 | 99.383 | 263.96 | 99.206 | 263.81 | 99.215 | 262.93 | 99.168 | 263.33 | 98.802 | 262.95 | 99.184
264.15 | 99.135 | 264.36 | 99.381 | 264.13 | 99.204 | 263.97 | 99.214 | 263.09 | 99.164 | 263.5 | 98.8 | 263.12 | 99.179
264.32 | 99.133 | 264.53 | 99.381 | 264.29 | 99.202 | 264.14 | 99.213 | 263.26 | 99.161 | 263.66 | 98.798 | 263.28 | 99.176
264.49 | 99.13 | 264.69 | 99.38 | 264.46 | 99.2 | 264.31 | 99.211 | 263.43 | 99.158 | 263.83 | 98.796 | 263.45 | 99.174
264.66 | 99.128 | 264.86 | 99.379 | 264.63 | 99.198 | 264.47 | 99.208 | 263.59 | 99.156 | 263.99 | 98.795 | 263.62 | 99.172
264.83 | 99.126 | 265.03 | 99.377 | 264.79 | 99.196 | 264.64 | 99.204 | 263.76 | 99.153 | 264.16 | 98.792 | 263.78 | 99.169
264.99 | 99.123 | 265.2 | 99.377 | 264.96 | 99.194 | 264.81 | 99.202 | 263.93 | 99.151 | 264.32 | 98.789 | 263.95 | 99.165
265.16 | 99.121 | 265.37 | 99.376 | 265.13 | 99.192 | 264.97 | 99.2 | 264.09 | 99.148 | 264.49 | 98.785 | 264.12 | 99.162
265.33 | 99.119 | 265.54 | 99.374 | 265.29 | 99.19 | 265.14 | 99.198 | 264.26 | 99.144 | 264.65 | 98.783 | 264.28 | 99.159
265.5 | 99.116 | 265.71 | 99.372 | 265.46 | 99.189 | 265.31 | 99.195 | 264.43 | 99.141 | 264.82 | 98.779 | 264.45 | 99.157
265.67 | 99.11 | 265.87 | 99.369 | 265.63 | 99.187 | 265.47 | 99.194 | 264.59 | 99.138 | 264.99 | 98.776 | 264.61 | 99.153
265.83 | 99.101 | 266.04 | 99.366 | 265.79 | 99.186 | 265.64 | 99.19 | 264.76 | 99.136 | 265.15 | 98.773 | 264.78 | 99.149
266 | 99.096 | 266.21 | 99.363 | 265.96 | 99.184 | 265.81 | 99.189 | 264.93 | 99.134 | 265.32 | 98.771 | 264.95 | 99.146
266.17 | 99.092 | 266.38 | 99.36 | 266.13 | 99.183 | 265.97 | 99.186 | 265.09 | 99.131 | 265.48 | 98.767 | 265.11 | 99.145
266.34 | 99.089 | 266.55 | 99.358 | 266.29 | 99.183 | 266.14 | 99.184 | 265.26 | 99.128 | 265.65 | 98.763 | 265.28 | 99.144
266.51 | 99.086 | 266.72 | 99.356 | 266.46 | 99.181 | 266.3 | 99.18 | 265.43 | 99.126 | 265.81 | 98.761 | 265.45 | 99.141
266.68 | 99.085 | 266.89 | 99.354 | 266.63 | 99.179 | 266.47 | 99.177 | 265.59 | 99.123 | 265.98 | 98.757 | 265.61 | 99.137
266.85 | 99.083 | 267.05 | 99.353 | 266.79 | 99.176 | 266.64 | 99.174 | 265.76 | 99.121 | 266.14 | 98.755 | 265.78 | 99.132
267.01 | 99.083 | 267.22 | 99.35 | 266.96 | 99.174 | 266.8 | 99.172 | 265.92 | 99.12 | 266.31 | 98.751 | 265.95 | 99.131
267.18 | 99.08 | 267.39 | 99.347 | 267.13 | 99.168 | 266.97 | 99.17 | 266.09 | 99.117 | 266.48 | 98.746 | 266.11 | 99.129
267.35 | 99.074 | 267.56 | 99.345 | 267.29 | 99.164 | 267.14 | 99.168 | 266.26 | 99.113 | 266.64 | 98.742 | 266.28 | 99.125
267.52 | 99.069 | 267.73 | 99.343 | 267.46 | 99.159 | 267.3 | 99.166 | 266.42 | 99.109 | 266.81 | 98.739 | 266.44 | 99.119
267.69 | 99.065 | 267.9 | 99.342 | 267.63 | 99.155 | 267.47 | 99.162 | 266.59 | 99.105 | 266.97 | 98.735 | 266.61 | 99.114
267.86 | 99.061 | 268.07 | 99.341 | 267.79 | 99.154 | 267.64 | 99.158 | 266.76 | 99.1 | 267.14 | 98.729 | 266.78 | 99.108
268.02 | 99.059 | 268.23 | 99.339 | 267.96 | 99.151 | 267.8 | 99.155 | 266.92 | 99.096 | 267.3 | 98.724 | 266.94 | 99.105
268.19 | 99.056 | 268.4 | 99.335 | 268.13 | 99.15 | 267.97 | 99.153 | 267.09 | 99.094 | 267.47 | 98.719 | 267.11 | 99.102
268.36 | 99.053 | 268.57 | 99.334 | 268.29 | 99.147 | 268.13 | 99.15 | 267.26 | 99.092 | 267.63 | 98.716 | 267.28 | 99.099
268.53 | 99.049 | 268.74 | 99.331 | 268.46 | 99.144 | 268.3 | 99.146 | 267.42 | 99.088 | 267.8 | 98.713 | 267.44 | 99.095
268.7 | 99.045 | 268.91 | 99.33 | 268.63 | 99.141 | 268.47 | 99.139 | 267.59 | 99.085 | 267.97 | 98.709 | 267.61 | 99.092
268.87 | 99.041 | 269.08 | 99.328 | 268.79 | 99.138 | 268.63 | 99.133 | 267.76 | 99.081 | 268.13 | 98.706 | 267.77 | 99.088
269.03 | 99.039 | 269.25 | 99.327 | 268.96 | 99.132 | 268.8 | 99.132 | 267.92 | 99.079 | 268.3 | 98.702 | 267.94 | 99.084
269.2 | 99.036 | 269.41 | 99.324 | 269.13 | 99.128 | 268.97 | 99.129 | 268.09 | 99.076 | 268.46 | 98.698 | 268.11 | 99.079
269.37 | 99.032 | 269.58 | 99.323 | 269.29 | 99.125 | 269.13 | 99.124 | 268.26 | 99.071 | 268.63 | 98.693 | 268.27 | 99.076
269.54 | 99.028 | 269.75 | 99.32 | 269.46 | 99.122 | 269.3 | 99.12 | 268.42 | 99.066 | 268.79 | 98.689 | 268.44 | 99.074
269.71 | 99.021 | 269.92 | 99.319 | 269.63 | 99.121 | 269.47 | 99.115 | 268.59 | 99.063 | 268.96 | 98.685 | 268.61 | 99.068
269.88 | 99.016 | 270.09 | 99.316 | 269.79 | 99.119 | 269.63 | 99.114 | 268.76 | 99.061 | 269.13 | 98.68 | 268.77 | 99.062
270.04 | 99.012 | 270.26 | 99.313 | 269.96 | 99.116 | 269.8 | 99.111 | 268.92 | 99.058 | 269.29 | 98.676 | 268.94 | 99.056
270.21 | 99.008 | 270.42 | 99.311 | 270.13 | 99.113 | 269.97 | 99.11 | 269.09 | 99.053 | 269.46 | 98.672 | 269.11 | 99.053
270.38 | 99.003 | 270.59 | 99.308 | 270.29 | 99.109 | 270.13 | 99.106 | 269.26 | 99.05 | 269.62 | 98.668 | 269.27 | 99.048
270.55 | 98.997 | 270.76 | 99.305 | 270.46 | 99.106 | 270.3 | 99.101 | 269.42 | 99.046 | 269.79 | 98.66 | 269.44 | 99.043
270.72 | 98.993 | 270.93 | 99.301 | 270.63 | 99.102 | 270.47 | 99.096 | 269.59 | 99.043 | 269.95 | 98.652 | 269.61 | 99.039
270.89 | 98.987 | 271.1 | 99.298 | 270.79 | 99.098 | 270.63 | 99.094 | 269.76 | 99.039 | 270.12 | 98.647 | 269.77 | 99.036
271.06 | 98.982 | 271.27 | 99.296 | 270.96 | 99.094 | 270.8 | 99.09 | 269.92 | 99.035 | 270.29 | 98.644 | 269.94 | 99.031
271.22 | 98.978 | 271.43 | 99.294 | 271.13 | 99.09 | 270.97 | 99.087 | 270.09 | 99.031 | 270.45 | 98.642 | 270.1 | 99.025
271.39 | 98.977 | 271.6 | 99.291 | 271.29 | 99.087 | 271.13 | 99.082 | 270.26 | 99.028 | 270.62 | 98.637 | 270.27 | 99.019
271.56 | 98.974 | 271.77 | 99.287 | 271.46 | 99.084 | 271.3 | 99.077 | 270.42 | 99.023 | 270.78 | 98.631 | 270.44 | 99.013
271.73 | 98.971 | 271.94 | 99.285 | 271.63 | 99.083 | 271.46 | 99.074 | 270.59 | 99.017 | 270.95 | 98.625 | 270.6 | 99.007
271.9 | 98.967 | 272.11 | 99.283 | 271.79 | 99.081 | 271.63 | 99.069 | 270.76 | 99.013 | 271.11 | 98.621 | 270.77 | 99.001
272.07 | 98.961 | 272.28 | 99.282 | 271.96 | 99.077 | 271.8 | 99.064 | 270.92 | 99.008 | 271.28 | 98.616 | 270.94 | 98.997
272.23 | 98.953 | 272.44 | 99.279 | 272.13 | 99.073 | 271.96 | 99.059 | 271.09 | 99.004 | 271.44 | 98.611 | 271.1 | 98.992
272.4 | 98.948 | 272.61 | 99.275 | 272.29 | 99.068 | 272.13 | 99.06 | 271.26 | 99.001 | 271.61 | 98.607 | 271.27 | 98.985
272.57 | 98.945 | 272.78 | 99.271 | 272.46 | 99.062 | 272.3 | 99.056 | 271.42 | 98.996 | 271.78 | 98.603 | 271.44 | 98.981
272.74 | 98.94 | 272.95 | 99.267 | 272.63 | 99.056 | 272.46 | 99.047 | 271.59 | 98.991 | 271.94 | 98.599 | 271.6 | 98.975
272.91 | 98.935 | 273.12 | 99.265 | 272.79 | 99.053 | 272.63 | 99.041 | 271.76 | 98.987 | 272.11 | 98.591 | 271.77 | 98.97
273.08 | 98.929 | 273.29 | 99.263 | 272.96 | 99.049 | 272.8 | 99.034 | 271.92 | 98.984 | 272.27 | 98.584 | 271.94 | 98.965
273.25 | 98.924 | 273.46 | 99.259 | 273.13 | 99.046 | 272.96 | 99.031 | 272.09 | 98.98 | 272.44 | 98.58 | 272.1 | 98.959
273.41 | 98.92 | 273.62 | 99.256 | 273.29 | 99.042 | 273.13 | 99.027 | 272.26 | 98.975 | 272.6 | 98.577 | 272.27 | 98.953
273.58 | 98.914 | 273.79 | 99.253 | 273.46 | 99.04 | 273.3 | 99.021 | 272.42 | 98.971 | 272.77 | 98.574 | 272.44 | 98.947
273.75 | 98.911 | 273.96 | 99.252 | 273.63 | 99.038 | 273.46 | 99.017 | 272.59 | 98.967 | 272.93 | 98.567 | 272.6 | 98.942
273.92 | 98.906 | 274.13 | 99.248 | 273.79 | 99.033 | 273.63 | 99.015 | 272.76 | 98.964 | 273.1 | 98.563 | 272.77 | 98.937
274.09 | 98.9 | 274.3 | 99.244 | 273.96 | 99.029 | 273.79 | 99.017 | 272.92 | 98.961 | 273.27 | 98.559 | 272.93 | 98.932
274.26 | 98.895 | 274.47 | 99.241 | 274.13 | 99.024 | 273.96 | 99.014 | 273.09 | 98.958 | 273.43 | 98.555 | 273.1 | 98.927
274.42 | 98.892 | 274.63 | 99.237 | 274.3 | 99.018 | 274.13 | 99.007 | 273.25 | 98.955 | 273.6 | 98.547 | 273.27 | 98.923
274.59 | 98.887 | 274.8 | 99.234 | 274.46 | 99.013 | 274.29 | 99.003 | 273.42 | 98.95 | 273.76 | 98.542 | 273.43 | 98.918
274.76 | 98.88 | 274.97 | 99.231 | 274.63 | 99.009 | 274.46 | 99 | 273.59 | 98.943 | 273.93 | 98.537 | 273.6 | 98.911
274.93 | 98.875 | 275.14 | 99.229 | 274.8 | 99.006 | 274.63 | 98.99 | 273.75 | 98.937 | 274.09 | 98.533 | 273.77 | 98.906
275.1 | 98.869 | 275.31 | 99.225 | 274.96 | 99.004 | 274.79 | 98.981 | 273.92 | 98.933 | 274.26 | 98.528 | 273.93 | 98.899
275.26 | 98.863 | 275.48 | 99.222 | 275.13 | 99.001 | 274.96 | 98.976 | 274.09 | 98.929 | 274.42 | 98.522 | 274.1 | 98.893
275.43 | 98.859 | 275.64 | 99.218 | 275.3 | 98.996 | 275.13 | 98.973 | 274.25 | 98.922 | 274.59 | 98.515 | 274.27 | 98.888
275.6 | 98.853 | 275.81 | 99.215 | 275.46 | 98.989 | 275.29 | 98.97 | 274.42 | 98.913 | 274.76 | 98.506 | 274.43 | 98.882
275.77 | 98.849 | 275.98 | 99.213 | 275.63 | 98.982 | 275.46 | 98.965 | 274.59 | 98.907 | 274.92 | 98.5 | 274.6 | 98.876
275.94 | 98.843 | 276.15 | 99.21 | 275.8 | 98.977 | 275.63 | 98.958 | 274.75 | 98.902 | 275.09 | 98.496 | 274.77 | 98.869
276.11 | 98.836 | 276.32 | 99.207 | 275.97 | 98.973 | 275.79 | 98.953 | 274.92 | 98.896 | 275.25 | 98.49 | 274.93 | 98.862
276.28 | 98.829 | 276.49 | 99.205 | 276.13 | 98.969 | 275.96 | 98.949 | 275.09 | 98.891 | 275.42 | 98.48 | 275.1 | 98.856
276.44 | 98.824 | 276.65 | 99.202 | 276.3 | 98.962 | 276.12 | 98.947 | 275.25 | 98.886 | 275.58 | 98.474 | 275.27 | 98.847
276.61 | 98.818 | 276.82 | 99.198 | 276.47 | 98.957 | 276.29 | 98.938 | 275.42 | 98.883 | 275.75 | 98.47 | 275.43 | 98.842
276.78 | 98.812 | 276.99 | 99.195 | 276.63 | 98.95 | 276.46 | 98.932 | 275.59 | 98.88 | 275.91 | 98.464 | 275.6 | 98.837
276.95 | 98.805 | 277.16 | 99.191 | 276.8 | 98.945 | 276.62 | 98.93 | 275.75 | 98.873 | 276.08 | 98.455 | 275.77 | 98.83
277.12 | 98.798 | 277.33 | 99.188 | 276.97 | 98.943 | 276.79 | 98.924 | 275.92 | 98.866 | 276.25 | 98.444 | 275.93 | 98.822
277.29 | 98.791 | 277.5 | 99.183 | 277.13 | 98.941 | 276.96 | 98.921 | 276.09 | 98.862 | 276.41 | 98.439 | 276.1 | 98.815
277.45 | 98.787 | 277.66 | 99.18 | 277.3 | 98.937 | 277.12 | 98.919 | 276.25 | 98.856 | 276.58 | 98.434 | 276.27 | 98.808
277.62 | 98.78 | 277.83 | 99.176 | 277.47 | 98.931 | 277.29 | 98.913 | 276.42 | 98.849 | 276.74 | 98.427 | 276.43 | 98.803
277.79 | 98.772 | 278 | 99.172 | 277.63 | 98.924 | 277.46 | 98.903 | 276.59 | 98.841 | 276.91 | 98.421 | 276.6 | 98.796
277.96 | 98.766 | 278.17 | 99.169 | 277.8 | 98.917 | 277.62 | 98.897 | 276.75 | 98.836 | 277.07 | 98.417 | 276.77 | 98.789
278.13 | 98.759 | 278.34 | 99.165 | 277.97 | 98.912 | 277.79 | 98.892 | 276.92 | 98.83 | 277.24 | 98.408 | 276.93 | 98.781
278.3 | 98.753 | 278.51 | 99.162 | 278.13 | 98.908 | 277.96 | 98.886 | 277.09 | 98.822 | 277.4 | 98.401 | 277.1 | 98.776
278.47 | 98.751 | 278.68 | 99.161 | 278.3 | 98.905 | 278.12 | 98.883 | 277.25 | 98.817 | 277.57 | 98.396 | 277.26 | 98.768
278.63 | 98.746 | 278.84 | 99.157 | 278.47 | 98.902 | 278.29 | 98.876 | 277.42 | 98.81 | 277.74 | 98.39 | 277.43 | 98.759
278.8 | 98.738 | 279.01 | 99.151 | 278.63 | 98.899 | 278.45 | 98.871 | 277.59 | 98.804 | 277.9 | 98.385 | 277.6 | 98.75
278.97 | 98.73 | 279.18 | 99.145 | 278.8 | 98.893 | 278.62 | 98.868 | 277.75 | 98.797 | 278.07 | 98.378 | 277.76 | 98.743
279.14 | 98.722 | 279.35 | 99.141 | 278.97 | 98.888 | 278.79 | 98.861 | 277.92 | 98.788 | 278.23 | 98.372 | 277.93 | 98.735
279.31 | 98.715 | 279.52 | 99.137 | 279.13 | 98.883 | 278.95 | 98.851 | 278.09 | 98.78 | 278.4 | 98.366 | 278.1 | 98.727
279.48 | 98.705 | 279.69 | 99.131 | 279.3 | 98.88 | 279.12 | 98.843 | 278.25 | 98.776 | 278.56 | 98.358 | 278.26 | 98.72
279.64 | 98.699 | 279.85 | 99.125 | 279.47 | 98.872 | 279.29 | 98.838 | 278.42 | 98.771 | 278.73 | 98.349 | 278.43 | 98.714
279.81 | 98.694 | 280.02 | 99.121 | 279.63 | 98.864 | 279.45 | 98.835 | 278.59 | 98.765 | 278.89 | 98.343 | 278.6 | 98.705
279.98 | 98.686 | 280.19 | 99.118 | 279.8 | 98.859 | 279.62 | 98.827 | 278.75 | 98.76 | 279.06 | 98.334 | 278.77 | 98.698
280.15 | 98.674 | 280.36 | 99.112 | 279.97 | 98.852 | 279.79 | 98.822 | 278.92 | 98.754 | 279.22 | 98.324 | 278.93 | 98.69
280.32 | 98.668 | 280.53 | 99.109 | 280.13 | 98.845 | 279.95 | 98.815 | 279.09 | 98.749 | 279.39 | 98.316 | 279.1 | 98.682
280.49 | 98.662 | 280.7 | 99.106 | 280.3 | 98.84 | 280.12 | 98.809 | 279.25 | 98.743 | 279.55 | 98.308 | 279.27 | 98.676
280.66 | 98.652 | 280.87 | 99.103 | 280.47 | 98.833 | 280.29 | 98.804 | 279.42 | 98.732 | 279.72 | 98.299 | 279.43 | 98.666
280.82 | 98.644 | 281.03 | 99.1 | 280.63 | 98.827 | 280.45 | 98.794 | 279.59 | 98.725 | 279.89 | 98.291 | 279.6 | 98.658
280.99 | 98.638 | 281.2 | 99.097 | 280.8 | 98.825 | 280.62 | 98.785 | 279.75 | 98.719 | 280.05 | 98.286 | 279.77 | 98.65
281.16 | 98.628 | 281.37 | 99.09 | 280.97 | 98.819 | 280.79 | 98.779 | 279.92 | 98.71 | 280.22 | 98.279 | 279.93 | 98.639
281.33 | 98.621 | 281.54 | 99.084 | 281.13 | 98.814 | 280.95 | 98.77 | 280.09 | 98.703 | 280.38 | 98.269 | 280.1 | 98.632
281.5 | 98.614 | 281.71 | 99.081 | 281.3 | 98.806 | 281.12 | 98.762 | 280.25 | 98.694 | 280.55 | 98.259 | 280.27 | 98.625
281.67 | 98.607 | 281.87 | 99.076 | 281.47 | 98.795 | 281.29 | 98.758 | 280.42 | 98.687 | 280.71 | 98.251 | 280.43 | 98.614
281.83 | 98.6 | 282.04 | 99.07 | 281.63 | 98.785 | 281.45 | 98.748 | 280.59 | 98.679 | 280.88 | 98.242 | 280.6 | 98.607
282 | 98.592 | 282.21 | 99.065 | 281.8 | 98.777 | 281.62 | 98.741 | 280.75 | 98.671 | 281.04 | 98.236 | 280.77 | 98.598
282.17 | 98.582 | 282.38 | 99.06 | 281.97 | 98.772 | 281.79 | 98.742 | 280.92 | 98.667 | 281.21 | 98.227 | 280.93 | 98.589
282.34 | 98.575 | 282.55 | 99.057 | 282.14 | 98.769 | 281.95 | 98.735 | 281.09 | 98.657 | 281.37 | 98.219 | 281.1 | 98.581
282.51 | 98.569 | 282.72 | 99.053 | 282.3 | 98.761 | 282.12 | 98.722 | 281.26 | 98.65 | 281.54 | 98.21 | 281.27 | 98.568
282.68 | 98.559 | 282.88 | 99.047 | 282.47 | 98.754 | 282.29 | 98.718 | 281.42 | 98.643 | 281.7 | 98.199 | 281.43 | 98.561
282.84 | 98.548 | 283.05 | 99.042 | 282.64 | 98.748 | 282.45 | 98.708 | 281.59 | 98.633 | 281.87 | 98.191 | 281.6 | 98.549
283.01 | 98.54 | 283.22 | 99.036 | 282.8 | 98.741 | 282.62 | 98.701 | 281.76 | 98.627 | 282.03 | 98.182 | 281.77 | 98.541
283.18 | 98.531 | 283.39 | 99.028 | 282.97 | 98.735 | 282.79 | 98.691 | 281.92 | 98.62 | 282.2 | 98.174 | 281.93 | 98.526
283.35 | 98.524 | 283.56 | 99.025 | 283.14 | 98.727 | 282.95 | 98.682 | 282.09 | 98.611 | 282.36 | 98.167 | 282.1 | 98.52
283.52 | 98.517 | 283.73 | 99.021 | 283.3 | 98.72 | 283.12 | 98.672 | 282.26 | 98.604 | 282.53 | 98.159 | 282.26 | 98.509
283.68 | 98.508 | 283.89 | 99.013 | 283.47 | 98.716 | 283.29 | 98.666 | 282.42 | 98.595 | 282.69 | 98.152 | 282.43 | 98.499
283.85 | 98.497 | 284.06 | 99.008 | 283.64 | 98.712 | 283.45 | 98.656 | 282.59 | 98.585 | 282.86 | 98.14 | 282.6 | 98.488
284.02 | 98.487 | 284.23 | 99.004 | 283.8 | 98.703 | 283.62 | 98.651 | 282.76 | 98.579 | 283.03 | 98.13 | 282.76 | 98.478
284.19 | 98.477 | 284.4 | 98.998 | 283.97 | 98.695 | 283.79 | 98.643 | 282.92 | 98.572 | 283.19 | 98.119 | 282.93 | 98.468
284.36 | 98.466 | 284.57 | 98.991 | 284.14 | 98.688 | 283.95 | 98.632 | 283.09 | 98.563 | 283.36 | 98.107 | 283.1 | 98.458
284.53 | 98.454 | 284.74 | 98.986 | 284.3 | 98.679 | 284.12 | 98.626 | 283.26 | 98.551 | 283.52 | 98.097 | 283.26 | 98.449
284.69 | 98.447 | 284.9 | 98.982 | 284.47 | 98.668 | 284.28 | 98.616 | 283.43 | 98.539 | 283.69 | 98.087 | 283.43 | 98.439
284.86 | 98.433 | 285.07 | 98.978 | 284.64 | 98.66 | 284.45 | 98.607 | 283.59 | 98.53 | 283.85 | 98.082 | 283.6 | 98.43
285.03 | 98.424 | 285.24 | 98.974 | 284.81 | 98.655 | 284.62 | 98.598 | 283.76 | 98.523 | 284.02 | 98.075 | 283.76 | 98.423
285.2 | 98.417 | 285.41 | 98.964 | 284.97 | 98.646 | 284.78 | 98.591 | 283.93 | 98.518 | 284.18 | 98.061 | 283.93 | 98.408
285.37 | 98.41 | 285.58 | 98.958 | 285.14 | 98.64 | 284.95 | 98.586 | 284.09 | 98.51 | 284.35 | 98.05 | 284.1 | 98.398
285.54 | 98.4 | 285.75 | 98.952 | 285.31 | 98.633 | 285.12 | 98.576 | 284.26 | 98.501 | 284.51 | 98.042 | 284.26 | 98.386
285.7 | 98.389 | 285.91 | 98.943 | 285.47 | 98.621 | 285.28 | 98.566 | 284.43 | 98.493 | 284.68 | 98.032 | 284.43 | 98.375
285.87 | 98.377 | 286.08 | 98.934 | 285.64 | 98.613 | 285.45 | 98.553 | 284.59 | 98.485 | 284.84 | 98.018 | 284.6 | 98.367
286.04 | 98.367 | 286.25 | 98.93 | 285.81 | 98.606 | 285.62 | 98.547 | 284.76 | 98.476 | 285.01 | 98.008 | 284.76 | 98.357
286.21 | 98.362 | 286.42 | 98.924 | 285.97 | 98.594 | 285.78 | 98.538 | 284.93 | 98.463 | 285.17 | 98.001 | 284.93 | 98.343
286.38 | 98.35 | 286.59 | 98.915 | 286.14 | 98.587 | 285.95 | 98.528 | 285.09 | 98.452 | 285.34 | 97.988 | 285.1 | 98.33
286.55 | 98.335 | 286.76 | 98.908 | 286.31 | 98.577 | 286.12 | 98.513 | 285.26 | 98.442 | 285.5 | 97.976 | 285.26 | 98.317
286.71 | 98.324 | 286.92 | 98.903 | 286.48 | 98.574 | 286.28 | 98.503 | 285.43 | 98.43 | 285.67 | 97.964 | 285.43 | 98.308
286.88 | 98.312 | 287.09 | 98.898 | 286.64 | 98.567 | 286.45 | 98.496 | 285.59 | 98.421 | 285.83 | 97.955 | 285.6 | 98.296
287.05 | 98.299 | 287.26 | 98.891 | 286.81 | 98.559 | 286.61 | 98.486 | 285.76 | 98.414 | 286 | 97.942 | 285.77 | 98.281
287.22 | 98.289 | 287.43 | 98.881 | 286.98 | 98.55 | 286.78 | 98.477 | 285.93 | 98.405 | 286.16 | 97.931 | 285.93 | 98.272
287.39 | 98.282 | 287.6 | 98.873 | 287.14 | 98.544 | 286.95 | 98.47 | 286.09 | 98.397 | 286.33 | 97.914 | 286.1 | 98.256
287.56 | 98.269 | 287.77 | 98.867 | 287.31 | 98.534 | 287.11 | 98.458 | 286.26 | 98.385 | 286.49 | 97.9 | 286.27 | 98.243
287.72 | 98.261 | 287.93 | 98.862 | 287.48 | 98.521 | 287.28 | 98.448 | 286.43 | 98.374 | 286.66 | 97.887 | 286.43 | 98.234
287.89 | 98.25 | 288.1 | 98.855 | 287.65 | 98.514 | 287.45 | 98.435 | 286.6 | 98.364 | 286.83 | 97.88 | 286.6 | 98.223
288.06 | 98.235 | 288.27 | 98.848 | 287.81 | 98.502 | 287.61 | 98.424 | 286.76 | 98.35 | 286.99 | 97.868 | 286.77 | 98.206
288.23 | 98.223 | 288.44 | 98.842 | 287.98 | 98.494 | 287.78 | 98.412 | 286.93 | 98.339 | 287.16 | 97.853 | 286.93 | 98.194
288.4 | 98.211 | 288.61 | 98.834 | 288.15 | 98.483 | 287.94 | 98.404 | 287.1 | 98.33 | 287.32 | 97.841 | 287.1 | 98.181
288.57 | 98.198 | 288.78 | 98.827 | 288.31 | 98.473 | 288.11 | 98.395 | 287.26 | 98.322 | 287.49 | 97.83 | 287.27 | 98.166
288.73 | 98.189 | 288.94 | 98.818 | 288.48 | 98.463 | 288.28 | 98.387 | 287.43 | 98.312 | 287.65 | 97.818 | 287.43 | 98.157
288.9 | 98.174 | 289.11 | 98.81 | 288.65 | 98.453 | 288.44 | 98.372 | 287.6 | 98.298 | 287.82 | 97.804 | 287.6 | 98.143
289.07 | 98.159 | 289.28 | 98.801 | 288.81 | 98.445 | 288.61 | 98.357 | 287.76 | 98.292 | 287.99 | 97.794 | 287.77 | 98.129
289.24 | 98.147 | 289.45 | 98.794 | 288.98 | 98.438 | 288.78 | 98.342 | 287.93 | 98.277 | 288.15 | 97.78 | 287.94 | 98.114
289.41 | 98.132 | 289.62 | 98.786 | 289.15 | 98.427 | 288.94 | 98.338 | 288.1 | 98.266 | 288.32 | 97.769 | 288.1 | 98.101
289.58 | 98.12 | 289.79 | 98.778 | 289.32 | 98.416 | 289.11 | 98.327 | 288.26 | 98.256 | 288.48 | 97.757 | 288.27 | 98.089
289.74 | 98.104 | 289.95 | 98.77 | 289.48 | 98.407 | 289.28 | 98.312 | 288.43 | 98.244 | 288.65 | 97.744 | 288.44 | 98.075
289.91 | 98.093 | 290.12 | 98.763 | 289.65 | 98.397 | 289.44 | 98.302 | 288.6 | 98.228 | 288.81 | 97.731 | 288.6 | 98.059
290.08 | 98.082 | 290.29 | 98.754 | 289.82 | 98.385 | 289.61 | 98.293 | 288.77 | 98.217 | 288.98 | 97.715 | 288.77 | 98.049
290.25 | 98.07 | 290.46 | 98.743 | 289.98 | 98.375 | 289.77 | 98.279 | 288.93 | 98.198 | 289.15 | 97.697 | 288.94 | 98.033
290.42 | 98.05 | 290.63 | 98.734 | 290.15 | 98.362 | 289.94 | 98.264 | 289.1 | 98.187 | 289.31 | 97.688 | 289.1 | 98.02
290.59 | 98.039 | 290.8 | 98.725 | 290.32 | 98.35 | 290.11 | 98.25 | 289.27 | 98.174 | 289.48 | 97.668 | 289.27 | 98.003
290.75 | 98.023 | 290.96 | 98.717 | 290.48 | 98.342 | 290.27 | 98.239 | 289.43 | 98.161 | 289.64 | 97.654 | 289.44 | 97.986
290.92 | 98.005 | 291.13 | 98.709 | 290.65 | 98.33 | 290.44 | 98.229 | 289.6 | 98.149 | 289.81 | 97.639 | 289.6 | 97.971
291.09 | 97.993 | 291.3 | 98.698 | 290.82 | 98.316 | 290.61 | 98.215 | 289.77 | 98.137 | 289.98 | 97.623 | 289.77 | 97.955
291.26 | 97.981 | 291.47 | 98.69 | 290.98 | 98.308 | 290.77 | 98.202 | 289.93 | 98.122 | 290.14 | 97.61 | 289.94 | 97.94
291.43 | 97.969 | 291.64 | 98.68 | 291.15 | 98.294 | 290.94 | 98.192 | 290.1 | 98.11 | 290.31 | 97.595 | 290.1 | 97.928
291.6 | 97.953 | 291.81 | 98.673 | 291.32 | 98.283 | 291.11 | 98.177 | 290.27 | 98.098 | 290.47 | 97.58 | 290.27 | 97.911
291.76 | 97.938 | 291.97 | 98.664 | 291.49 | 98.271 | 291.27 | 98.164 | 290.43 | 98.084 | 290.64 | 97.561 | 290.44 | 97.894
291.93 | 97.926 | 292.14 | 98.652 | 291.65 | 98.264 | 291.44 | 98.161 | 290.6 | 98.069 | 290.81 | 97.549 | 290.61 | 97.88
292.1 | 97.908 | 292.31 | 98.646 | 291.82 | 98.251 | 291.61 | 98.134 | 290.77 | 98.058 | 290.97 | 97.533 | 290.77 | 97.864
292.27 | 97.893 | 292.48 | 98.637 | 291.99 | 98.239 | 291.77 | 98.118 | 290.94 | 98.044 | 291.14 | 97.517 | 290.94 | 97.845
292.44 | 97.879 | 292.65 | 98.627 | 292.15 | 98.23 | 291.94 | 98.106 | 291.1 | 98.028 | 291.3 | 97.505 | 291.11 | 97.828
292.61 | 97.859 | 292.82 | 98.619 | 292.32 | 98.216 | 292.11 | 98.089 | 291.27 | 98.016 | 291.47 | 97.491 | 291.27 | 97.814
292.78 | 97.843 | 292.98 | 98.613 | 292.49 | 98.206 | 292.27 | 98.075 | 291.44 | 98.003 | 291.64 | 97.473 | 291.44 | 97.796
292.94 | 97.83 | 293.15 | 98.601 | 292.65 | 98.192 | 292.44 | 98.061 | 291.6 | 97.988 | 291.8 | 97.462 | 291.61 | 97.78
293.11 | 97.811 | 293.32 | 98.589 | 292.82 | 98.179 | 292.61 | 98.047 | 291.77 | 97.978 | 291.97 | 97.445 | 291.78 | 97.765
293.28 | 97.797 | 293.49 | 98.578 | 292.99 | 98.167 | 292.77 | 98.029 | 291.94 | 97.957 | 292.14 | 97.429 | 291.94 | 97.753
293.45 | 97.782 | 293.66 | 98.568 | 293.16 | 98.155 | 292.94 | 98.018 | 292.11 | 97.941 | 292.3 | 97.414 | 292.11 | 97.73
293.62 | 97.76 | 293.83 | 98.559 | 293.32 | 98.147 | 293.11 | 98 | 292.27 | 97.926 | 292.47 | 97.393 | 292.28 | 97.717
293.79 | 97.743 | 294 | 98.553 | 293.49 | 98.132 | 293.27 | 97.985 | 292.44 | 97.913 | 292.63 | 97.381 | 292.44 | 97.697
293.95 | 97.732 | 294.16 | 98.54 | 293.66 | 98.115 | 293.44 | 97.973 | 292.61 | 97.902 | 292.8 | 97.362 | 292.61 | 97.68
294.12 | 97.714 | 294.33 | 98.525 | 293.82 | 98.099 | 293.61 | 97.962 | 292.77 | 97.888 | 292.97 | 97.343 | 292.78 | 97.659
294.29 | 97.697 | 294.5 | 98.516 | 293.99 | 98.086 | 293.77 | 97.947 | 292.94 | 97.869 | 293.13 | 97.329 | 292.95 | 97.64
294.46 | 97.684 | 294.67 | 98.506 | 294.16 | 98.068 | 293.94 | 97.93 | 293.11 | 97.859 | 293.3 | 97.312 | 293.11 | 97.624
294.63 | 97.661 | 294.84 | 98.494 | 294.32 | 98.057 | 294.11 | 97.915 | 293.28 | 97.84 | 293.47 | 97.292 | 293.28 | 97.604
294.8 | 97.643 | 295.01 | 98.479 | 294.49 | 98.046 | 294.27 | 97.895 | 293.44 | 97.824 | 293.63 | 97.273 | 293.45 | 97.583
294.96 | 97.625 | 295.17 | 98.47 | 294.66 | 98.036 | 294.44 | 97.881 | 293.61 | 97.809 | 293.8 | 97.255 | 293.61 | 97.564
295.13 | 97.614 | 295.34 | 98.456 | 294.83 | 98.019 | 294.61 | 97.864 | 293.78 | 97.797 | 293.97 | 97.234 | 293.78 | 97.546
295.3 | 97.593 | 295.51 | 98.449 | 294.99 | 98.004 | 294.77 | 97.847 | 293.94 | 97.779 | 294.13 | 97.213 | 293.95 | 97.524
295.47 | 97.573 | 295.68 | 98.436 | 295.16 | 97.986 | 294.94 | 97.831 | 294.11 | 97.77 | 294.3 | 97.199 | 294.11 | 97.509
295.64 | 97.554 | 295.85 | 98.42 | 295.33 | 97.972 | 295.11 | 97.815 | 294.28 | 97.747 | 294.47 | 97.179 | 294.28 | 97.49
295.81 | 97.536 | 296.02 | 98.403 | 295.49 | 97.959 | 295.27 | 97.8 | 294.45 | 97.732 | 294.63 | 97.159 | 294.45 | 97.466
295.97 | 97.518 | 296.19 | 98.392 | 295.66 | 97.945 | 295.44 | 97.782 | 294.61 | 97.715 | 294.8 | 97.14 | 294.62 | 97.452
296.14 | 97.499 | 296.35 | 98.383 | 295.83 | 97.929 | 295.61 | 97.765 | 294.78 | 97.7 | 294.97 | 97.113 | 294.78 | 97.431
296.31 | 97.48 | 296.52 | 98.373 | 296 | 97.91 | 295.77 | 97.747 | 294.95 | 97.685 | 295.13 | 97.097 | 294.95 | 97.406
296.48 | 97.457 | 296.69 | 98.36 | 296.16 | 97.896 | 295.94 | 97.731 | 295.12 | 97.668 | 295.3 | 97.081 | 295.12 | 97.389
296.65 | 97.439 | 296.86 | 98.35 | 296.33 | 97.879 | 296.11 | 97.712 | 295.28 | 97.647 | 295.46 | 97.061 | 295.28 | 97.367
296.82 | 97.421 | 297.03 | 98.335 | 296.5 | 97.865 | 296.27 | 97.696 | 295.45 | 97.63 | 295.63 | 97.039 | 295.45 | 97.349
296.98 | 97.399 | 297.2 | 98.326 | 296.66 | 97.846 | 296.44 | 97.677 | 295.62 | 97.607 | 295.8 | 97.022 | 295.62 | 97.326
297.15 | 97.38 | 297.36 | 98.311 | 296.83 | 97.833 | 296.61 | 97.662 | 295.78 | 97.594 | 295.96 | 97.001 | 295.78 | 97.307
297.32 | 97.362 | 297.53 | 98.294 | 297 | 97.814 | 296.77 | 97.643 | 295.95 | 97.573 | 296.13 | 96.985 | 295.95 | 97.286
297.49 | 97.34 | 297.7 | 98.282 | 297.16 | 97.8 | 296.94 | 97.62 | 296.12 | 97.551 | 296.3 | 96.963 | 296.12 | 97.263
297.66 | 97.318 | 297.87 | 98.269 | 297.33 | 97.782 | 297.11 | 97.607 | 296.29 | 97.537 | 296.46 | 96.939 | 296.29 | 97.241
297.83 | 97.303 | 298.04 | 98.257 | 297.5 | 97.768 | 297.27 | 97.59 | 296.45 | 97.515 | 296.63 | 96.918 | 296.45 | 97.22
297.99 | 97.277 | 298.21 | 98.248 | 297.66 | 97.75 | 297.44 | 97.57 | 296.62 | 97.497 | 296.8 | 96.892 | 296.62 | 97.197
298.16 | 97.254 | 298.37 | 98.229 | 297.83 | 97.731 | 297.61 | 97.55 | 296.79 | 97.48 | 296.96 | 96.873 | 296.79 | 97.175
298.33 | 97.232 | 298.54 | 98.215 | 298 | 97.712 | 297.77 | 97.532 | 296.96 | 97.456 | 297.13 | 96.85 | 296.96 | 97.154
298.5 | 97.209 | 298.71 | 98.204 | 298.17 | 97.698 | 297.94 | 97.512 | 297.12 | 97.444 | 297.3 | 96.832 | 297.12 | 97.129
298.67 | 97.187 | 298.88 | 98.188 | 298.33 | 97.684 | 298.11 | 97.486 | 297.29 | 97.421 | 297.46 | 96.806 | 297.29 | 97.107
298.84 | 97.161 | 299.05 | 98.178 | 298.5 | 97.663 | 298.27 | 97.469 | 297.46 | 97.408 | 297.63 | 96.784 | 297.46 | 97.084
299.01 | 97.143 | 299.22 | 98.162 | 298.67 | 97.643 | 298.44 | 97.447 | 297.63 | 97.382 | 297.8 | 96.767 | 297.62 | 97.062
299.17 | 97.118 | 299.38 | 98.15 | 298.83 | 97.63 | 298.61 | 97.429 | 297.79 | 97.363 | 297.97 | 96.742 | 297.79 | 97.039
299.34 | 97.097 | 299.55 | 98.133 | 299 | 97.603 | 298.77 | 97.413 | 297.96 | 97.344 | 298.13 | 96.722 | 297.96 | 97.016
299.51 | 97.071 | 299.72 | 98.117 | 299.17 | 97.589 | 298.94 | 97.39 | 298.13 | 97.321 | 298.3 | 96.695 | 298.13 | 96.991
299.68 | 97.048 | 299.89 | 98.1 | 299.33 | 97.573 | 299.11 | 97.366 | 298.29 | 97.304 | 298.47 | 96.668 | 298.29 | 96.966
299.85 | 97.024 | 300.06 | 98.089 | 299.5 | 97.554 | 299.27 | 97.345 | 298.46 | 97.282 | 298.63 | 96.647 | 298.46 | 96.94
300.02 | 96.999 | 300.22 | 98.074 | 299.67 | 97.533 | 299.44 | 97.327 | 298.63 | 97.261 | 298.8 | 96.623 | 298.63 | 96.918
300.18 | 96.976 | 300.39 | 98.058 | 299.83 | 97.514 | 299.61 | 97.31 | 298.8 | 97.239 | 298.97 | 96.601 | 298.8 | 96.896
300.35 | 96.952 | 300.56 | 98.045 | 300 | 97.499 | 299.77 | 97.287 | 298.96 | 97.218 | 299.13 | 96.573 | 298.96 | 96.868
300.52 | 96.927 | 300.73 | 98.025 | 300.17 | 97.475 | 299.94 | 97.263 | 299.13 | 97.194 | 299.3 | 96.551 | 299.13 | 96.841
300.69 | 96.905 | 300.9 | 98.011 | 300.33 | 97.456 | 300.11 | 97.241 | 299.3 | 97.177 | 299.47 | 96.526 | 299.3 | 96.814
300.86 | 96.879 | 301.07 | 97.996 | 300.5 | 97.43 | 300.27 | 97.212 | 299.47 | 97.153 | 299.63 | 96.505 | 299.46 | 96.79
301.03 | 96.851 | 301.23 | 97.983 | 300.67 | 97.419 | 300.44 | 97.196 | 299.63 | 97.135 | 299.8 | 96.478 | 299.63 | 96.76
301.19 | 96.824 | 301.4 | 97.964 | 300.84 | 97.403 | 300.61 | 97.167 | 299.8 | 97.112 | 299.97 | 96.455 | 299.8 | 96.732
301.36 | 96.799 | 301.57 | 97.946 | 301 | 97.374 | 300.77 | 97.149 | 299.97 | 97.093 | 300.13 | 96.428 | 299.97 | 96.706
301.53 | 96.771 | 301.74 | 97.926 | 301.17 | 97.36 | 300.94 | 97.127 | 300.14 | 97.066 | 300.3 | 96.4 | 300.13 | 96.681
301.7 | 96.749 | 301.91 | 97.911 | 301.34 | 97.338 | 301.11 | 97.108 | 300.3 | 97.042 | 300.47 | 96.375 | 300.3 | 96.654
301.87 | 96.719 | 302.08 | 97.896 | 301.5 | 97.321 | 301.27 | 97.083 | 300.47 | 97.023 | 300.63 | 96.352 | 300.47 | 96.626
302.04 | 96.693 | 302.24 | 97.876 | 301.67 | 97.297 | 301.44 | 97.056 | 300.64 | 96.995 | 300.8 | 96.324 | 300.63 | 96.596
302.2 | 96.664 | 302.41 | 97.858 | 301.84 | 97.274 | 301.61 | 97.026 | 300.81 | 96.976 | 300.97 | 96.3 | 300.8 | 96.568
302.37 | 96.636 | 302.58 | 97.843 | 302 | 97.258 | 301.77 | 97.004 | 300.97 | 96.955 | 301.13 | 96.273 | 300.97 | 96.538
302.54 | 96.61 | 302.75 | 97.82 | 302.17 | 97.235 | 301.94 | 96.978 | 301.14 | 96.927 | 301.3 | 96.243 | 301.14 | 96.511
302.71 | 96.58 | 302.92 | 97.806 | 302.34 | 97.208 | 302.11 | 96.949 | 301.31 | 96.903 | 301.47 | 96.214 | 301.3 | 96.48
302.88 | 96.548 | 303.08 | 97.784 | 302.5 | 97.184 | 302.27 | 96.927 | 301.47 | 96.878 | 301.64 | 96.193 | 301.47 | 96.454
303.05 | 96.521 | 303.25 | 97.768 | 302.67 | 97.165 | 302.44 | 96.9 | 301.64 | 96.853 | 301.8 | 96.161 | 301.64 | 96.422
303.21 | 96.495 | 303.42 | 97.744 | 302.84 | 97.143 | 302.61 | 96.875 | 301.81 | 96.828 | 301.97 | 96.135 | 301.81 | 96.393
303.38 | 96.463 | 303.59 | 97.725 | 303.01 | 97.118 | 302.77 | 96.852 | 301.98 | 96.803 | 302.14 | 96.111 | 301.97 | 96.359
303.55 | 96.435 | 303.76 | 97.707 | 303.17 | 97.091 | 302.94 | 96.829 | 302.14 | 96.781 | 302.3 | 96.083 | 302.14 | 96.333
303.72 | 96.404 | 303.93 | 97.686 | 303.34 | 97.071 | 303.11 | 96.801 | 302.31 | 96.757 | 302.47 | 96.055 | 302.31 | 96.301
303.89 | 96.373 | 304.09 | 97.672 | 303.51 | 97.047 | 303.27 | 96.779 | 302.48 | 96.729 | 302.64 | 96.025 | 302.47 | 96.271
304.06 | 96.342 | 304.26 | 97.65 | 303.67 | 97.017 | 303.44 | 96.748 | 302.65 | 96.705 | 302.8 | 95.992 | 302.64 | 96.239
304.22 | 96.311 | 304.43 | 97.632 | 303.84 | 96.999 | 303.61 | 96.721 | 302.81 | 96.671 | 302.97 | 95.963 | 302.81 | 96.211
304.39 | 96.28 | 304.6 | 97.612 | 304.01 | 96.975 | 303.77 | 96.691 | 302.98 | 96.649 | 303.14 | 95.933 | 302.98 | 96.177
304.56 | 96.248 | 304.77 | 97.593 | 304.18 | 96.951 | 303.94 | 96.67 | 303.15 | 96.621 | 303.31 | 95.901 | 303.14 | 96.146
304.73 | 96.218 | 304.93 | 97.566 | 304.34 | 96.929 | 304.1 | 96.64 | 303.32 | 96.591 | 303.47 | 95.871 | 303.31 | 96.114
304.9 | 96.184 | 305.1 | 97.549 | 304.51 | 96.904 | 304.27 | 96.615 | 303.48 | 96.566 | 303.64 | 95.838 | 303.48 | 96.085
305.06 | 96.148 | 305.27 | 97.532 | 304.68 | 96.874 | 304.44 | 96.58 | 303.65 | 96.539 | 303.81 | 95.807 | 303.65 | 96.052
305.23 | 96.118 | 305.44 | 97.506 | 304.84 | 96.854 | 304.6 | 96.556 | 303.82 | 96.515 | 303.97 | 95.778 | 303.81 | 96.02
305.4 | 96.084 | 305.61 | 97.484 | 305.01 | 96.827 | 304.77 | 96.524 | 303.98 | 96.488 | 304.14 | 95.748 | 303.98 | 95.989
305.57 | 96.049 | 305.77 | 97.462 | 305.18 | 96.798 | 304.94 | 96.5 | 304.15 | 96.461 | 304.31 | 95.714 | 304.15 | 95.954
305.74 | 96.016 | 305.94 | 97.441 | 305.35 | 96.769 | 305.1 | 96.468 | 304.32 | 96.436 | 304.48 | 95.683 | 304.32 | 95.922
305.91 | 95.98 | 306.11 | 97.417 | 305.51 | 96.747 | 305.27 | 96.438 | 304.49 | 96.401 | 304.64 | 95.648 | 304.48 | 95.884
306.07 | 95.948 | 306.28 | 97.395 | 305.68 | 96.722 | 305.44 | 96.407 | 304.65 | 96.373 | 304.81 | 95.612 | 304.65 | 95.851
306.24 | 95.913 | 306.45 | 97.377 | 305.85 | 96.694 | 305.6 | 96.384 | 304.82 | 96.342 | 304.98 | 95.581 | 304.82 | 95.815
306.41 | 95.877 | 306.62 | 97.35 | 306.02 | 96.673 | 305.77 | 96.353 | 304.99 | 96.313 | 305.14 | 95.548 | 304.99 | 95.779
306.58 | 95.845 | 306.78 | 97.333 | 306.18 | 96.643 | 305.94 | 96.319 | 305.16 | 96.29 | 305.31 | 95.508 | 305.15 | 95.744
306.75 | 95.805 | 306.95 | 97.31 | 306.35 | 96.613 | 306.11 | 96.289 | 305.32 | 96.255 | 305.48 | 95.477 | 305.32 | 95.706
306.92 | 95.772 | 307.12 | 97.286 | 306.52 | 96.584 | 306.27 | 96.261 | 305.49 | 96.227 | 305.65 | 95.444 | 305.49 | 95.672
307.08 | 95.729 | 307.29 | 97.265 | 306.68 | 96.56 | 306.44 | 96.227 | 305.66 | 96.197 | 305.81 | 95.406 | 305.66 | 95.635
307.25 | 95.694 | 307.46 | 97.24 | 306.85 | 96.533 | 306.61 | 96.2 | 305.83 | 96.162 | 305.98 | 95.375 | 305.82 | 95.596
307.42 | 95.658 | 307.62 | 97.216 | 307.02 | 96.499 | 306.77 | 96.169 | 305.99 | 96.139 | 306.15 | 95.338 | 305.99 | 95.562
307.59 | 95.622 | 307.79 | 97.191 | 307.19 | 96.469 | 306.94 | 96.134 | 306.16 | 96.108 | 306.31 | 95.303 | 306.16 | 95.527
307.76 | 95.582 | 307.96 | 97.167 | 307.35 | 96.436 | 307.11 | 96.101 | 306.33 | 96.073 | 306.48 | 95.27 | 306.33 | 95.487
307.93 | 95.543 | 308.13 | 97.146 | 307.52 | 96.41 | 307.27 | 96.063 | 306.5 | 96.04 | 306.65 | 95.233 | 306.5 | 95.45
308.09 | 95.505 | 308.3 | 97.121 | 307.69 | 96.38 | 307.44 | 96.034 | 306.66 | 96.012 | 306.82 | 95.193 | 306.66 | 95.412
308.26 | 95.468 | 308.46 | 97.097 | 307.85 | 96.354 | 307.61 | 96.001 | 306.83 | 95.98 | 306.98 | 95.163 | 306.83 | 95.373
308.43 | 95.43 | 308.63 | 97.07 | 308.02 | 96.327 | 307.77 | 95.966 | 307 | 95.945 | 307.15 | 95.121 | 307 | 95.33
308.6 | 95.39 | 308.8 | 97.044 | 308.19 | 96.295 | 307.94 | 95.933 | 307.17 | 95.915 | 307.32 | 95.082 | 307.17 | 95.29
308.77 | 95.35 | 308.97 | 97.017 | 308.35 | 96.264 | 308.11 | 95.893 | 307.34 | 95.884 | 307.49 | 95.047 | 307.33 | 95.25
308.94 | 95.306 | 309.14 | 96.989 | 308.52 | 96.235 | 308.27 | 95.855 | 307.5 | 95.852 | 307.65 | 95.004 | 307.5 | 95.209
309.1 | 95.263 | 309.3 | 96.96 | 308.69 | 96.198 | 308.44 | 95.822 | 307.67 | 95.816 | 307.82 | 94.969 | 307.67 | 95.17
309.27 | 95.22 | 309.47 | 96.936 | 308.86 | 96.166 | 308.61 | 95.785 | 307.84 | 95.782 | 307.99 | 94.929 | 307.84 | 95.128
309.44 | 95.18 | 309.64 | 96.909 | 309.02 | 96.134 | 308.77 | 95.747 | 308 | 95.752 | 308.15 | 94.888 | 308.01 | 95.084
309.61 | 95.135 | 309.81 | 96.881 | 309.19 | 96.104 | 308.94 | 95.709 | 308.17 | 95.715 | 308.32 | 94.851 | 308.17 | 95.042
309.78 | 95.095 | 309.98 | 96.854 | 309.36 | 96.073 | 309.11 | 95.671 | 308.34 | 95.679 | 308.49 | 94.81 | 308.34 | 95.001
309.95 | 95.05 | 310.14 | 96.829 | 309.52 | 96.036 | 309.27 | 95.639 | 308.51 | 95.648 | 308.66 | 94.77 | 308.51 | 94.96
310.12 | 95.009 | 310.31 | 96.797 | 309.69 | 96.002 | 309.44 | 95.602 | 308.67 | 95.617 | 308.82 | 94.735 | 308.68 | 94.914
310.28 | 94.968 | 310.48 | 96.771 | 309.86 | 95.969 | 309.61 | 95.566 | 308.84 | 95.576 | 308.99 | 94.696 | 308.84 | 94.868
310.45 | 94.919 | 310.65 | 96.742 | 310.03 | 95.938 | 309.78 | 95.529 | 309.01 | 95.538 | 309.16 | 94.653 | 309.01 | 94.823
310.62 | 94.871 | 310.82 | 96.712 | 310.19 | 95.899 | 309.94 | 95.49 | 309.18 | 95.505 | 309.32 | 94.61 | 309.18 | 94.775
310.79 | 94.829 | 310.98 | 96.682 | 310.36 | 95.864 | 310.11 | 95.45 | 309.35 | 95.466 | 309.49 | 94.566 | 309.35 | 94.731
310.96 | 94.785 | 311.15 | 96.653 | 310.53 | 95.828 | 310.28 | 95.413 | 309.51 | 95.431 | 309.66 | 94.524 | 309.51 | 94.682
311.13 | 94.742 | 311.32 | 96.623 | 310.7 | 95.794 | 310.44 | 95.368 | 309.68 | 95.397 | 309.83 | 94.478 | 309.68 | 94.641
311.3 | 94.694 | 311.49 | 96.592 | 310.86 | 95.759 | 310.61 | 95.326 | 309.85 | 95.36 | 309.99 | 94.435 | 309.85 | 94.592
311.46 | 94.648 | 311.66 | 96.563 | 311.03 | 95.719 | 310.78 | 95.292 | 310.02 | 95.321 | 310.16 | 94.396 | 310.02 | 94.544
311.63 | 94.598 | 311.82 | 96.531 | 311.2 | 95.685 | 310.94 | 95.246 | 310.18 | 95.281 | 310.33 | 94.35 | 310.19 | 94.494
311.8 | 94.552 | 311.99 | 96.498 | 311.36 | 95.646 | 311.11 | 95.208 | 310.35 | 95.249 | 310.5 | 94.308 | 310.35 | 94.446
311.97 | 94.504 | 312.16 | 96.466 | 311.53 | 95.618 | 311.28 | 95.166 | 310.52 | 95.207 | 310.66 | 94.269 | 310.52 | 94.396
312.14 | 94.455 | 312.33 | 96.438 | 311.7 | 95.582 | 311.44 | 95.125 | 310.69 | 95.167 | 310.83 | 94.222 | 310.69 | 94.348
312.31 | 94.405 | 312.5 | 96.404 | 311.87 | 95.539 | 311.61 | 95.078 | 310.85 | 95.128 | 311 | 94.172 | 310.86 | 94.299
312.47 | 94.36 | 312.67 | 96.373 | 312.03 | 95.501 | 311.78 | 95.037 | 311.02 | 95.088 | 311.17 | 94.129 | 311.02 | 94.25
312.64 | 94.309 | 312.83 | 96.337 | 312.2 | 95.461 | 311.94 | 94.994 | 311.19 | 95.047 | 311.33 | 94.078 | 311.19 | 94.196
312.81 | 94.255 | 313 | 96.303 | 312.37 | 95.426 | 312.11 | 94.948 | 311.36 | 95.007 | 311.5 | 94.035 | 311.36 | 94.147
312.98 | 94.209 | 313.17 | 96.269 | 312.54 | 95.388 | 312.28 | 94.901 | 311.52 | 94.97 | 311.67 | 93.985 | 311.53 | 94.091
313.15 | 94.159 | 313.34 | 96.24 | 312.7 | 95.349 | 312.44 | 94.859 | 311.69 | 94.93 | 311.84 | 93.944 | 311.69 | 94.039
313.31 | 94.105 | 313.51 | 96.203 | 312.87 | 95.309 | 312.61 | 94.813 | 311.86 | 94.89 | 312 | 93.9 | 311.86 | 93.989
313.48 | 94.05 | 313.68 | 96.172 | 313.04 | 95.263 | 312.78 | 94.765 | 312.03 | 94.846 | 312.17 | 93.851 | 312.03 | 93.937
313.65 | 93.997 | 313.84 | 96.136 | 313.21 | 95.216 | 312.95 | 94.721 | 312.2 | 94.807 | 312.34 | 93.8 | 312.2 | 93.886
313.82 | 93.941 | 314.01 | 96.101 | 313.37 | 95.179 | 313.11 | 94.678 | 312.36 | 94.761 | 312.5 | 93.753 | 312.37 | 93.83
313.99 | 93.89 | 314.18 | 96.064 | 313.54 | 95.14 | 313.28 | 94.629 | 312.53 | 94.719 | 312.67 | 93.704 | 312.53 | 93.78
314.15 | 93.842 | 314.35 | 96.028 | 313.71 | 95.097 | 313.45 | 94.58 | 312.7 | 94.679 | 312.84 | 93.658 | 312.7 | 93.725
314.32 | 93.783 | 314.52 | 95.991 | 313.87 | 95.056 | 313.61 | 94.534 | 312.87 | 94.636 | 313.01 | 93.605 | 312.87 | 93.668
314.49 | 93.735 | 314.68 | 95.951 | 314.04 | 95.014 | 313.78 | 94.488 | 313.03 | 94.595 | 313.17 | 93.558 | 313.04 | 93.614
314.66 | 93.675 | 314.85 | 95.912 | 314.21 | 94.971 | 313.95 | 94.438 | 313.2 | 94.55 | 313.34 | 93.507 | 313.2 | 93.56
314.83 | 93.627 | 315.02 | 95.869 | 314.38 | 94.921 | 314.11 | 94.384 | 313.37 | 94.505 | 313.51 | 93.453 | 313.37 | 93.505
315 | 93.568 | 315.19 | 95.832 | 314.54 | 94.881 | 314.28 | 94.332 | 313.54 | 94.465 | 313.68 | 93.399 | 313.54 | 93.448
315.16 | 93.511 | 315.36 | 95.794 | 314.71 | 94.832 | 314.45 | 94.285 | 313.71 | 94.42 | 313.84 | 93.344 | 313.71 | 93.389
315.33 | 93.453 | 315.53 | 95.754 | 314.88 | 94.784 | 314.61 | 94.234 | 313.87 | 94.376 | 314.01 | 93.294 | 313.88 | 93.328
315.5 | 93.396 | 315.7 | 95.717 | 315.05 | 94.745 | 314.78 | 94.184 | 314.04 | 94.331 | 314.18 | 93.24 | 314.04 | 93.268
315.67 | 93.333 | 315.86 | 95.676 | 315.21 | 94.699 | 314.95 | 94.131 | 314.21 | 94.28 | 314.35 | 93.19 | 314.21 | 93.211
315.83 | 93.278 | 316.03 | 95.635 | 315.38 | 94.649 | 315.12 | 94.085 | 314.38 | 94.235 | 314.51 | 93.133 | 314.38 | 93.154
316 | 93.221 | 316.2 | 95.593 | 315.55 | 94.597 | 315.28 | 94.035 | 314.54 | 94.193 | 314.68 | 93.08 | 314.55 | 93.096
316.17 | 93.161 | 316.37 | 95.557 | 315.72 | 94.547 | 315.45 | 93.979 | 314.71 | 94.143 | 314.85 | 93.022 | 314.72 | 93.035
316.34 | 93.102 | 316.54 | 95.516 | 315.88 | 94.496 | 315.62 | 93.923 | 314.88 | 94.101 | 315.02 | 92.964 | 314.88 | 92.976
316.51 | 93.039 | 316.7 | 95.475 | 316.05 | 94.448 | 315.78 | 93.869 | 315.05 | 94.051 | 315.18 | 92.914 | 315.05 | 92.913
316.68 | 92.978 | 316.87 | 95.429 | 316.22 | 94.403 | 315.95 | 93.814 | 315.22 | 94.008 | 315.35 | 92.859 | 315.22 | 92.85
316.84 | 92.919 | 317.04 | 95.382 | 316.39 | 94.35 | 316.12 | 93.76 | 315.38 | 93.958 | 315.52 | 92.803 | 315.39 | 92.787
317.01 | 92.854 | 317.21 | 95.341 | 316.55 | 94.304 | 316.28 | 93.703 | 315.55 | 93.909 | 315.69 | 92.749 | 315.55 | 92.724
317.18 | 92.791 | 317.38 | 95.299 | 316.72 | 94.249 | 316.45 | 93.647 | 315.72 | 93.859 | 315.85 | 92.695 | 315.72 | 92.663
317.35 | 92.727 | 317.55 | 95.256 | 316.89 | 94.2 | 316.62 | 93.59 | 315.89 | 93.81 | 316.02 | 92.63 | 315.89 | 92.596
317.52 | 92.661 | 317.71 | 95.206 | 317.06 | 94.155 | 316.78 | 93.533 | 316.05 | 93.76 | 316.19 | 92.572 | 316.06 | 92.53
317.68 | 92.599 | 317.88 | 95.161 | 317.22 | 94.099 | 316.95 | 93.482 | 316.22 | 93.716 | 316.36 | 92.516 | 316.23 | 92.463
317.85 | 92.535 | 318.05 | 95.116 | 317.39 | 94.046 | 317.12 | 93.421 | 316.39 | 93.66 | 316.52 | 92.458 | 316.39 | 92.401
318.02 | 92.465 | 318.22 | 95.07 | 317.56 | 93.998 | 317.28 | 93.362 | 316.56 | 93.607 | 316.69 | 92.405 | 316.56 | 92.337
318.19 | 92.4 | 318.39 | 95.026 | 317.73 | 93.948 | 317.45 | 93.299 | 316.73 | 93.56 | 316.86 | 92.342 | 316.73 | 92.271
318.36 | 92.33 | 318.56 | 94.976 | 317.89 | 93.891 | 317.62 | 93.242 | 316.89 | 93.502 | 317.03 | 92.284 | 316.9 | 92.203
318.52 | 92.264 | 318.72 | 94.927 | 318.06 | 93.834 | 317.78 | 93.188 | 317.06 | 93.45 | 317.19 | 92.219 | 317.07 | 92.134
318.69 | 92.194 | 318.89 | 94.88 | 318.23 | 93.779 | 317.95 | 93.13 | 317.23 | 93.394 | 317.36 | 92.157 | 317.23 | 92.065
318.86 | 92.125 | 319.06 | 94.83 | 318.4 | 93.724 | 318.12 | 93.067 | 317.4 | 93.339 | 317.53 | 92.096 | 317.4 | 91.995
319.03 | 92.053 | 319.23 | 94.782 | 318.56 | 93.668 | 318.28 | 93.008 | 317.56 | 93.282 | 317.7 | 92.036 | 317.57 | 91.924
319.2 | 91.979 | 319.4 | 94.73 | 318.73 | 93.612 | 318.45 | 92.944 | 317.73 | 93.23 | 317.86 | 91.973 | 317.74 | 91.853
319.36 | 91.91 | 319.56 | 94.683 | 318.9 | 93.557 | 318.62 | 92.887 | 317.9 | 93.171 | 318.03 | 91.916 | 317.91 | 91.784
319.53 | 91.834 | 319.73 | 94.631 | 319.07 | 93.502 | 318.79 | 92.823 | 318.07 | 93.121 | 318.2 | 91.854 | 318.07 | 91.714
319.7 | 91.763 | 319.9 | 94.579 | 319.23 | 93.449 | 318.95 | 92.756 | 318.24 | 93.057 | 318.37 | 91.791 | 318.24 | 91.641
319.87 | 91.69 | 320.07 | 94.532 | 319.4 | 93.393 | 319.12 | 92.692 | 318.4 | 93.003 | 318.54 | 91.728 | 318.41 | 91.571
320.04 | 91.618 | 320.24 | 94.483 | 319.57 | 93.336 | 319.29 | 92.626 | 318.57 | 92.941 | 318.7 | 91.667 | 318.58 | 91.496
320.21 | 91.543 | 320.4 | 94.43 | 319.74 | 93.275 | 319.45 | 92.563 | 318.74 | 92.882 | 318.87 | 91.598 | 318.75 | 91.422
320.37 | 91.469 | 320.57 | 94.376 | 319.9 | 93.219 | 319.62 | 92.495 | 318.91 | 92.823 | 319.04 | 91.537 | 318.91 | 91.352
320.54 | 91.392 | 320.74 | 94.324 | 320.07 | 93.155 | 319.79 | 92.431 | 319.08 | 92.758 | 319.21 | 91.471 | 319.08 | 91.275
320.71 | 91.315 | 320.91 | 94.268 | 320.24 | 93.097 | 319.95 | 92.36 | 319.24 | 92.698 | 319.38 | 91.405 | 319.25 | 91.201
320.88 | 91.24 | 321.08 | 94.216 | 320.41 | 93.041 | 320.12 | 92.293 | 319.41 | 92.637 | 319.54 | 91.34 | 319.42 | 91.123
321.05 | 91.161 | 321.24 | 94.162 | 320.57 | 92.981 | 320.29 | 92.222 | 319.58 | 92.575 | 319.71 | 91.267 | 319.59 | 91.045
321.22 | 91.086 | 321.41 | 94.109 | 320.74 | 92.923 | 320.45 | 92.152 | 319.75 | 92.509 | 319.88 | 91.194 | 319.75 | 90.968
321.39 | 91.001 | 321.58 | 94.048 | 320.91 | 92.859 | 320.62 | 92.079 | 319.92 | 92.452 | 320.05 | 91.127 | 319.92 | 90.892
321.55 | 90.92 | 321.75 | 93.991 | 321.07 | 92.795 | 320.79 | 92.011 | 320.08 | 92.387 | 320.21 | 91.057 | 320.09 | 90.812
321.72 | 90.841 | 321.92 | 93.935 | 321.24 | 92.728 | 320.96 | 91.936 | 320.25 | 92.325 | 320.38 | 90.98 | 320.26 | 90.73
321.89 | 90.756 | 322.09 | 93.882 | 321.41 | 92.674 | 321.12 | 91.867 | 320.42 | 92.259 | 320.55 | 90.908 | 320.42 | 90.653
322.06 | 90.679 | 322.25 | 93.823 | 321.58 | 92.608 | 321.29 | 91.795 | 320.59 | 92.194 | 320.72 | 90.831 | 320.59 | 90.573
322.23 | 90.601 | 322.42 | 93.763 | 321.74 | 92.549 | 321.46 | 91.723 | 320.75 | 92.135 | 320.89 | 90.754 | 320.76 | 90.492
322.4 | 90.514 | 322.59 | 93.701 | 321.91 | 92.482 | 321.62 | 91.65 | 320.92 | 92.072 | 321.05 | 90.677 | 320.93 | 90.414
322.56 | 90.43 | 322.76 | 93.648 | 322.08 | 92.411 | 321.79 | 91.574 | 321.09 | 92.005 | 321.22 | 90.603 | 321.1 | 90.331
322.73 | 90.343 | 322.93 | 93.585 | 322.25 | 92.355 | 321.96 | 91.5 | 321.26 | 91.943 | 321.39 | 90.517 | 321.26 | 90.246
322.9 | 90.262 | 323.09 | 93.525 | 322.41 | 92.286 | 322.12 | 91.424 | 321.43 | 91.874 | 321.56 | 90.438 | 321.43 | 90.163
323.07 | 90.177 | 323.26 | 93.464 | 322.58 | 92.212 | 322.29 | 91.349 | 321.6 | 91.806 | 321.72 | 90.356 | 321.6 | 90.077
323.24 | 90.088 | 323.43 | 93.4 | 322.75 | 92.151 | 322.46 | 91.273 | 321.76 | 91.742 | 321.89 | 90.272 | 321.77 | 89.994
323.41 | 89.999 | 323.6 | 93.335 | 322.92 | 92.078 | 322.63 | 91.195 | 321.93 | 91.671 | 322.06 | 90.196 | 321.94 | 89.908
323.57 | 89.91 | 323.77 | 93.273 | 323.08 | 92.008 | 322.79 | 91.124 | 322.1 | 91.604 | 322.23 | 90.109 | 322.1 | 89.821
323.74 | 89.824 | 323.93 | 93.206 | 323.25 | 91.937 | 322.96 | 91.046 | 322.27 | 91.534 | 322.4 | 90.032 | 322.27 | 89.736
323.91 | 89.728 | 324.1 | 93.138 | 323.42 | 91.871 | 323.13 | 90.962 | 322.44 | 91.469 | 322.56 | 89.951 | 322.44 | 89.651
324.08 | 89.639 | 324.27 | 93.072 | 323.59 | 91.798 | 323.29 | 90.883 | 322.6 | 91.401 | 322.73 | 89.859 | 322.61 | 89.559
324.25 | 89.544 | 324.44 | 93.004 | 323.75 | 91.726 | 323.46 | 90.805 | 322.77 | 91.328 | 322.9 | 89.78 | 322.78 | 89.47
324.42 | 89.453 | 324.61 | 92.94 | 323.92 | 91.654 | 323.63 | 90.725 | 322.94 | 91.264 | 323.07 | 89.692 | 322.94 | 89.383
324.58 | 89.354 | 324.77 | 92.872 | 324.09 | 91.583 | 323.79 | 90.642 | 323.11 | 91.189 | 323.23 | 89.607 | 323.11 | 89.291
324.75 | 89.262 | 324.94 | 92.803 | 324.25 | 91.507 | 323.96 | 90.561 | 323.28 | 91.12 | 323.4 | 89.52 | 323.28 | 89.198
324.92 | 89.163 | 325.11 | 92.735 | 324.42 | 91.432 | 324.13 | 90.477 | 323.45 | 91.049 | 323.57 | 89.431 | 323.45 | 89.104
325.09 | 89.066 | 325.28 | 92.667 | 324.59 | 91.355 | 324.29 | 90.393 | 323.61 | 90.978 | 323.74 | 89.346 | 323.61 | 89.012
325.26 | 88.974 | 325.45 | 92.597 | 324.76 | 91.281 | 324.46 | 90.312 | 323.78 | 90.907 | 323.91 | 89.257 | 323.78 | 88.916
325.43 | 88.871 | 325.61 | 92.528 | 324.92 | 91.199 | 324.63 | 90.224 | 323.95 | 90.838 | 324.07 | 89.169 | 323.95 | 88.821
325.59 | 88.774 | 325.78 | 92.458 | 325.09 | 91.128 | 324.79 | 90.141 | 324.12 | 90.761 | 324.24 | 89.079 | 324.12 | 88.725
325.76 | 88.674 | 325.95 | 92.387 | 325.26 | 91.054 | 324.96 | 90.058 | 324.29 | 90.689 | 324.41 | 88.985 | 324.29 | 88.628
325.93 | 88.565 | 326.12 | 92.313 | 325.43 | 90.972 | 325.13 | 89.971 | 324.45 | 90.616 | 324.58 | 88.893 | 324.45 | 88.531
326.1 | 88.465 | 326.29 | 92.238 | 325.59 | 90.893 | 325.29 | 89.874 | 324.62 | 90.54 | 324.74 | 88.8 | 324.62 | 88.432
326.27 | 88.359 | 326.45 | 92.167 | 325.76 | 90.818 | 325.46 | 89.785 | 324.79 | 90.467 | 324.91 | 88.709 | 324.79 | 88.334
326.44 | 88.257 | 326.62 | 92.096 | 325.93 | 90.741 | 325.63 | 89.693 | 324.96 | 90.388 | 325.08 | 88.615 | 324.96 | 88.232
326.6 | 88.154 | 326.79 | 92.019 | 326.09 | 90.658 | 325.79 | 89.602 | 325.13 | 90.307 | 325.25 | 88.521 | 325.13 | 88.135
326.77 | 88.045 | 326.96 | 91.945 | 326.26 | 90.576 | 325.96 | 89.514 | 325.29 | 90.233 | 325.42 | 88.425 | 325.29 | 88.035
326.94 | 87.942 | 327.12 | 91.868 | 326.43 | 90.496 | 326.13 | 89.424 | 325.46 | 90.155 | 325.58 | 88.336 | 325.46 | 87.934
327.11 | 87.834 | 327.29 | 91.792 | 326.6 | 90.414 | 326.3 | 89.325 | 325.63 | 90.078 | 325.75 | 88.237 | 325.63 | 87.83
327.28 | 87.72 | 327.46 | 91.712 | 326.76 | 90.332 | 326.46 | 89.235 | 325.8 | 90 | 325.92 | 88.139 | 325.8 | 87.721
327.45 | 87.612 | 327.63 | 91.63 | 326.93 | 90.25 | 326.63 | 89.138 | 325.97 | 89.922 | 326.09 | 88.041 | 325.96 | 87.616
327.61 | 87.509 | 327.8 | 91.551 | 327.1 | 90.164 | 326.79 | 89.04 | 326.13 | 89.844 | 326.26 | 87.944 | 326.13 | 87.51
327.78 | 87.398 | 327.96 | 91.473 | 327.27 | 90.078 | 326.96 | 88.947 | 326.3 | 89.761 | 326.42 | 87.845 | 326.3 | 87.401
327.95 | 87.282 | 328.13 | 91.386 | 327.43 | 89.994 | 327.13 | 88.853 | 326.47 | 89.681 | 326.59 | 87.747 | 326.47 | 87.296
328.12 | 87.17 | 328.3 | 91.304 | 327.6 | 89.909 | 327.29 | 88.759 | 326.64 | 89.597 | 326.76 | 87.64 | 326.63 | 87.184
328.29 | 87.051 | 328.47 | 91.222 | 327.77 | 89.81 | 327.46 | 88.662 | 326.81 | 89.517 | 326.93 | 87.541 | 326.8 | 87.073
328.45 | 86.935 | 328.64 | 91.139 | 327.94 | 89.716 | 327.63 | 88.561 | 326.98 | 89.431 | 327.1 | 87.441 | 326.97 | 86.966
328.62 | 86.815 | 328.8 | 91.057 | 328.1 | 89.622 | 327.79 | 88.463 | 327.14 | 89.349 | 327.26 | 87.339 | 327.14 | 86.849
328.79 | 86.695 | 328.97 | 90.972 | 328.27 | 89.532 | 327.96 | 88.363 | 327.31 | 89.261 | 327.43 | 87.236 | 327.3 | 86.74
328.96 | 86.582 | 329.14 | 90.882 | 328.44 | 89.431 | 328.13 | 88.256 | 327.48 | 89.177 | 327.6 | 87.135 | 327.47 | 86.624
329.13 | 86.464 | 329.31 | 90.793 | 328.6 | 89.331 | 328.29 | 88.155 | 327.65 | 89.091 | 327.77 | 87.028 | 327.64 | 86.51
329.3 | 86.341 | 329.47 | 90.704 | 328.77 | 89.233 | 328.46 | 88.05 | 327.82 | 89.003 | 327.93 | 86.921 | 327.81 | 86.395
329.46 | 86.216 | 329.64 | 90.616 | 328.94 | 89.142 | 328.63 | 87.947 | 327.98 | 88.915 | 328.1 | 86.812 | 327.98 | 86.276
329.63 | 86.096 | 329.81 | 90.53 | 329.11 | 89.042 | 328.79 | 87.839 | 328.15 | 88.816 | 328.27 | 86.706 | 328.14 | 86.163
329.8 | 85.97 | 329.98 | 90.438 | 329.27 | 88.94 | 328.96 | 87.732 | 328.32 | 88.725 | 328.44 | 86.599 | 328.31 | 86.041
329.97 | 85.847 | 330.15 | 90.351 | 329.44 | 88.84 | 329.13 | 87.627 | 328.49 | 88.636 | 328.61 | 86.491 | 328.48 | 85.922
330.14 | 85.723 | 330.31 | 90.256 | 329.61 | 88.74 | 329.29 | 87.518 | 328.66 | 88.529 | 328.77 | 86.383 | 328.65 | 85.801
330.3 | 85.593 | 330.48 | 90.169 | 329.78 | 88.644 | 329.46 | 87.414 | 328.82 | 88.43 | 328.94 | 86.273 | 328.82 | 85.678
330.47 | 85.461 | 330.65 | 90.074 | 329.94 | 88.542 | 329.63 | 87.303 | 328.99 | 88.334 | 329.11 | 86.16 | 328.98 | 85.557
330.64 | 85.329 | 330.82 | 89.98 | 330.11 | 88.441 | 329.79 | 87.192 | 329.16 | 88.234 | 329.28 | 86.045 | 329.15 | 85.435
330.81 | 85.205 | 330.98 | 89.887 | 330.28 | 88.339 | 329.96 | 87.082 | 329.33 | 88.138 | 329.44 | 85.929 | 329.32 | 85.305
330.98 | 85.072 | 331.15 | 89.788 | 330.45 | 88.234 | 330.13 | 86.969 | 329.5 | 88.035 | 329.61 | 85.818 | 329.49 | 85.181
331.14 | 84.941 | 331.32 | 89.693 | 330.61 | 88.133 | 330.29 | 86.854 | 329.66 | 87.937 | 329.78 | 85.703 | 329.65 | 85.057
331.31 | 84.811 | 331.49 | 89.596 | 330.78 | 88.031 | 330.46 | 86.741 | 329.83 | 87.833 | 329.95 | 85.582 | 329.82 | 84.928
331.48 | 84.677 | 331.65 | 89.496 | 330.95 | 87.923 | 330.63 | 86.626 | 330 | 87.731 | 330.12 | 85.464 | 329.99 | 84.801
331.65 | 84.55 | 331.82 | 89.399 | 331.11 | 87.815 | 330.79 | 86.504 | 330.17 | 87.633 | 330.28 | 85.342 | 330.16 | 84.671
331.82 | 84.411 | 331.99 | 89.293 | 331.28 | 87.704 | 330.96 | 86.392 | 330.34 | 87.529 | 330.45 | 85.223 | 330.32 | 84.538
331.98 | 84.273 | 332.16 | 89.192 | 331.45 | 87.595 | 331.13 | 86.273 | 330.51 | 87.424 | 330.62 | 85.1 | 330.49 | 84.404
332.15 | 84.135 | 332.32 | 89.092 | 331.62 | 87.486 | 331.29 | 86.154 | 330.67 | 87.329 | 330.79 | 84.977 | 330.66 | 84.272
332.32 | 83.995 | 332.49 | 88.983 | 331.78 | 87.37 | 331.46 | 86.038 | 330.84 | 87.222 | 330.95 | 84.847 | 330.83 | 84.136
332.49 | 83.853 | 332.66 | 88.872 | 331.95 | 87.261 | 331.62 | 85.912 | 331.01 | 87.116 | 331.12 | 84.717 | 331 | 84.002
332.65 | 83.711 | 332.83 | 88.764 | 332.12 | 87.143 | 331.79 | 85.792 | 331.18 | 87.011 | 331.29 | 84.591 | 331.16 | 83.866
332.82 | 83.573 | 332.99 | 88.659 | 332.28 | 87.033 | 331.96 | 85.665 | 331.34 | 86.896 | 331.46 | 84.459 | 331.33 | 83.728
332.99 | 83.433 | 333.16 | 88.552 | 332.45 | 86.919 | 332.12 | 85.543 | 331.51 | 86.783 | 331.62 | 84.326 | 331.5 | 83.588
333.16 | 83.288 | 333.33 | 88.442 | 332.62 | 86.803 | 332.29 | 85.414 | 331.68 | 86.676 | 331.79 | 84.195 | 331.67 | 83.448
333.33 | 83.14 | 333.49 | 88.332 | 332.78 | 86.684 | 332.46 | 85.29 | 331.85 | 86.561 | 331.96 | 84.062 | 331.83 | 83.307
333.49 | 82.997 | 333.66 | 88.22 | 332.95 | 86.571 | 332.62 | 85.164 | 332.02 | 86.451 | 332.13 | 83.929 | 332 | 83.166
333.66 | 82.846 | 333.83 | 88.101 | 333.12 | 86.45 | 332.79 | 85.03 | 332.18 | 86.341 | 332.3 | 83.796 | 332.17 | 83.025
333.83 | 82.698 | 334 | 87.992 | 333.28 | 86.328 | 332.96 | 84.91 | 332.35 | 86.226 | 332.46 | 83.664 | 332.34 | 82.883
334 | 82.544 | 334.16 | 87.873 | 333.45 | 86.199 | 333.12 | 84.78 | 332.52 | 86.117 | 332.63 | 83.524 | 332.5 | 82.738
334.16 | 82.397 | 334.33 | 87.755 | 333.62 | 86.072 | 333.29 | 84.65 | 332.69 | 85.997 | 332.8 | 83.396 | 332.67 | 82.592
334.33 | 82.246 | 334.5 | 87.639 | 333.79 | 85.949 | 333.46 | 84.518 | 332.86 | 85.882 | 332.97 | 83.261 | 332.84 | 82.447
334.5 | 82.09 | 334.67 | 87.518 | 333.95 | 85.821 | 333.62 | 84.385 | 333.02 | 85.767 | 333.13 | 83.114 | 333.01 | 82.299
334.67 | 81.931 | 334.83 | 87.396 | 334.12 | 85.692 | 333.79 | 84.253 | 333.19 | 85.651 | 333.3 | 82.979 | 333.17 | 82.148
334.84 | 81.778 | 335 | 87.273 | 334.29 | 85.565 | 333.96 | 84.119 | 333.36 | 85.538 | 333.47 | 82.834 | 333.34 | 81.992
335 | 81.62 | 335.17 | 87.152 | 334.46 | 85.441 | 334.12 | 83.985 | 333.53 | 85.415 | 333.64 | 82.698 | 333.51 | 81.844
335.17 | 81.466 | 335.34 | 87.03 | 334.62 | 85.301 | 334.29 | 83.846 | 333.7 | 85.296 | 333.81 | 82.549 | 333.68 | 81.689
335.34 | 81.305 | 335.5 | 86.898 | 334.79 | 85.178 | 334.46 | 83.704 | 333.86 | 85.178 | 333.97 | 82.41 | 333.84 | 81.534
335.51 | 81.145 | 335.67 | 86.77 | 334.96 | 85.045 | 334.62 | 83.562 | 334.03 | 85.057 | 334.14 | 82.268 | 334.01 | 81.377
335.67 | 80.986 | 335.84 | 86.643 | 335.12 | 84.919 | 334.79 | 83.424 | 334.2 | 84.933 | 334.31 | 82.123 | 334.18 | 81.219
335.84 | 80.827 | 336.01 | 86.514 | 335.29 | 84.777 | 334.95 | 83.278 | 334.37 | 84.812 | 334.48 | 81.97 | 334.34 | 81.062
336.01 | 80.669 | 336.17 | 86.384 | 335.46 | 84.643 | 335.12 | 83.14 | 334.54 | 84.682 | 334.64 | 81.828 | 334.51 | 80.909
336.18 | 80.501 | 336.34 | 86.254 | 335.63 | 84.512 | 335.29 | 82.991 | 334.7 | 84.566 | 334.81 | 81.671 | 334.68 | 80.747
336.34 | 80.341 | 336.51 | 86.115 | 335.79 | 84.375 | 335.45 | 82.843 | 334.87 | 84.439 | 334.98 | 81.528 | 334.85 | 80.587
336.51 | 80.175 | 336.67 | 85.984 | 335.96 | 84.233 | 335.62 | 82.699 | 335.04 | 84.311 | 335.15 | 81.376 | 335.01 | 80.434
336.68 | 80.014 | 336.84 | 85.85 | 336.13 | 84.094 | 335.79 | 82.545 | 335.21 | 84.188 | 335.31 | 81.224 | 335.18 | 80.274
336.85 | 79.845 | 337.01 | 85.716 | 336.3 | 83.957 | 335.95 | 82.404 | 335.38 | 84.055 | 335.48 | 81.073 | 335.35 | 80.109
337.01 | 79.67 | 337.17 | 85.578 | 336.46 | 83.813 | 336.12 | 82.253 | 335.54 | 83.918 | 335.65 | 80.917 | 335.51 | 79.945
337.18 | 79.5 | 337.34 | 85.435 | 336.63 | 83.668 | 336.28 | 82.106 | 335.71 | 83.797 | 335.82 | 80.766 | 335.68 | 79.787
337.35 | 79.327 | 337.51 | 85.294 | 336.8 | 83.526 | 336.45 | 81.949 | 335.88 | 83.661 | 335.98 | 80.613 | 335.85 | 79.618
337.52 | 79.152 | 337.67 | 85.153 | 336.97 | 83.383 | 336.62 | 81.801 | 336.05 | 83.53 | 336.15 | 80.458 | 336.02 | 79.45
337.68 | 78.981 | 337.84 | 85.012 | 337.13 | 83.232 | 336.78 | 81.649 | 336.22 | 83.395 | 336.32 | 80.296 | 336.18 | 79.284
337.85 | 78.803 | 338.01 | 84.866 | 337.3 | 83.086 | 336.95 | 81.495 | 336.38 | 83.258 | 336.49 | 80.139 | 336.35 | 79.116
338.02 | 78.621 | 338.18 | 84.722 | 337.47 | 82.936 | 337.11 | 81.335 | 336.55 | 83.126 | 336.66 | 79.973 | 336.52 | 78.949
338.19 | 78.446 | 338.34 | 84.58 | 337.63 | 82.79 | 337.28 | 81.184 | 336.72 | 82.982 | 336.82 | 79.818 | 336.68 | 78.78
338.35 | 78.268 | 338.51 | 84.432 | 337.8 | 82.636 | 337.45 | 81.027 | 336.89 | 82.84 | 336.99 | 79.653 | 336.85 | 78.615
338.52 | 78.084 | 338.68 | 84.278 | 337.97 | 82.486 | 337.61 | 80.869 | 337.05 | 82.702 | 337.16 | 79.489 | 337.02 | 78.443
338.69 | 77.9 | 338.84 | 84.128 | 338.14 | 82.332 | 337.78 | 80.709 | 337.22 | 82.559 | 337.33 | 79.319 | 337.19 | 78.274
338.86 | 77.717 | 339.01 | 83.981 | 338.3 | 82.179 | 337.95 | 80.553 | 337.39 | 82.419 | 337.49 | 79.153 | 337.35 | 78.1
339.02 | 77.535 | 339.17 | 83.828 | 338.47 | 82.019 | 338.11 | 80.388 | 337.56 | 82.276 | 337.66 | 78.98 | 337.52 | 77.927
339.19 | 77.351 | 339.34 | 83.674 | 338.64 | 81.866 | 338.28 | 80.224 | 337.73 | 82.131 | 337.83 | 78.811 | 337.69 | 77.751
339.36 | 77.167 | 339.51 | 83.52 | 338.8 | 81.706 | 338.45 | 80.06 | 337.89 | 81.979 | 338 | 78.64 | 337.85 | 77.578
339.53 | 76.975 | 339.67 | 83.366 | 338.97 | 81.544 | 338.61 | 79.9 | 338.06 | 81.835 | 338.16 | 78.469 | 338.02 | 77.401
339.69 | 76.787 | 339.84 | 83.209 | 339.14 | 81.385 | 338.78 | 79.734 | 338.23 | 81.69 | 338.33 | 78.306 | 338.19 | 77.226
339.86 | 76.597 | 340.01 | 83.052 | 339.3 | 81.222 | 338.94 | 79.57 | 338.4 | 81.543 | 338.5 | 78.134 | 338.35 | 77.046
340.03 | 76.406 | 340.17 | 82.891 | 339.47 | 81.062 | 339.11 | 79.4 | 338.56 | 81.393 | 338.67 | 77.96 | 338.52 | 76.868
340.19 | 76.215 | 340.34 | 82.73 | 339.64 | 80.904 | 339.28 | 79.232 | 338.73 | 81.244 | 338.83 | 77.789 | 338.69 | 76.685
340.36 | 76.02 | 340.51 | 82.564 | 339.81 | 80.738 | 339.44 | 79.06 | 338.9 | 81.096 | 339 | 77.613 | 338.86 | 76.502
340.53 | 75.825 | 340.67 | 82.405 | 339.97 | 80.579 | 339.61 | 78.888 | 339.07 | 80.941 | 339.17 | 77.432 | 339.02 | 76.315
340.7 | 75.63 | 340.84 | 82.242 | 340.14 | 80.409 | 339.78 | 78.71 | 339.23 | 80.793 | 339.34 | 77.257 | 339.19 | 76.129
340.86 | 75.428 | 341 | 82.075 | 340.31 | 80.239 | 339.94 | 78.534 | 339.4 | 80.634 | 339.5 | 77.081 | 339.36 | 75.948
341.03 | 75.232 | 341.17 | 81.912 | 340.47 | 80.068 | 340.11 | 78.362 | 339.57 | 80.478 | 339.67 | 76.893 | 339.52 | 75.754
341.2 | 75.033 | 341.33 | 81.744 | 340.64 | 79.897 | 340.27 | 78.19 | 339.74 | 80.323 | 339.84 | 76.72 | 339.69 | 75.566
341.36 | 74.833 | 341.5 | 81.575 | 340.81 | 79.727 | 340.44 | 78.01 | 339.9 | 80.168 | 340 | 76.538 | 339.86 | 75.375
341.53 | 74.629 | 341.67 | 81.402 | 340.97 | 79.553 | 340.61 | 77.831 | 340.07 | 80.006 | 340.17 | 76.354 | 340.02 | 75.185
341.7 | 74.427 | 341.83 | 81.233 | 341.14 | 79.379 | 340.77 | 77.656 | 340.24 | 79.85 | 340.34 | 76.17 | 340.19 | 74.992
341.86 | 74.224 | 342 | 81.06 | 341.31 | 79.205 | 340.94 | 77.472 | 340.41 | 79.685 | 340.5 | 75.98 | 340.35 | 74.8
342.03 | 74.02 | 342.16 | 80.886 | 341.47 | 79.026 | 341.1 | 77.294 | 340.57 | 79.527 | 340.67 | 75.794 | 340.52 | 74.607
342.2 | 73.817 | 342.33 | 80.708 | 341.64 | 78.848 | 341.27 | 77.109 | 340.74 | 79.372 | 340.84 | 75.605 | 340.69 | 74.416
342.36 | 73.603 | 342.49 | 80.531 | 341.8 | 78.668 | 341.43 | 76.93 | 340.91 | 79.207 | 341 | 75.418 | 340.85 | 74.22
342.53 | 73.396 | 342.66 | 80.354 | 341.97 | 78.489 | 341.6 | 76.742 | 341.07 | 79.045 | 341.17 | 75.227 | 341.02 | 74.027
342.69 | 73.189 | 342.82 | 80.173 | 342.14 | 78.306 | 341.76 | 76.554 | 341.24 | 78.878 | 341.34 | 75.037 | 341.18 | 73.827
342.86 | 72.976 | 342.99 | 79.992 | 342.3 | 78.124 | 341.93 | 76.369 | 341.41 | 78.713 | 341.5 | 74.839 | 341.35 | 73.626
343.03 | 72.762 | 343.15 | 79.81 | 342.47 | 77.937 | 342.09 | 76.182 | 341.57 | 78.547 | 341.67 | 74.648 | 341.52 | 73.427
343.19 | 72.545 | 343.32 | 79.631 | 342.63 | 77.753 | 342.26 | 75.987 | 341.74 | 78.377 | 341.84 | 74.455 | 341.68 | 73.228
343.36 | 72.325 | 343.48 | 79.441 | 342.8 | 77.569 | 342.42 | 75.8 | 341.91 | 78.206 | 342 | 74.253 | 341.85 | 73.026
343.52 | 72.109 | 343.65 | 79.26 | 342.97 | 77.383 | 342.59 | 75.612 | 342.07 | 78.036 | 342.17 | 74.056 | 342.01 | 72.825
343.69 | 71.89 | 343.81 | 79.074 | 343.13 | 77.194 | 342.75 | 75.419 | 342.24 | 77.861 | 342.33 | 73.858 | 342.18 | 72.622
343.86 | 71.669 | 343.98 | 78.885 | 343.3 | 77 | 342.92 | 75.224 | 342.41 | 77.692 | 342.5 | 73.655 | 342.34 | 72.42
344.02 | 71.449 | 344.14 | 78.697 | 343.46 | 76.811 | 343.08 | 75.026 | 342.57 | 77.512 | 342.67 | 73.454 | 342.51 | 72.217
344.19 | 71.226 | 344.31 | 78.508 | 343.63 | 76.614 | 343.25 | 74.832 | 342.74 | 77.343 | 342.83 | 73.254 | 342.67 | 72.01
344.35 | 71.005 | 344.47 | 78.317 | 343.79 | 76.423 | 343.41 | 74.634 | 342.9 | 77.167 | 343 | 73.053 | 342.84 | 71.803
344.52 | 70.776 | 344.64 | 78.124 | 343.96 | 76.229 | 343.58 | 74.437 | 343.07 | 76.988 | 343.16 | 72.846 | 343 | 71.595
344.68 | 70.553 | 344.8 | 77.933 | 344.12 | 76.031 | 343.74 | 74.238 | 343.24 | 76.81 | 343.33 | 72.645 | 343.17 | 71.389
344.85 | 70.321 | 344.97 | 77.742 | 344.29 | 75.831 | 343.91 | 74.039 | 343.4 | 76.633 | 343.5 | 72.441 | 343.33 | 71.177
345.01 | 70.097 | 345.13 | 77.547 | 344.46 | 75.636 | 344.07 | 73.837 | 343.57 | 76.454 | 343.66 | 72.235 | 343.5 | 70.968
345.18 | 69.872 | 345.29 | 77.348 | 344.62 | 75.436 | 344.24 | 73.635 | 343.74 | 76.274 | 343.83 | 72.03 | 343.66 | 70.756
345.34 | 69.645 | 345.46 | 77.15 | 344.79 | 75.237 | 344.4 | 73.431 | 343.9 | 76.09 | 343.99 | 71.824 | 343.83 | 70.541
345.51 | 69.416 | 345.62 | 76.951 | 344.95 | 75.03 | 344.56 | 73.232 | 344.07 | 75.911 | 344.16 | 71.616 | 343.99 | 70.328
345.67 | 69.183 | 345.79 | 76.753 | 345.12 | 74.825 | 344.73 | 73.027 | 344.23 | 75.732 | 344.32 | 71.41 | 344.16 | 70.115
345.84 | 68.95 | 345.95 | 76.553 | 345.28 | 74.619 | 344.89 | 72.821 | 344.4 | 75.545 | 344.49 | 71.195 | 344.32 | 69.897
346 | 68.719 | 346.11 | 76.353 | 345.45 | 74.414 | 345.06 | 72.61 | 344.56 | 75.363 | 344.65 | 70.986 | 344.49 | 69.683
346.17 | 68.491 | 346.28 | 76.153 | 345.61 | 74.209 | 345.22 | 72.401 | 344.73 | 75.179 | 344.82 | 70.774 | 344.65 | 69.465
346.33 | 68.257 | 346.44 | 75.945 | 345.77 | 74.002 | 345.38 | 72.191 | 344.9 | 74.989 | 344.99 | 70.561 | 344.82 | 69.245
346.5 | 68.016 | 346.61 | 75.743 | 345.94 | 73.788 | 345.55 | 71.98 | 345.06 | 74.8 | 345.15 | 70.349 | 344.98 | 69.025
346.66 | 67.781 | 346.77 | 75.535 | 346.1 | 73.58 | 345.71 | 71.772 | 345.23 | 74.61 | 345.32 | 70.132 | 345.15 | 68.803
346.83 | 67.547 | 346.93 | 75.324 | 346.27 | 73.37 | 345.88 | 71.559 | 345.39 | 74.413 | 345.48 | 69.913 | 345.31 | 68.582
346.99 | 67.305 | 347.1 | 75.108 | 346.43 | 73.161 | 346.04 | 71.344 | 345.56 | 74.221 | 345.65 | 69.699 | 345.48 | 68.358
347.16 | 67.067 | 347.26 | 74.896 | 346.6 | 72.944 | 346.2 | 71.137 | 345.73 | 74.028 | 345.81 | 69.479 | 345.64 | 68.129
347.32 | 66.83 | 347.42 | 74.685 | 346.76 | 72.73 | 346.37 | 70.922 | 345.89 | 73.834 | 345.98 | 69.257 | 345.81 | 67.908
347.49 | 66.59 | 347.59 | 74.473 | 346.93 | 72.511 | 346.53 | 70.703 | 346.06 | 73.641 | 346.14 | 69.038 | 345.97 | 67.68
347.65 | 66.348 | 347.75 | 74.257 | 347.09 | 72.292 | 346.7 | 70.482 | 346.22 | 73.442 | 346.31 | 68.818 | 346.14 | 67.454
347.82 | 66.105 | 347.91 | 74.044 | 347.26 | 72.078 | 346.86 | 70.266 | 346.39 | 73.245 | 346.47 | 68.591 | 346.3 | 67.23
347.98 | 65.859 | 348.08 | 73.829 | 347.42 | 71.855 | 347.02 | 70.051 | 346.55 | 73.05 | 346.64 | 68.366 | 346.47 | 66.999
348.15 | 65.616 | 348.24 | 73.612 | 347.59 | 71.633 | 347.19 | 69.825 | 346.72 | 72.849 | 346.8 | 68.144 | 346.63 | 66.767
348.31 | 65.375 | 348.4 | 73.394 | 347.75 | 71.408 | 347.35 | 69.605 | 346.88 | 72.652 | 346.97 | 67.917 | 346.8 | 66.538
348.47 | 65.124 | 348.57 | 73.17 | 347.91 | 71.18 | 347.52 | 69.376 | 347.05 | 72.448 | 347.13 | 67.69 | 346.96 | 66.303
348.64 | 64.878 | 348.73 | 72.946 | 348.08 | 70.957 | 347.68 | 69.153 | 347.22 | 72.25 | 347.3 | 67.464 | 347.12 | 66.071
348.8 | 64.633 | 348.89 | 72.722 | 348.24 | 70.734 | 347.84 | 68.924 | 347.38 | 72.049 | 347.46 | 67.235 | 347.29 | 65.839
348.97 | 64.382 | 349.06 | 72.497 | 348.41 | 70.504 | 348.01 | 68.701 | 347.55 | 71.842 | 347.63 | 67.003 | 347.45 | 65.601
349.13 | 64.136 | 349.22 | 72.276 | 348.57 | 70.282 | 348.17 | 68.47 | 347.71 | 71.638 | 347.79 | 66.776 | 347.62 | 65.367
349.3 | 63.889 | 349.38 | 72.052 | 348.74 | 70.049 | 348.33 | 68.247 | 347.88 | 71.43 | 347.96 | 66.544 | 347.78 | 65.134
349.46 | 63.639 | 349.55 | 71.828 | 348.9 | 69.823 | 348.5 | 68.014 | 348.04 | 71.221 | 348.12 | 66.31 | 347.95 | 64.901
349.63 | 63.38 | 349.71 | 71.598 | 349.07 | 69.592 | 348.66 | 67.784 | 348.21 | 71.012 | 348.29 | 66.082 | 348.11 | 64.66
349.79 | 63.124 | 349.87 | 71.364 | 349.23 | 69.357 | 348.82 | 67.549 | 348.37 | 70.808 | 348.45 | 65.846 | 348.27 | 64.423
349.95 | 62.87 | 350.03 | 71.131 | 349.39 | 69.12 | 348.99 | 67.321 | 348.54 | 70.594 | 348.62 | 65.608 | 348.44 | 64.183
350.12 | 62.618 | 350.2 | 70.9 | 349.56 | 68.886 | 349.15 | 67.086 | 348.7 | 70.387 | 348.78 | 65.368 | 348.6 | 63.944
350.28 | 62.363 | 350.36 | 70.666 | 349.72 | 68.653 | 349.32 | 66.854 | 348.87 | 70.17 | 348.94 | 65.138 | 348.76 | 63.701
350.45 | 62.107 | 350.52 | 70.432 | 349.89 | 68.419 | 349.48 | 66.617 | 349.03 | 69.955 | 349.11 | 64.895 | 348.93 | 63.455
350.61 | 61.847 | 350.68 | 70.2 | 350.05 | 68.182 | 349.64 | 66.385 | 349.2 | 69.742 | 349.27 | 64.654 | 349.09 | 63.217
350.77 | 61.594 | 350.85 | 69.959 | 350.21 | 67.943 | 349.81 | 66.149 | 349.36 | 69.526 | 349.44 | 64.416 | 349.26 | 62.974
350.94 | 61.334 | 351.01 | 69.725 | 350.38 | 67.707 | 349.97 | 65.913 | 349.53 | 69.309 | 349.6 | 64.174 | 349.42 | 62.733
351.1 | 61.068 | 351.17 | 69.488 | 350.54 | 67.468 | 350.13 | 65.673 | 349.69 | 69.097 | 349.77 | 63.934 | 349.58 | 62.487
351.27 | 60.81 | 351.33 | 69.249 | 350.7 | 67.227 | 350.3 | 65.438 | 349.85 | 68.877 | 349.93 | 63.687 | 349.75 | 62.25
351.43 | 60.553 | 351.5 | 69.008 | 350.87 | 66.984 | 350.46 | 65.191 | 350.02 | 68.659 | 350.1 | 63.444 | 349.91 | 61.999
351.6 | 60.283 | 351.66 | 68.77 | 351.03 | 66.741 | 350.62 | 64.95 | 350.18 | 68.441 | 350.26 | 63.195 | 350.07 | 61.753
351.76 | 60.023 | 351.82 | 68.528 | 351.2 | 66.5 | 350.79 | 64.709 | 350.35 | 68.219 | 350.43 | 62.944 | 350.24 | 61.509
351.92 | 59.758 | 351.98 | 68.286 | 351.36 | 66.258 | 350.95 | 64.465 | 350.51 | 68.003 | 350.59 | 62.695 | 350.4 | 61.261
352.09 | 59.498 | 352.14 | 68.038 | 351.52 | 66.007 | 351.11 | 64.226 | 350.68 | 67.775 | 350.75 | 62.441 | 350.57 | 61.011
352.25 | 59.236 | 352.31 | 67.795 | 351.68 | 65.76 | 351.27 | 63.976 | 350.84 | 67.551 | 350.92 | 62.194 | 350.73 | 60.769
352.41 | 58.969 | 352.47 | 67.542 | 351.85 | 65.517 | 351.44 | 63.734 | 351.01 | 67.33 | 351.08 | 61.946 | 350.89 | 60.521
352.58 | 58.704 | 352.63 | 67.299 | 352.01 | 65.263 | 351.6 | 63.492 | 351.17 | 67.103 | 351.25 | 61.695 | 351.06 | 60.271
352.74 | 58.434 | 352.79 | 67.05 | 352.17 | 65.015 | 351.76 | 63.242 | 351.34 | 66.879 | 351.41 | 61.439 | 351.22 | 60.024
352.91 | 58.164 | 352.95 | 66.797 | 352.34 | 64.762 | 351.93 | 62.996 | 351.5 | 66.648 | 351.58 | 61.191 | 351.38 | 59.774
353.07 | 57.902 | 353.12 | 66.552 | 352.5 | 64.513 | 352.09 | 62.75 | 351.67 | 66.418 | 351.74 | 60.933 | 351.55 | 59.523
353.23 | 57.629 | 353.28 | 66.299 | 352.66 | 64.26 | 352.25 | 62.506 | 351.83 | 66.193 | 351.91 | 60.679 | 351.71 | 59.267
353.4 | 57.358 | 353.44 | 66.05 | 352.83 | 64.008 | 352.42 | 62.251 | 352 | 65.96 | 352.07 | 60.422 | 351.87 | 59.018
353.56 | 57.088 | 353.6 | 65.796 | 352.99 | 63.753 | 352.58 | 61.998 | 352.16 | 65.731 | 352.23 | 60.163 | 352.04 | 58.765
353.72 | 56.815 | 353.76 | 65.541 | 353.15 | 63.493 | 352.74 | 61.749 | 352.33 | 65.495 | 352.4 | 59.903 | 352.2 | 58.512
353.89 | 56.546 | 353.93 | 65.286 | 353.32 | 63.231 | 352.91 | 61.492 | 352.49 | 65.258 | 352.56 | 59.649 | 352.36 | 58.257
354.05 | 56.271 | 354.09 | 65.028 | 353.48 | 62.979 | 353.07 | 61.234 | 352.65 | 65.025 | 352.73 | 59.388 | 352.53 | 58.001
354.22 | 55.992 | 354.25 | 64.772 | 353.64 | 62.724 | 353.23 | 60.977 | 352.82 | 64.786 | 352.89 | 59.127 | 352.69 | 57.747
354.38 | 55.72 | 354.41 | 64.518 | 353.81 | 62.467 | 353.39 | 60.723 | 352.98 | 64.549 | 353.06 | 58.867 | 352.85 | 57.493
354.54 | 55.449 | 354.57 | 64.258 | 353.97 | 62.212 | 353.56 | 60.468 | 353.15 | 64.316 | 353.22 | 58.605 | 353.02 | 57.238
354.71 | 55.176 | 354.73 | 64.003 | 354.14 | 61.95 | 353.72 | 60.209 | 353.31 | 64.071 | 353.39 | 58.345 | 353.18 | 56.978
354.87 | 54.896 | 354.9 | 63.741 | 354.3 | 61.689 | 353.88 | 59.954 | 353.48 | 63.835 | 353.55 | 58.076 | 353.34 | 56.719
355.03 | 54.617 | 355.06 | 63.483 | 354.46 | 61.421 | 354.04 | 59.693 | 353.64 | 63.601 | 353.71 | 57.813 | 353.51 | 56.459
355.2 | 54.339 | 355.22 | 63.22 | 354.63 | 61.159 | 354.21 | 59.439 | 353.8 | 63.362 | 353.88 | 57.549 | 353.67 | 56.202
355.36 | 54.061 | 355.38 | 62.957 | 354.79 | 60.893 | 354.37 | 59.18 | 353.97 | 63.122 | 354.04 | 57.288 | 353.83 | 55.948
355.52 | 53.783 | 355.54 | 62.693 | 354.95 | 60.628 | 354.53 | 58.923 | 354.13 | 62.873 | 354.21 | 57.023 | 354 | 55.688
355.69 | 53.504 | 355.7 | 62.428 | 355.12 | 60.36 | 354.7 | 58.66 | 354.3 | 62.629 | 354.37 | 56.756 | 354.16 | 55.43
355.85 | 53.224 | 355.87 | 62.164 | 355.28 | 60.096 | 354.86 | 58.39 | 354.46 | 62.385 | 354.53 | 56.487 | 354.32 | 55.169
356.01 | 52.947 | 356.03 | 61.899 | 355.44 | 59.828 | 355.02 | 58.121 | 354.63 | 62.14 | 354.7 | 56.221 | 354.48 | 54.908
356.18 | 52.665 | 356.19 | 61.632 | 355.6 | 59.558 | 355.18 | 57.857 | 354.79 | 61.897 | 354.86 | 55.946 | 354.65 | 54.646
356.34 | 52.386 | 356.35 | 61.361 | 355.77 | 59.294 | 355.35 | 57.595 | 354.95 | 61.647 | 355.03 | 55.682 | 354.81 | 54.385
356.5 | 52.102 | 356.51 | 61.091 | 355.93 | 59.026 | 355.51 | 57.332 | 355.12 | 61.398 | 355.19 | 55.413 | 354.97 | 54.124
356.66 | 51.818 | 356.67 | 60.823 | 356.09 | 58.747 | 355.67 | 57.061 | 355.28 | 61.152 | 355.35 | 55.143 | 355.14 | 53.863
356.83 | 51.537 | 356.83 | 60.556 | 356.26 | 58.476 | 355.83 | 56.793 | 355.45 | 60.903 | 355.52 | 54.87 | 355.3 | 53.599
356.99 | 51.252 | 357 | 60.284 | 356.42 | 58.208 | 355.99 | 56.526 | 355.61 | 60.654 | 355.68 | 54.597 | 355.46 | 53.33
357.15 | 50.967 | 357.16 | 60.01 | 356.58 | 57.934 | 356.16 | 56.258 | 355.77 | 60.399 | 355.85 | 54.322 | 355.63 | 53.066
357.32 | 50.683 | 357.32 | 59.741 | 356.75 | 57.654 | 356.32 | 55.997 | 355.94 | 60.148 | 356.01 | 54.051 | 355.79 | 52.802
357.48 | 50.398 | 357.48 | 59.467 | 356.91 | 57.388 | 356.48 | 55.728 | 356.1 | 59.895 | 356.17 | 53.775 | 355.95 | 52.535
357.64 | 50.116 | 357.64 | 59.193 | 357.07 | 57.111 | 356.64 | 55.453 | 356.27 | 59.643 | 356.34 | 53.496 | 356.12 | 52.268
357.81 | 49.83 | 357.8 | 58.916 | 357.23 | 56.835 | 356.81 | 55.181 | 356.43 | 59.39 | 356.5 | 53.223 | 356.28 | 52.005
357.97 | 49.552 | 357.96 | 58.644 | 357.4 | 56.56 | 356.97 | 54.907 | 356.6 | 59.138 | 356.67 | 52.946 | 356.44 | 51.738
358.13 | 49.264 | 358.12 | 58.367 | 357.56 | 56.283 | 357.13 | 54.633 | 356.76 | 58.88 | 356.83 | 52.667 | 356.61 | 51.471
358.3 | 48.977 | 358.28 | 58.088 | 357.72 | 56.003 | 357.29 | 54.363 | 356.92 | 58.618 | 356.99 | 52.391 | 356.77 | 51.199
358.46 | 48.684 | 358.45 | 57.811 | 357.89 | 55.73 | 357.46 | 54.093 | 357.09 | 58.364 | 357.16 | 52.109 | 356.93 | 50.936
358.62 | 48.399 | 358.61 | 57.534 | 358.05 | 55.452 | 357.62 | 53.815 | 357.25 | 58.102 | 357.32 | 51.822 | 357.1 | 50.665
358.79 | 48.11 | 358.77 | 57.254 | 358.21 | 55.168 | 357.78 | 53.537 | 357.42 | 57.847 | 357.49 | 51.547 | 357.26 | 50.4
358.95 | 47.821 | 358.93 | 56.977 | 358.37 | 54.886 | 357.94 | 53.261 | 357.58 | 57.588 | 357.65 | 51.269 | 357.42 | 50.129
359.11 | 47.536 | 359.09 | 56.693 | 358.54 | 54.601 | 358.11 | 52.983 | 357.74 | 57.327 | 357.81 | 50.985 | 357.59 | 49.857
359.28 | 47.25 | 359.25 | 56.413 | 358.7 | 54.315 | 358.27 | 52.706 | 357.91 | 57.069 | 357.98 | 50.7 | 357.75 | 49.589
359.44 | 46.957 | 359.41 | 56.129 | 358.86 | 54.026 | 358.43 | 52.424 | 358.07 | 56.806 | 358.14 | 50.416 | 357.91 | 49.32
359.6 | 46.663 | 359.57 | 55.848 | 359.03 | 53.741 | 358.59 | 52.147 | 358.24 | 56.543 | 358.31 | 50.13 | 358.07 | 49.046
359.77 | 46.375 | 359.73 | 55.564 | 359.19 | 53.458 | 358.76 | 51.867 | 358.4 | 56.281 | 358.47 | 49.847 | 358.24 | 48.779
359.93 | 46.082 | 359.89 | 55.277 | 359.35 | 53.17 | 358.92 | 51.589 | 358.56 | 56.015 | 358.63 | 49.566 | 358.4 | 48.508
360.09 | 45.792 | 360.06 | 54.993 | 359.51 | 52.883 | 359.08 | 51.305 | 358.73 | 55.751 | 358.8 | 49.278 | 358.56 | 48.236
360.26 | 45.497 | 360.22 | 54.707 | 359.68 | 52.598 | 359.24 | 51.028 | 358.89 | 55.481 | 358.96 | 48.988 | 358.73 | 47.965
360.42 | 45.205 | 360.38 | 54.417 | 359.84 | 52.313 | 359.41 | 50.749 | 359.06 | 55.217 | 359.13 | 48.697 | 358.89 | 47.694
360.58 | 44.91 | 360.54 | 54.131 | 360 | 52.018 | 359.57 | 50.471 | 359.22 | 54.948 | 359.29 | 48.413 | 359.05 | 47.421
360.75 | 44.621 | 360.7 | 53.847 | 360.17 | 51.731 | 359.73 | 50.184 | 359.39 | 54.684 | 359.45 | 48.125 | 359.21 | 47.15
360.91 | 44.328 | 360.86 | 53.555 | 360.33 | 51.442 | 359.89 | 49.898 | 359.55 | 54.414 | 359.62 | 47.835 | 359.38 | 46.878
361.07 | 44.037 | 361.02 | 53.265 | 360.49 | 51.145 | 360.06 | 49.615 | 359.71 | 54.146 | 359.78 | 47.54 | 359.54 | 46.604
361.24 | 43.747 | 361.18 | 52.97 | 360.66 | 50.852 | 360.22 | 49.329 | 359.88 | 53.873 | 359.95 | 47.25 | 359.7 | 46.332
361.4 | 43.445 | 361.34 | 52.682 | 360.82 | 50.563 | 360.38 | 49.048 | 360.04 | 53.6 | 360.11 | 46.962 | 359.86 | 46.056
361.56 | 43.157 | 361.51 | 52.392 | 360.98 | 50.269 | 360.54 | 48.763 | 360.2 | 53.328 | 360.27 | 46.666 | 360.03 | 45.781
361.73 | 42.865 | 361.67 | 52.096 | 361.14 | 49.981 | 360.71 | 48.479 | 360.37 | 53.052 | 360.44 | 46.372 | 360.19 | 45.506
361.89 | 42.57 | 361.83 | 51.806 | 361.31 | 49.68 | 360.87 | 48.197 | 360.53 | 52.783 | 360.6 | 46.083 | 360.35 | 45.23
362.05 | 42.274 | 361.99 | 51.511 | 361.47 | 49.387 | 361.03 | 47.908 | 360.7 | 52.503 | 360.77 | 45.786 | 360.52 | 44.953
362.21 | 41.98 | 362.15 | 51.215 | 361.63 | 49.088 | 361.2 | 47.618 | 360.86 | 52.228 | 360.93 | 45.492 | 360.68 | 44.679
362.38 | 41.684 | 362.31 | 50.924 | 361.8 | 48.794 | 361.36 | 47.331 | 361.02 | 51.953 | 361.09 | 45.196 | 360.84 | 44.402
362.54 | 41.387 | 362.47 | 50.629 | 361.96 | 48.503 | 361.52 | 47.041 | 361.19 | 51.677 | 361.26 | 44.9 | 361 | 44.127
362.7 | 41.092 | 362.63 | 50.335 | 362.12 | 48.202 | 361.68 | 46.752 | 361.35 | 51.402 | 361.42 | 44.608 | 361.17 | 43.85
362.87 | 40.798 | 362.79 | 50.037 | 362.28 | 47.902 | 361.85 | 46.455 | 361.51 | 51.122 | 361.59 | 44.32 | 361.33 | 43.577
363.03 | 40.502 | 362.95 | 49.743 | 362.45 | 47.603 | 362.01 | 46.168 | 361.68 | 50.844 | 361.75 | 44.022 | 361.49 | 43.295
363.19 | 40.206 | 363.11 | 49.45 | 362.61 | 47.309 | 362.17 | 45.881 | 361.84 | 50.563 | 361.91 | 43.725 | 361.66 | 43.022
363.36 | 39.908 | 363.27 | 49.152 | 362.77 | 47.011 | 362.33 | 45.59 | 362.01 | 50.285 | 362.08 | 43.428 | 361.82 | 42.745
363.52 | 39.609 | 363.43 | 48.856 | 362.94 | 46.712 | 362.5 | 45.303 | 362.17 | 50 | 362.24 | 43.133 | 361.98 | 42.469
363.68 | 39.315 | 363.6 | 48.552 | 363.1 | 46.415 | 362.66 | 45.009 | 362.33 | 49.717 | 362.4 | 42.835 | 362.14 | 42.187
363.85 | 39.02 | 363.76 | 48.252 | 363.26 | 46.11 | 362.82 | 44.716 | 362.5 | 49.432 | 362.57 | 42.537 | 362.31 | 41.909
364.01 | 38.722 | 363.92 | 47.951 | 363.42 | 45.813 | 362.98 | 44.425 | 362.66 | 49.154 | 362.73 | 42.241 | 362.47 | 41.632
364.17 | 38.425 | 364.08 | 47.649 | 363.59 | 45.509 | 363.15 | 44.137 | 362.82 | 48.874 | 362.9 | 41.941 | 362.63 | 41.354
364.34 | 38.125 | 364.24 | 47.35 | 363.75 | 45.208 | 363.31 | 43.843 | 362.99 | 48.586 | 363.06 | 41.642 | 362.8 | 41.081
364.5 | 37.819 | 364.4 | 47.047 | 363.91 | 44.905 | 363.47 | 43.55 | 363.15 | 48.305 | 363.22 | 41.349 | 362.96 | 40.8
364.66 | 37.528 | 364.56 | 46.747 | 364.07 | 44.601 | 363.63 | 43.254 | 363.31 | 48.018 | 363.39 | 41.054 | 363.12 | 40.523
364.83 | 37.23 | 364.72 | 46.443 | 364.24 | 44.297 | 363.8 | 42.958 | 363.48 | 47.733 | 363.55 | 40.753 | 363.28 | 40.248
364.99 | 36.932 | 364.88 | 46.137 | 364.4 | 43.991 | 363.96 | 42.665 | 363.64 | 47.454 | 363.71 | 40.453 | 363.45 | 39.968
365.15 | 36.629 | 365.04 | 45.833 | 364.56 | 43.685 | 364.12 | 42.369 | 363.8 | 47.162 | 363.88 | 40.152 | 363.61 | 39.69
365.32 | 36.334 | 365.21 | 45.53 | 364.73 | 43.377 | 364.28 | 42.073 | 363.96 | 46.873 | 364.04 | 39.849 | 363.77 | 39.407
365.48 | 36.039 | 365.37 | 45.221 | 364.89 | 43.068 | 364.45 | 41.779 | 364.13 | 46.583 | 364.21 | 39.55 | 363.94 | 39.13
365.64 | 35.738 | 365.53 | 44.921 | 365.05 | 42.762 | 364.61 | 41.48 | 364.29 | 46.294 | 364.37 | 39.248 | 364.1 | 38.851
365.81 | 35.438 | 365.69 | 44.615 | 365.22 | 42.454 | 364.77 | 41.184 | 364.45 | 46.008 | 364.53 | 38.944 | 364.26 | 38.571
365.97 | 35.144 | 365.85 | 44.311 | 365.38 | 42.144 | 364.93 | 40.887 | 364.62 | 45.714 | 364.7 | 38.647 | 364.43 | 38.293
366.13 | 34.847 | 366.01 | 44.005 | 365.54 | 41.836 | 365.1 | 40.589 | 364.78 | 45.425 | 364.86 | 38.341 | 364.59 | 38.013
366.3 | 34.548 | 366.17 | 43.7 | 365.7 | 41.523 | 365.26 | 40.289 | 364.95 | 45.132 | 365.03 | 38.039 | 364.75 | 37.734
366.46 | 34.25 | 366.33 | 43.391 | 365.87 | 41.218 | 365.42 | 39.993 | 365.11 | 44.836 | 365.19 | 37.737 | 364.92 | 37.452
366.62 | 33.955 | 366.49 | 43.081 | 366.03 | 40.914 | 365.58 | 39.699 | 365.27 | 44.551 | 365.35 | 37.425 | 365.08 | 37.174
366.79 | 33.659 | 366.65 | 42.769 | 366.19 | 40.598 | 365.75 | 39.396 | 365.44 | 44.254 | 365.52 | 37.13 | 365.24 | 36.896
366.95 | 33.361 | 366.82 | 42.465 | 366.35 | 40.283 | 365.91 | 39.099 | 365.6 | 43.961 | 365.68 | 36.822 | 365.41 | 36.613
367.11 | 33.061 | 366.98 | 42.156 | 366.52 | 39.977 | 366.07 | 38.8 | 365.76 | 43.668 | 365.84 | 36.52 | 365.57 | 36.331
367.28 | 32.765 | 367.14 | 41.843 | 366.68 | 39.666 | 366.24 | 38.501 | 365.93 | 43.369 | 366.01 | 36.222 | 365.73 | 36.052
367.44 | 32.468 | 367.3 | 41.541 | 366.84 | 39.357 | 366.4 | 38.2 | 366.09 | 43.077 | 366.17 | 35.912 | 365.9 | 35.77
367.61 | 32.168 | 367.46 | 41.223 | 367 | 39.043 | 366.56 | 37.902 | 366.25 | 42.779 | 366.34 | 35.616 | 366.06 | 35.488
367.77 | 31.872 | 367.62 | 40.916 | 367.17 | 38.725 | 366.72 | 37.6 | 366.42 | 42.484 | 366.5 | 35.309 | 366.22 | 35.213
367.93 | 31.576 | 367.78 | 40.606 | 367.33 | 38.413 | 366.89 | 37.301 | 366.58 | 42.191 | 366.66 | 35.002 | 366.39 | 34.932
368.1 | 31.278 | 367.94 | 40.296 | 367.49 | 38.102 | 367.05 | 37.001 | 366.74 | 41.894 | 366.83 | 34.703 | 366.55 | 34.652
368.26 | 30.977 | 368.1 | 39.987 | 367.66 | 37.788 | 367.21 | 36.695 | 366.91 | 41.594 | 366.99 | 34.398 | 366.71 | 34.375
368.43 | 30.681 | 368.26 | 39.671 | 367.82 | 37.473 | 367.38 | 36.399 | 367.07 | 41.298 | 367.16 | 34.095 | 366.88 | 34.09
368.59 | 30.386 | 368.43 | 39.362 | 367.98 | 37.16 | 367.54 | 36.097 | 367.23 | 41 | 367.32 | 33.786 | 367.04 | 33.81
368.75 | 30.087 | 368.59 | 39.05 | 368.14 | 36.845 | 367.7 | 35.793 | 367.4 | 40.707 | 367.48 | 33.482 | 367.2 | 33.534
368.92 | 29.791 | 368.75 | 38.735 | 368.31 | 36.532 | 367.86 | 35.491 | 367.56 | 40.41 | 367.65 | 33.18 | 367.37 | 33.253
369.08 | 29.491 | 368.91 | 38.421 | 368.47 | 36.218 | 368.03 | 35.193 | 367.72 | 40.104 | 367.81 | 32.874 | 367.53 | 32.973
369.25 | 29.198 | 369.07 | 38.11 | 368.63 | 35.903 | 368.19 | 34.895 | 367.89 | 39.805 | 367.98 | 32.567 | 367.7 | 32.691
369.41 | 28.904 | 369.23 | 37.795 | 368.8 | 35.587 | 368.35 | 34.592 | 368.05 | 39.503 | 368.14 | 32.26 | 367.86 | 32.412
369.57 | 28.607 | 369.39 | 37.482 | 368.96 | 35.272 | 368.51 | 34.291 | 368.21 | 39.203 | 368.31 | 31.961 | 368.02 | 32.134
369.74 | 28.306 | 369.55 | 37.166 | 369.12 | 34.953 | 368.68 | 33.99 | 368.38 | 38.905 | 368.47 | 31.657 | 368.19 | 31.858
369.9 | 28.01 | 369.71 | 36.854 | 369.28 | 34.638 | 368.84 | 33.683 | 368.54 | 38.604 | 368.63 | 31.353 | 368.35 | 31.576
370.07 | 27.712 | 369.88 | 36.541 | 369.45 | 34.324 | 369 | 33.38 | 368.7 | 38.306 | 368.8 | 31.052 | 368.51 | 31.297
370.23 | 27.424 | 370.04 | 36.226 | 369.61 | 34.003 | 369.17 | 33.077 | 368.87 | 38.01 | 368.96 | 30.744 | 368.68 | 31.015
370.4 | 27.131 | 370.2 | 35.912 | 369.77 | 33.688 | 369.33 | 32.776 | 369.03 | 37.704 | 369.13 | 30.439 | 368.84 | 30.733
370.56 | 26.836 | 370.36 | 35.599 | 369.94 | 33.367 | 369.49 | 32.481 | 369.2 | 37.401 | 369.29 | 30.141 | 369.01 | 30.453
370.73 | 26.542 | 370.52 | 35.287 | 370.1 | 33.051 | 369.66 | 32.176 | 369.36 | 37.098 | 369.46 | 29.836 | 369.17 | 30.175
370.89 | 26.245 | 370.68 | 34.971 | 370.26 | 32.734 | 369.82 | 31.872 | 369.52 | 36.798 | 369.62 | 29.53 | 369.34 | 29.897
371.06 | 25.951 | 370.84 | 34.656 | 370.43 | 32.422 | 369.98 | 31.568 | 369.69 | 36.499 | 369.78 | 29.234 | 369.5 | 29.62
371.22 | 25.66 | 371 | 34.338 | 370.59 | 32.108 | 370.14 | 31.268 | 369.85 | 36.196 | 369.95 | 28.929 | 369.66 | 29.338
371.39 | 25.36 | 371.16 | 34.024 | 370.75 | 31.794 | 370.31 | 30.968 | 370.01 | 35.897 | 370.11 | 28.627 | 369.83 | 29.061
371.55 | 25.074 | 371.33 | 33.708 | 370.92 | 31.475 | 370.47 | 30.665 | 370.18 | 35.599 | 370.28 | 28.329 | 369.99 | 28.781
371.71 | 24.781 | 371.49 | 33.395 | 371.08 | 31.158 | 370.63 | 30.368 | 370.34 | 35.285 | 370.44 | 28.019 | 370.16 | 28.504
371.88 | 24.491 | 371.65 | 33.08 | 371.24 | 30.847 | 370.8 | 30.064 | 370.51 | 34.99 | 370.61 | 27.722 | 370.32 | 28.223
372.04 | 24.204 | 371.81 | 32.766 | 371.4 | 30.533 | 370.96 | 29.767 | 370.67 | 34.689 | 370.77 | 27.421 | 370.48 | 27.944
372.21 | 23.911 | 371.97 | 32.453 | 371.57 | 30.215 | 371.12 | 29.466 | 370.83 | 34.391 | 370.93 | 27.121 | 370.65 | 27.666
372.37 | 23.625 | 372.13 | 32.134 | 371.73 | 29.898 | 371.29 | 29.166 | 371 | 34.093 | 371.1 | 26.817 | 370.81 | 27.388
372.54 | 23.333 | 372.29 | 31.823 | 371.89 | 29.582 | 371.45 | 28.865 | 371.16 | 33.788 | 371.26 | 26.514 | 370.98 | 27.113
372.7 | 23.051 | 372.46 | 31.504 | 372.06 | 29.264 | 371.61 | 28.566 | 371.32 | 33.483 | 371.43 | 26.218 | 371.14 | 26.838
372.87 | 22.762 | 372.62 | 31.196 | 372.22 | 28.944 | 371.78 | 28.262 | 371.49 | 33.181 | 371.59 | 25.924 | 371.31 | 26.559
373.03 | 22.474 | 372.78 | 30.882 | 372.38 | 28.632 | 371.94 | 27.964 | 371.65 | 32.877 | 371.76 | 25.617 | 371.47 | 26.279
373.2 | 22.187 | 372.94 | 30.565 | 372.55 | 28.312 | 372.1 | 27.666 | 371.82 | 32.573 | 371.92 | 25.32 | 371.63 | 26.005
373.37 | 21.899 | 373.1 | 30.249 | 372.71 | 27.997 | 372.27 | 27.372 | 371.98 | 32.279 | 372.09 | 25.025 | 371.8 | 25.726
373.53 | 21.618 | 373.26 | 29.935 | 372.87 | 27.68 | 372.43 | 27.07 | 372.14 | 31.97 | 372.25 | 24.727 | 371.96 | 25.452
373.7 | 21.333 | 373.43 | 29.621 | 373.04 | 27.364 | 372.59 | 26.776 | 372.31 | 31.673 | 372.42 | 24.435 | 372.13 | 25.174
373.86 | 21.052 | 373.59 | 29.307 | 373.2 | 27.048 | 372.76 | 26.475 | 372.47 | 31.367 | 372.58 | 24.136 | 372.29 | 24.898
374.03 | 20.768 | 373.75 | 28.989 | 373.36 | 26.731 | 372.92 | 26.18 | 372.64 | 31.063 | 372.75 | 23.842 | 372.46 | 24.625
374.19 | 20.492 | 373.91 | 28.678 | 373.53 | 26.414 | 373.09 | 25.886 | 372.8 | 30.761 | 372.91 | 23.552 | 372.62 | 24.349
374.36 | 20.217 | 374.07 | 28.367 | 373.69 | 26.099 | 373.25 | 25.591 | 372.97 | 30.459 | 373.08 | 23.255 | 372.79 | 24.075
374.52 | 19.941 | 374.23 | 28.056 | 373.85 | 25.779 | 373.42 | 25.294 | 373.13 | 30.156 | 373.24 | 22.97 | 372.95 | 23.8
374.69 | 19.664 | 374.4 | 27.745 | 374.02 | 25.47 | 373.58 | 24.999 | 373.29 | 29.858 | 373.41 | 22.67 | 373.12 | 23.527
374.86 | 19.391 | 374.56 | 27.432 | 374.18 | 25.15 | 373.74 | 24.707 | 373.46 | 29.555 | 373.57 | 22.373 | 373.28 | 23.253
375.02 | 19.118 | 374.72 | 27.12 | 374.34 | 24.833 | 373.91 | 24.414 | 373.62 | 29.261 | 373.74 | 22.086 | 373.45 | 22.982
375.19 | 18.849 | 374.88 | 26.808 | 374.51 | 24.516 | 374.07 | 24.124 | 373.79 | 28.959 | 373.91 | 21.791 | 373.61 | 22.714
375.35 | 18.581 | 375.04 | 26.499 | 374.67 | 24.196 | 374.24 | 23.831 | 373.95 | 28.659 | 374.07 | 21.503 | 373.78 | 22.442
375.52 | 18.308 | 375.21 | 26.194 | 374.83 | 23.884 | 374.4 | 23.542 | 374.12 | 28.36 | 374.24 | 21.22 | 373.94 | 22.171
375.69 | 18.043 | 375.37 | 25.88 | 375 | 23.568 | 374.57 | 23.25 | 374.28 | 28.057 | 374.4 | 20.931 | 374.1 | 21.901
375.85 | 17.778 | 375.53 | 25.572 | 375.16 | 23.254 | 374.73 | 22.96 | 374.45 | 27.758 | 374.57 | 20.641 | 374.27 | 21.629
376.02 | 17.516 | 375.69 | 25.263 | 375.32 | 22.942 | 374.9 | 22.671 | 374.61 | 27.459 | 374.73 | 20.359 | 374.43 | 21.359
376.19 | 17.254 | 375.85 | 24.956 | 375.49 | 22.627 | 375.06 | 22.378 | 374.77 | 27.158 | 374.9 | 20.071 | 374.6 | 21.096
376.35 | 16.993 | 376.02 | 24.649 | 375.65 | 22.314 | 375.23 | 22.094 | 374.94 | 26.861 | 375.07 | 19.788 | 374.76 | 20.827
376.52 | 16.738 | 376.18 | 24.342 | 375.82 | 21.997 | 375.39 | 21.802 | 375.1 | 26.565 | 375.23 | 19.504 | 374.93 | 20.563
376.69 | 16.477 | 376.34 | 24.035 | 375.98 | 21.687 | 375.56 | 21.515 | 375.27 | 26.264 | 375.4 | 19.224 | 375.1 | 20.296
376.86 | 16.23 | 376.5 | 23.728 | 376.14 | 21.375 | 375.72 | 21.232 | 375.43 | 25.969 | 375.56 | 18.942 | 375.26 | 20.034
377.02 | 15.982 | 376.67 | 23.423 | 376.31 | 21.066 | 375.89 | 20.947 | 375.6 | 25.675 | 375.73 | 18.66 | 375.43 | 19.767
377.19 | 15.729 | 376.83 | 23.12 | 376.47 | 20.75 | 376.05 | 20.668 | 375.76 | 25.376 | 375.9 | 18.384 | 375.59 | 19.504
377.36 | 15.484 | 376.99 | 22.817 | 376.63 | 20.446 | 376.22 | 20.384 | 375.93 | 25.085 | 376.06 | 18.105 | 375.76 | 19.243
377.53 | 15.242 | 377.15 | 22.509 | 376.8 | 20.133 | 376.38 | 20.1 | 376.09 | 24.786 | 376.23 | 17.829 | 375.92 | 18.982
377.7 | 15.006 | 377.32 | 22.207 | 376.96 | 19.827 | 376.55 | 19.818 | 376.26 | 24.496 | 376.4 | 17.549 | 376.09 | 18.726
377.86 | 14.767 | 377.48 | 21.902 | 377.12 | 19.521 | 376.71 | 19.542 | 376.42 | 24.199 | 376.56 | 17.274 | 376.26 | 18.463
378.03 | 14.529 | 377.64 | 21.604 | 377.29 | 19.21 | 376.88 | 19.267 | 376.59 | 23.904 | 376.73 | 17.001 | 376.42 | 18.207
378.2 | 14.295 | 377.8 | 21.305 | 377.45 | 18.905 | 377.05 | 18.989 | 376.75 | 23.616 | 376.9 | 16.733 | 376.59 | 17.95
378.37 | 14.071 | 377.97 | 21.005 | 377.62 | 18.599 | 377.21 | 18.713 | 376.92 | 23.319 | 377.06 | 16.457 | 376.75 | 17.697
378.54 | 13.845 | 378.13 | 20.704 | 377.78 | 18.295 | 377.38 | 18.436 | 377.08 | 23.03 | 377.23 | 16.189 | 376.92 | 17.438
378.71 | 13.625 | 378.29 | 20.406 | 377.94 | 17.993 | 377.54 | 18.156 | 377.25 | 22.743 | 377.4 | 15.925 | 377.09 | 17.188
378.88 | 13.406 | 378.46 | 20.107 | 378.11 | 17.691 | 377.71 | 17.883 | 377.42 | 22.447 | 377.56 | 15.655 | 377.25 | 16.934
379.05 | 13.192 | 378.62 | 19.812 | 378.27 | 17.39 | 377.87 | 17.607 | 377.58 | 22.157 | 377.73 | 15.387 | 377.42 | 16.685
379.22 | 12.981 | 378.78 | 19.513 | 378.44 | 17.093 | 378.04 | 17.338 | 377.75 | 21.871 | 377.9 | 15.126 | 377.59 | 16.436
379.39 | 12.776 | 378.95 | 19.22 | 378.6 | 16.799 | 378.2 | 17.069 | 377.91 | 21.581 | 378.07 | 14.869 | 377.75 | 16.189
379.56 | 12.571 | 379.11 | 18.924 | 378.77 | 16.496 | 378.37 | 16.803 | 378.08 | 21.298 | 378.23 | 14.611 | 377.92 | 15.943
379.73 | 12.368 | 379.27 | 18.629 | 378.93 | 16.198 | 378.54 | 16.54 | 378.24 | 21.008 | 378.4 | 14.353 | 378.09 | 15.697
379.9 | 12.176 | 379.44 | 18.336 | 379.09 | 15.903 | 378.7 | 16.272 | 378.41 | 20.721 | 378.57 | 14.1 | 378.26 | 15.458
380.07 | 11.989 | 379.6 | 18.047 | 379.26 | 15.609 | 378.87 | 16.003 | 378.58 | 20.44 | 378.74 | 13.843 | 378.42 | 15.216
380.24 | 11.802 | 379.76 | 17.761 | 379.42 | 15.316 | 379.04 | 15.74 | 378.74 | 20.155 | 378.9 | 13.596 | 378.59 | 14.981
380.41 | 11.619 | 379.93 | 17.471 | 379.59 | 15.022 | 379.2 | 15.478 | 378.91 | 19.867 | 379.07 | 13.342 | 378.76 | 14.745
380.58 | 11.441 | 380.09 | 17.183 | 379.75 | 14.732 | 379.37 | 15.216 | 379.07 | 19.583 | 379.24 | 13.087 | 378.93 | 14.511
380.75 | 11.265 | 380.25 | 16.899 | 379.92 | 14.448 | 379.54 | 14.949 | 379.24 | 19.3 | 379.41 | 12.848 | 379.09 | 14.278
380.92 | 11.091 | 380.42 | 16.619 | 380.08 | 14.161 | 379.7 | 14.696 | 379.41 | 19.022 | 379.58 | 12.606 | 379.26 | 14.046
381.1 | 10.929 | 380.58 | 16.335 | 380.24 | 13.879 | 379.87 | 14.436 | 379.57 | 18.737 | 379.75 | 12.365 | 379.43 | 13.821
381.27 | 10.773 | 380.75 | 16.054 | 380.41 | 13.595 | 380.04 | 14.186 | 379.74 | 18.465 | 379.91 | 12.12 | 379.6 | 13.599
381.44 | 10.621 | 380.91 | 15.774 | 380.57 | 13.309 | 380.21 | 13.937 | 379.9 | 18.181 | 380.08 | 11.89 | 379.77 | 13.375
381.62 | 10.471 | 381.07 | 15.492 | 380.74 | 13.033 | 380.37 | 13.683 | 380.07 | 17.906 | 380.25 | 11.65 | 379.93 | 13.156
381.79 | 10.329 | 381.24 | 15.214 | 380.9 | 12.761 | 380.54 | 13.431 | 380.24 | 17.639 | 380.42 | 11.418 | 380.1 | 12.942
381.96 | 10.195 | 381.4 | 14.942 | 381.07 | 12.487 | 380.71 | 13.192 | 380.4 | 17.362 | 380.59 | 11.196 | 380.27 | 12.727
382.14 | 10.067 | 381.57 | 14.671 | 381.23 | 12.212 | 380.88 | 12.946 | 380.57 | 17.087 | 380.76 | 10.977 | 380.44 | 12.518
382.31 | 9.94 | 381.73 | 14.402 | 381.4 | 11.945 | 381.05 | 12.707 | 380.74 | 16.82 | 380.93 | 10.754 | 380.61 | 12.317
382.48 | 9.82 | 381.9 | 14.133 | 381.56 | 11.677 | 381.21 | 12.463 | 380.9 | 16.546 | 381.1 | 10.54 | 380.78 | 12.117
382.66 | 9.711 | 382.06 | 13.868 | 381.73 | 11.413 | 381.38 | 12.232 | 381.07 | 16.276 | 381.27 | 10.323 | 380.95 | 11.919
382.83 | 9.605 | 382.23 | 13.604 | 381.9 | 11.152 | 381.55 | 12.004 | 381.24 | 16.002 | 381.44 | 10.116 | 381.12 | 11.727
383.01 | 9.504 | 382.4 | 13.345 | 382.06 | 10.895 | 381.72 | 11.769 | 381.41 | 15.736 | 381.61 | 9.914 | 381.29 | 11.537
383.19 | 9.41 | 382.56 | 13.086 | 382.23 | 10.638 | 381.89 | 11.542 | 381.57 | 15.475 | 381.78 | 9.711 | 381.46 | 11.357
383.36 | 9.318 | 382.73 | 12.83 | 382.39 | 10.384 | 382.06 | 11.32 | 381.74 | 15.212 | 381.95 | 9.515 | 381.63 | 11.179
383.54 | 9.237 | 382.89 | 12.573 | 382.56 | 10.136 | 382.23 | 11.095 | 381.91 | 14.95 | 382.12 | 9.332 | 381.8 | 11.003
383.71 | 9.164 | 383.06 | 12.323 | 382.73 | 9.888 | 382.39 | 10.879 | 382.07 | 14.696 | 382.29 | 9.144 | 381.97 | 10.838
383.89 | 9.098 | 383.23 | 12.076 | 382.89 | 9.65 | 382.56 | 10.668 | 382.24 | 14.431 | 382.46 | 8.972 | 382.14 | 10.677
384.07 | 9.033 | 383.39 | 11.829 | 383.06 | 9.407 | 382.73 | 10.464 | 382.41 | 14.175 | 382.63 | 8.801 | 382.31 | 10.523
384.24 | 8.974 | 383.56 | 11.59 | 383.23 | 9.173 | 382.9 | 10.259 | 382.58 | 13.918 | 382.8 | 8.636 | 382.48 | 10.375
384.42 | 8.92 | 383.73 | 11.354 | 383.39 | 8.944 | 383.07 | 10.063 | 382.74 | 13.659 | 382.97 | 8.477 | 382.65 | 10.233
384.6 | 8.875 | 383.9 | 11.121 | 383.56 | 8.722 | 383.24 | 9.864 | 382.91 | 13.412 | 383.15 | 8.327 | 382.82 | 10.095
384.78 | 8.837 | 384.06 | 10.888 | 383.73 | 8.498 | 383.41 | 9.672 | 383.08 | 13.158 | 383.32 | 8.185 | 383 | 9.966
384.96 | 8.792 | 384.23 | 10.662 | 383.89 | 8.287 | 383.58 | 9.49 | 383.25 | 12.909 | 383.49 | 8.053 | 383.17 | 9.837
385.14 | 8.753 | 384.4 | 10.445 | 384.06 | 8.075 | 383.75 | 9.309 | 383.41 | 12.662 | 383.66 | 7.922 | 383.34 | 9.722
385.31 | 8.724 | 384.57 | 10.225 | 384.23 | 7.87 | 383.92 | 9.136 | 383.58 | 12.416 | 383.84 | 7.799 | 383.51 | 9.616
385.49 | 8.698 | 384.74 | 10.016 | 384.4 | 7.667 | 384.09 | 8.97 | 383.75 | 12.173 | 384.01 | 7.688 | 383.69 | 9.518
385.67 | 8.671 | 384.91 | 9.808 | 384.57 | 7.479 | 384.27 | 8.809 | 383.92 | 11.932 | 384.18 | 7.586 | 383.86 | 9.421
385.85 | 8.651 | 385.08 | 9.607 | 384.74 | 7.292 | 384.44 | 8.654 | 384.09 | 11.694 | 384.36 | 7.488 | 384.03 | 9.335
386.03 | 8.631 | 385.25 | 9.412 | 384.9 | 7.112 | 384.61 | 8.505 | 384.26 | 11.452 | 384.53 | 7.396 | 384.21 | 9.257
386.21 | 8.612 | 385.42 | 9.227 | 385.07 | 6.942 | 384.78 | 8.364 | 384.42 | 11.215 | 384.7 | 7.311 | 384.38 | 9.183
386.39 | 8.599 | 385.59 | 9.041 | 385.24 | 6.783 | 384.95 | 8.232 | 384.59 | 10.984 | 384.88 | 7.23 | 384.55 | 9.123
386.57 | 8.583 | 385.76 | 8.869 | 385.41 | 6.624 | 385.13 | 8.106 | 384.76 | 10.757 | 385.05 | 7.158 | 384.73 | 9.062
386.76 | 8.565 | 385.93 | 8.696 | 385.58 | 6.481 | 385.3 | 7.986 | 384.93 | 10.528 | 385.23 | 7.092 | 384.9 | 9.013
386.94 | 8.553 | 386.1 | 8.536 | 385.75 | 6.345 | 385.47 | 7.872 | 385.1 | 10.307 | 385.4 | 7.026 | 385.08 | 8.97
387.12 | 8.539 | 386.28 | 8.383 | 385.92 | 6.214 | 385.65 | 7.766 | 385.26 | 10.091 | 385.58 | 6.969 | 385.26 | 8.93
387.3 | 8.529 | 386.45 | 8.237 | 386.09 | 6.092 | 385.82 | 7.672 | 385.43 | 9.864 | 385.75 | 6.929 | 385.43 | 8.897
387.48 | 8.517 | 386.62 | 8.101 | 386.26 | 5.98 | 386 | 7.585 | 385.6 | 9.651 | 385.93 | 6.88 | 385.61 | 8.867
387.66 | 8.505 | 386.8 | 7.973 | 386.43 | 5.884 | 386.17 | 7.499 | 385.77 | 9.436 | 386.1 | 6.838 | 385.78 | 8.843
387.85 | 8.497 | 386.97 | 7.856 | 386.6 | 5.797 | 386.34 | 7.427 | 385.94 | 9.225 | 386.28 | 6.794 | 385.96 | 8.818
388.03 | 8.487 | 387.14 | 7.74 | 386.78 | 5.711 | 386.52 | 7.355 | 386.11 | 9.024 | 386.46 | 6.75 | 386.14 | 8.798
388.21 | 8.478 | 387.32 | 7.64 | 386.95 | 5.642 | 386.69 | 7.296 | 386.28 | 8.818 | 386.63 | 6.718 | 386.32 | 8.78
388.4 | 8.47 | 387.5 | 7.548 | 387.12 | 5.576 | 386.87 | 7.236 | 386.45 | 8.62 | 386.81 | 6.687 | 386.49 | 8.763
388.58 | 8.464 | 387.67 | 7.46 | 387.29 | 5.512 | 387.05 | 7.184 | 386.62 | 8.427 | 386.99 | 6.657 | 386.67 | 8.746
388.76 | 8.456 | 387.85 | 7.384 | 387.47 | 5.47 | 387.22 | 7.14 | 386.79 | 8.235 | 387.16 | 6.623 | 386.85 | 8.733
388.94 | 8.447 | 388.03 | 7.319 | 387.64 | 5.429 | 387.4 | 7.091 | 386.96 | 8.055 | 387.34 | 6.601 | 387.03 | 8.718
389.13 | 8.439 | 388.2 | 7.256 | 387.81 | 5.395 | 387.57 | 7.052 | 387.13 | 7.871 | 387.52 | 6.573 | 387.21 | 8.703
389.31 | 8.431 | 388.38 | 7.209 | 387.99 | 5.368 | 387.75 | 7.009 | 387.3 | 7.696 | 387.69 | 6.543 | 387.39 | 8.697
389.49 | 8.424 | 388.56 | 7.159 | 388.16 | 5.342 | 387.93 | 6.97 | 387.47 | 7.525 | 387.87 | 6.519 | 387.57 | 8.681
389.68 | 8.417 | 388.74 | 7.119 | 388.34 | 5.323 | 388.1 | 6.941 | 387.64 | 7.355 | 388.05 | 6.493 | 387.74 | 8.671
389.86 | 8.409 | 388.92 | 7.085 | 388.51 | 5.311 | 388.28 | 6.913 | 387.81 | 7.197 | 388.23 | 6.469 | 387.92 | 8.662
390.04 | 8.403 | 389.1 | 7.055 | 388.69 | 5.297 | 388.46 | 6.881 | 387.98 | 7.044 | 388.4 | 6.451 | 388.1 | 8.657
390.23 | 8.397 | 389.28 | 7.03 | 388.86 | 5.286 | 388.64 | 6.852 | 388.15 | 6.895 | 388.58 | 6.433 | 388.28 | 8.651
390.41 | 8.39 | 389.46 | 7.008 | 389.04 | 5.272 | 388.82 | 6.829 | 388.33 | 6.751 | 388.76 | 6.412 | 388.46 | 8.643
390.59 | 8.383 | 389.64 | 6.986 | 389.22 | 5.261 | 388.99 | 6.797 | 388.5 | 6.615 | 388.94 | 6.386 | 388.64 | 8.632
390.78 | 8.377 | 389.83 | 6.97 | 389.39 | 5.254 | 389.17 | 6.779 | 388.67 | 6.485 | 389.12 | 6.366 | 388.83 | 8.626
390.96 | 8.373 | 390.01 | 6.952 | 389.57 | 5.247 | 389.35 | 6.753 | 388.84 | 6.362 | 389.3 | 6.346 | 389.01 | 8.62
391.14 | 8.367 | 390.19 | 6.941 | 389.75 | 5.237 | 389.53 | 6.727 | 389.01 | 6.248 | 389.48 | 6.329 | 389.19 | 8.613
391.33 | 8.36 | 390.37 | 6.928 | 389.93 | 5.226 | 389.71 | 6.707 | 389.19 | 6.139 | 389.65 | 6.318 | 389.37 | 8.605
391.51 | 8.356 | 390.56 | 6.921 | 390.11 | 5.22 | 389.89 | 6.686 | 389.36 | 6.033 | 389.83 | 6.298 | 389.55 | 8.597
391.69 | 8.35 | 390.74 | 6.914 | 390.28 | 5.215 | 390.07 | 6.67 | 389.53 | 5.937 | 390.01 | 6.278 | 389.73 | 8.592
391.87 | 8.345 | 390.93 | 6.903 | 390.46 | 5.21 | 390.25 | 6.647 | 389.71 | 5.85 | 390.19 | 6.263 | 389.91 | 8.586
392.06 | 8.337 | 391.11 | 6.895 | 390.64 | 5.207 | 390.43 | 6.632 | 389.88 | 5.771 | 390.37 | 6.247 | 390.09 | 8.58
392.24 | 8.331 | 391.3 | 6.889 | 390.82 | 5.202 | 390.6 | 6.613 | 390.06 | 5.694 | 390.55 | 6.228 | 390.27 | 8.575
392.42 | 8.326 | 391.49 | 6.881 | 391 | 5.196 | 390.78 | 6.595 | 390.23 | 5.626 | 390.73 | 6.212 | 390.45 | 8.568
392.6 | 8.32 | 391.67 | 6.873 | 391.18 | 5.188 | 390.96 | 6.574 | 390.4 | 5.564 | 390.9 | 6.198 | 390.63 | 8.559
392.79 | 8.312 | 391.86 | 6.865 | 391.36 | 5.185 | 391.14 | 6.561 | 390.58 | 5.503 | 391.08 | 6.177 | 390.81 | 8.554
392.97 | 8.307 | 392.05 | 6.857 | 391.54 | 5.182 | 391.32 | 6.54 | 390.75 | 5.454 | 391.26 | 6.162 | 390.99 | 8.549
393.15 | 8.301 | 392.23 | 6.853 | 391.72 | 5.178 | 391.5 | 6.521 | 390.93 | 5.412 | 391.44 | 6.148 | 391.18 | 8.542
393.33 | 8.293 | 392.42 | 6.846 | 391.9 | 5.174 | 391.68 | 6.505 | 391.11 | 5.364 | 391.62 | 6.136 | 391.36 | 8.536
393.51 | 8.288 | 392.61 | 6.841 | 392.08 | 5.17 | 391.86 | 6.49 | 391.28 | 5.325 | 391.8 | 6.119 | 391.54 | 8.533
393.7 | 8.283 | 392.8 | 6.837 | 392.26 | 5.166 | 392.04 | 6.478 | 391.46 | 5.291 | 391.98 | 6.106 | 391.72 | 8.529
393.88 | 8.28 | 392.99 | 6.831 | 392.44 | 5.163 | 392.22 | 6.461 | 391.63 | 5.263 | 392.15 | 6.096 | 391.9 | 8.525
394.06 | 8.275 | 393.17 | 6.826 | 392.62 | 5.16 | 392.4 | 6.445 | 391.81 | 5.234 | 392.33 | 6.078 | 392.08 | 8.519
394.24 | 8.27 | 393.36 | 6.82 | 392.8 | 5.157 | 392.58 | 6.432 | 391.99 | 5.205 | 392.51 | 6.061 | 392.26 | 8.514
394.42 | 8.266 | 393.55 | 6.813 | 392.98 | 5.154 | 392.76 | 6.418 | 392.17 | 5.187 | 392.69 | 6.049 | 392.44 | 8.511
394.6 | 8.261 | 393.74 | 6.809 | 393.16 | 5.153 | 392.94 | 6.4 | 392.34 | 5.16 | 392.87 | 6.038 | 392.62 | 8.508
394.78 | 8.26 | 393.93 | 6.806 | 393.34 | 5.15 | 393.12 | 6.389 | 392.52 | 5.139 | 393.04 | 6.031 | 392.8 | 8.505
394.96 | 8.258 | 394.12 | 6.802 | 393.52 | 5.147 | 393.3 | 6.375 | 392.7 | 5.117 | 393.22 | 6.015 | 392.98 | 8.501
395.14 | 8.255 | 394.3 | 6.798 | 393.7 | 5.145 | 393.48 | 6.367 | 392.88 | 5.097 | 393.4 | 6.004 | 393.16 | 8.495
395.33 | 8.251 | 394.49 | 6.795 | 393.88 | 5.141 | 393.66 | 6.353 | 393.05 | 5.077 | 393.58 | 5.989 | 393.35 | 8.49
395.51 | 8.245 | 394.68 | 6.793 | 394.06 | 5.139 | 393.84 | 6.339 | 393.23 | 5.065 | 393.76 | 5.978 | 393.53 | 8.485
395.69 | 8.239 | 394.87 | 6.79 | 394.24 | 5.137 | 394.02 | 6.323 | 393.41 | 5.047 | 393.93 | 5.967 | 393.71 | 8.482
395.87 | 8.232 | 395.06 | 6.785 | 394.42 | 5.133 | 394.2 | 6.309 | 393.59 | 5.03 | 394.11 | 5.954 | 393.89 | 8.479
396.05 | 8.224 | 395.25 | 6.78 | 394.6 | 5.127 | 394.38 | 6.299 | 393.77 | 5.015 | 394.29 | 5.938 | 394.07 | 8.476
396.23 | 8.219 | 395.44 | 6.775 | 394.78 | 5.123 | 394.56 | 6.286 | 393.95 | 4.998 | 394.47 | 5.927 | 394.25 | 8.472
396.41 | 8.215 | 395.62 | 6.771 | 394.96 | 5.12 | 394.74 | 6.27 | 394.13 | 4.983 | 394.65 | 5.917 | 394.42 | 8.467
396.59 | 8.209 | 395.81 | 6.768 | 395.14 | 5.117 | 394.92 | 6.256 | 394.31 | 4.971 | 394.82 | 5.904 | 394.6 | 8.464
396.76 | 8.205 | 396 | 6.764 | 395.32 | 5.115 | 395.1 | 6.247 | 394.49 | 4.957 | 395 | 5.89 | 394.78 | 8.459
396.94 | 8.201 | 396.19 | 6.761 | 395.5 | 5.114 | 395.28 | 6.239 | 394.67 | 4.947 | 395.18 | 5.88 | 394.96 | 8.454
397.12 | 8.197 | 396.38 | 6.758 | 395.68 | 5.112 | 395.46 | 6.22 | 394.84 | 4.937 | 395.35 | 5.863 | 395.14 | 8.451
397.3 | 8.194 | 396.56 | 6.755 | 395.86 | 5.109 | 395.64 | 6.207 | 395.02 | 4.928 | 395.53 | 5.852 | 395.32 | 8.448
397.48 | 8.19 | 396.75 | 6.75 | 396.04 | 5.107 | 395.82 | 6.193 | 395.2 | 4.911 | 395.71 | 5.841 | 395.5 | 8.445
397.66 | 8.187 | 396.94 | 6.746 | 396.22 | 5.104 | 395.99 | 6.177 | 395.38 | 4.899 | 395.88 | 5.832 | 395.68 | 8.439
397.84 | 8.182 | 397.13 | 6.743 | 396.4 | 5.1 | 396.17 | 6.169 | 395.56 | 4.892 | 396.06 | 5.821 | 395.86 | 8.436
398.01 | 8.178 | 397.31 | 6.74 | 396.58 | 5.098 | 396.35 | 6.15 | 395.74 | 4.882 | 396.23 | 5.812 | 396.04 | 8.433
398.19 | 8.174 | 397.5 | 6.739 | 396.75 | 5.097 | 396.53 | 6.143 | 395.92 | 4.87 | 396.41 | 5.803 | 396.22 | 8.43
398.37 | 8.171 | 397.69 | 6.737 | 396.93 | 5.096 | 396.71 | 6.136 | 396.1 | 4.86 | 396.59 | 5.79 | 396.39 | 8.425
398.55 | 8.168 | 397.87 | 6.736 | 397.11 | 5.094 | 396.89 | 6.122 | 396.28 | 4.851 | 396.76 | 5.784 | 396.57 | 8.422
398.72 | 8.163 | 398.06 | 6.733 | 397.29 | 5.092 | 397.06 | 6.112 | 396.46 | 4.84 | 396.94 | 5.77 | 396.75 | 8.419
398.9 | 8.161 | 398.24 | 6.73 | 397.47 | 5.091 | 397.24 | 6.101 | 396.64 | 4.83 | 397.11 | 5.76 | 396.93 | 8.417
399.08 | 8.158 | 398.43 | 6.727 | 397.65 | 5.089 | 397.42 | 6.091 | 396.82 | 4.825 | 397.29 | 5.747 | 397.11 | 8.414
399.26 | 8.155 | 398.62 | 6.725 | 397.83 | 5.086 | 397.6 | 6.08 | 397 | 4.813 | 397.46 | 5.736 | 397.28 | 8.413
399.43 | 8.15 | 398.8 | 6.723 | 398 | 5.085 | 397.78 | 6.071 | 397.18 | 4.806 | 397.64 | 5.724 | 397.46 | 8.41
399.61 | 8.145 | 398.99 | 6.721 | 398.18 | 5.083 | 397.95 | 6.059 | 397.36 | 4.798 | 397.81 | 5.712 | 397.64 | 8.408
399.79 | 8.141 | 399.17 | 6.718 | 398.36 | 5.082 | 398.13 | 6.05 | 397.54 | 4.79 | 397.99 | 5.704 | 397.81 | 8.405
399.96 | 8.137 | 399.36 | 6.715 | 398.54 | 5.081 | 398.31 | 6.039 | 397.72 | 4.779 | 398.16 | 5.695 | 397.99 | 8.4
400.14 | 8.134 | 399.54 | 6.713 | 398.71 | 5.08 | 398.48 | 6.027 | 397.9 | 4.768 | 398.34 | 5.686 | 398.17 | 8.396
400.31 | 8.131 | 399.73 | 6.711 | 398.89 | 5.079 | 398.66 | 6.019 | 398.08 | 4.759 | 398.51 | 5.672 | 398.34 | 8.392
400.49 | 8.127 | 399.91 | 6.709 | 399.07 | 5.077 | 398.84 | 6.003 | 398.26 | 4.751 | 398.69 | 5.664 | 398.52 | 8.388
400.67 | 8.125 | 400.1 | 6.706 | 399.25 | 5.075 | 399.01 | 5.993 | 398.44 | 4.743 | 398.86 | 5.654 | 398.7 | 8.385
400.84 | 8.121 | 400.28 | 6.704 | 399.42 | 5.073 | 399.19 | 5.991 | 398.62 | 4.736 | 399.04 | 5.647 | 398.87 | 8.382
401.02 | 8.117 | 400.47 | 6.702 | 399.6 | 5.071 | 399.37 | 5.98 | 398.8 | 4.731 | 399.21 | 5.642 | 399.05 | 8.38
401.19 | 8.113 | 400.65 | 6.699 | 399.78 | 5.069 | 399.54 | 5.967 | 398.98 | 4.724 | 399.39 | 5.629 | 399.22 | 8.379
401.37 | 8.109 | 400.83 | 6.697 | 399.95 | 5.068 | 399.72 | 5.955 | 399.15 | 4.71 | 399.56 | 5.617 | 399.4 | 8.377
401.54 | 8.106 | 401.02 | 6.695 | 400.13 | 5.066 | 399.9 | 5.947 | 399.33 | 4.702 | 399.74 | 5.61 | 399.58 | 8.374
401.72 | 8.102 | 401.2 | 6.693 | 400.31 | 5.064 | 400.07 | 5.937 | 399.51 | 4.695 | 399.91 | 5.606 | 399.75 | 8.372
401.89 | 8.1 | 401.38 | 6.69 | 400.48 | 5.063 | 400.25 | 5.93 | 399.69 | 4.69 | 400.08 | 5.597 | 399.93 | 8.37
402.07 | 8.097 | 401.57 | 6.687 | 400.66 | 5.062 | 400.42 | 5.918 | 399.87 | 4.679 | 400.26 | 5.584 | 400.1 | 8.367
402.24 | 8.096 | 401.75 | 6.683 | 400.83 | 5.06 | 400.6 | 5.908 | 400.04 | 4.671 | 400.43 | 5.575 | 400.28 | 8.365
402.42 | 8.094 | 401.93 | 6.681 | 401.01 | 5.059 | 400.77 | 5.9 | 400.22 | 4.661 | 400.6 | 5.564 | 400.45 | 8.362
402.59 | 8.091 | 402.11 | 6.679 | 401.19 | 5.057 | 400.95 | 5.891 | 400.4 | 4.654 | 400.78 | 5.557 | 400.63 | 8.36
402.77 | 8.09 | 402.3 | 6.676 | 401.36 | 5.054 | 401.12 | 5.879 | 400.58 | 4.649 | 400.95 | 5.547 | 400.8 | 8.359
402.94 | 8.085 | 402.48 | 6.673 | 401.54 | 5.05 | 401.3 | 5.868 | 400.76 | 4.642 | 401.12 | 5.542 | 400.98 | 8.357
403.12 | 8.08 | 402.66 | 6.672 | 401.71 | 5.046 | 401.47 | 5.859 | 400.93 | 4.634 | 401.3 | 5.536 | 401.15 | 8.356
403.29 | 8.076 | 402.84 | 6.67 | 401.89 | 5.042 | 401.65 | 5.852 | 401.11 | 4.625 | 401.47 | 5.527 | 401.33 | 8.354
403.46 | 8.073 | 403.02 | 6.668 | 402.06 | 5.038 | 401.82 | 5.842 | 401.29 | 4.619 | 401.64 | 5.519 | 401.5 | 8.353
403.64 | 8.071 | 403.2 | 6.668 | 402.24 | 5.034 | 401.99 | 5.835 | 401.47 | 4.611 | 401.82 | 5.509 | 401.68 | 8.349
403.81 | 8.069 | 403.38 | 6.666 | 402.41 | 5.031 | 402.17 | 5.827 | 401.64 | 4.606 | 401.99 | 5.502 | 401.85 | 8.346
403.98 | 8.067 | 403.57 | 6.665 | 402.59 | 5.028 | 402.34 | 5.815 | 401.82 | 4.601 | 402.16 | 5.494 | 402.02 | 8.342
404.16 | 8.063 | 403.75 | 6.662 | 402.76 | 5.026 | 402.52 | 5.808 | 402 | 4.592 | 402.33 | 5.484 | 402.2 | 8.339
404.33 | 8.061 | 403.93 | 6.66 | 402.94 | 5.025 | 402.69 | 5.802 | 402.17 | 4.585 | 402.51 | 5.479 | 402.37 | 8.336
404.5 | 8.058 | 404.11 | 6.657 | 403.11 | 5.024 | 402.86 | 5.792 | 402.35 | 4.577 | 402.68 | 5.473 | 402.55 | 8.333
404.68 | 8.055 | 404.29 | 6.655 | 403.28 | 5.023 | 403.04 | 5.782 | 402.53 | 4.573 | 402.85 | 5.462 | 402.72 | 8.33
404.85 | 8.053 | 404.47 | 6.653 | 403.46 | 5.022 | 403.21 | 5.771 | 402.7 | 4.569 | 403.02 | 5.452 | 402.89 | 8.329
405.02 | 8.05 | 404.65 | 6.653 | 403.63 | 5.021 | 403.38 | 5.765 | 402.88 | 4.562 | 403.2 | 5.445 | 403.07 | 8.327
405.2 | 8.048 | 404.82 | 6.651 | 403.81 | 5.02 | 403.56 | 5.763 | 403.05 | 4.558 | 403.37 | 5.435 | 403.24 | 8.325
405.37 | 8.045 | 405 | 6.65 | 403.98 | 5.019 | 403.73 | 5.756 | 403.23 | 4.553 | 403.54 | 5.428 | 403.41 | 8.324
405.54 | 8.041 | 405.18 | 6.649 | 404.15 | 5.018 | 403.9 | 5.744 | 403.41 | 4.548 | 403.71 | 5.423 | 403.59 | 8.322
405.72 | 8.037 | 405.36 | 6.647 | 404.33 | 5.017 | 404.08 | 5.738 | 403.58 | 4.541 | 403.88 | 5.417 | 403.76 | 8.321
405.89 | 8.034 | 405.54 | 6.646 | 404.5 | 5.017 | 404.25 | 5.731 | 403.76 | 4.534 | 404.06 | 5.41 | 403.93 | 8.319
406.06 | 8.03 | 405.72 | 6.642 | 404.67 | 5.016 | 404.42 | 5.725 | 403.93 | 4.53 | 404.23 | 5.399 | 404.11 | 8.317
406.23 | 8.027 | 405.9 | 6.64 | 404.85 | 5.015 | 404.59 | 5.717 | 404.11 | 4.527 | 404.4 | 5.392 | 404.28 | 8.314
406.4 | 8.025 | 406.08 | 6.638 | 405.02 | 5.014 | 404.77 | 5.707 | 404.29 | 4.52 | 404.57 | 5.386 | 404.45 | 8.311
406.58 | 8.022 | 406.25 | 6.636 | 405.19 | 5.013 | 404.94 | 5.701 | 404.46 | 4.513 | 404.74 | 5.378 | 404.62 | 8.307
406.75 | 8.021 | 406.43 | 6.634 | 405.36 | 5.013 | 405.11 | 5.692 | 404.64 | 4.505 | 404.91 | 5.372 | 404.8 | 8.305
406.92 | 8.019 | 406.61 | 6.63 | 405.54 | 5.012 | 405.28 | 5.685 | 404.81 | 4.499 | 405.08 | 5.367 | 404.97 | 8.304
407.09 | 8.018 | 406.79 | 6.629 | 405.71 | 5.011 | 405.46 | 5.677 | 404.99 | 4.495 | 405.25 | 5.362 | 405.14 | 8.302
407.26 | 8.017 | 406.96 | 6.627 | 405.88 | 5.01 | 405.63 | 5.671 | 405.16 | 4.487 | 405.43 | 5.356 | 405.31 | 8.302
407.43 | 8.015 | 407.14 | 6.625 | 406.05 | 5.009 | 405.8 | 5.663 | 405.33 | 4.481 | 405.6 | 5.35 | 405.48 | 8.3
407.61 | 8.013 | 407.32 | 6.623 | 406.22 | 5.008 | 405.97 | 5.655 | 405.51 | 4.478 | 405.77 | 5.343 | 405.66 | 8.297
407.78 | 8.011 | 407.49 | 6.623 | 406.4 | 5.007 | 406.14 | 5.647 | 405.68 | 4.473 | 405.94 | 5.335 | 405.83 | 8.296
407.95 | 8.009 | 407.67 | 6.623 | 406.57 | 5.007 | 406.31 | 5.643 | 405.86 | 4.468 | 406.11 | 5.33 | 406 | 8.291
408.12 | 8.006 | 407.85 | 6.621 | 406.74 | 5.006 | 406.49 | 5.639 | 406.03 | 4.464 | 406.28 | 5.325 | 406.17 | 8.288
408.29 | 8.003 | 408.02 | 6.621 | 406.91 | 5.005 | 406.66 | 5.631 | 406.21 | 4.46 | 406.45 | 5.317 | 406.34 | 8.286
408.46 | 8 | 408.2 | 6.618 | 407.08 | 5.004 | 406.83 | 5.623 | 406.38 | 4.454 | 406.62 | 5.31 | 406.51 | 8.283
408.63 | 7.999 | 408.38 | 6.615 | 407.25 | 5.003 | 407 | 5.618 | 406.55 | 4.451 | 406.79 | 5.307 | 406.69 | 8.281
408.8 | 7.997 | 408.55 | 6.61 | 407.42 | 5.002 | 407.17 | 5.609 | 406.73 | 4.445 | 406.96 | 5.302 | 406.86 | 8.28
408.98 | 7.996 | 408.73 | 6.607 | 407.6 | 5.001 | 407.34 | 5.601 | 406.9 | 4.44 | 407.13 | 5.295 | 407.03 | 8.278
409.15 | 7.994 | 408.9 | 6.604 | 407.77 | 5 | 407.51 | 5.6 | 407.07 | 4.435 | 407.3 | 5.287 | 407.2 | 8.276
409.32 | 7.992 | 409.08 | 6.601 | 407.94 | 4.998 | 407.69 | 5.592 | 407.25 | 4.431 | 407.47 | 5.28 | 407.37 | 8.276
409.49 | 7.991 | 409.25 | 6.6 | 408.11 | 4.996 | 407.86 | 5.589 | 407.42 | 4.426 | 407.64 | 5.274 | 407.54 | 8.274
409.66 | 7.989 | 409.43 | 6.6 | 408.28 | 4.993 | 408.03 | 5.583 | 407.59 | 4.423 | 407.81 | 5.271 | 407.71 | 8.272
409.83 | 7.987 | 409.6 | 6.597 | 408.45 | 4.991 | 408.2 | 5.577 | 407.76 | 4.418 | 407.98 | 5.266 | 407.88 | 8.27
410 | 7.983 | 409.78 | 6.596 | 408.62 | 4.989 | 408.37 | 5.571 | 407.94 | 4.413 | 408.15 | 5.258 | 408.05 | 8.27
410.17 | 7.98 | 409.95 | 6.595 | 408.79 | 4.988 | 408.54 | 5.561 | 408.11 | 4.408 | 408.32 | 5.249 | 408.22 | 8.268
410.34 | 7.976 | 410.13 | 6.593 | 408.96 | 4.987 | 408.71 | 5.555 | 408.28 | 4.402 | 408.49 | 5.243 | 408.4 | 8.267
410.51 | 7.973 | 410.3 | 6.591 | 409.13 | 4.986 | 408.88 | 5.55 | 408.45 | 4.396 | 408.66 | 5.239 | 408.57 | 8.266
410.68 | 7.97 | 410.48 | 6.589 | 409.3 | 4.985 | 409.05 | 5.546 | 408.63 | 4.394 | 408.83 | 5.235 | 408.74 | 8.264
410.85 | 7.967 | 410.65 | 6.589 | 409.47 | 4.984 | 409.22 | 5.543 | 408.8 | 4.391 | 409 | 5.23 | 408.91 | 8.264
411.02 | 7.966 | 410.83 | 6.588 | 409.64 | 4.984 | 409.39 | 5.538 | 408.97 | 4.387 | 409.17 | 5.223 | 409.08 | 8.262
411.19 | 7.964 | 411 | 6.587 | 409.81 | 4.983 | 409.56 | 5.533 | 409.14 | 4.383 | 409.34 | 5.219 | 409.25 | 8.26
411.36 | 7.964 | 411.18 | 6.586 | 409.98 | 4.983 | 409.73 | 5.526 | 409.31 | 4.378 | 409.51 | 5.216 | 409.42 | 8.258
411.53 | 7.961 | 411.35 | 6.585 | 410.15 | 4.983 | 409.9 | 5.519 | 409.49 | 4.373 | 409.68 | 5.213 | 409.59 | 8.257
411.7 | 7.959 | 411.52 | 6.585 | 410.32 | 4.982 | 410.07 | 5.514 | 409.66 | 4.369 | 409.85 | 5.208 | 409.76 | 8.256
411.87 | 7.956 | 411.7 | 6.584 | 410.49 | 4.982 | 410.24 | 5.51 | 409.83 | 4.365 | 410.02 | 5.202 | 409.93 | 8.253
412.04 | 7.955 | 411.87 | 6.583 | 410.66 | 4.981 | 410.41 | 5.507 | 410 | 4.362 | 410.19 | 5.198 | 410.1 | 8.252
412.21 | 7.954 | 412.04 | 6.581 | 410.82 | 4.98 | 410.58 | 5.504 | 410.18 | 4.359 | 410.36 | 5.193 | 410.27 | 8.249
412.38 | 7.952 | 412.22 | 6.581 | 410.99 | 4.979 | 410.75 | 5.5 | 410.35 | 4.355 | 410.53 | 5.188 | 410.44 | 8.247
412.55 | 7.95 | 412.39 | 6.579 | 411.16 | 4.979 | 410.92 | 5.495 | 410.52 | 4.352 | 410.7 | 5.184 | 410.61 | 8.245
412.72 | 7.949 | 412.56 | 6.577 | 411.33 | 4.978 | 411.08 | 5.492 | 410.69 | 4.35 | 410.87 | 5.18 | 410.78 | 8.244
412.89 | 7.947 | 412.74 | 6.576 | 411.49 | 4.977 | 411.25 | 5.488 | 410.86 | 4.347 | 411.04 | 5.177 | 410.95 | 8.243
413.06 | 7.946 | 412.91 | 6.575 | 411.66 | 4.976 | 411.42 | 5.485 | 411.03 | 4.345 | 411.21 | 5.173 | 411.12 | 8.241
413.23 | 7.944 | 413.08 | 6.574 | 411.83 | 4.974 | 411.59 | 5.479 | 411.2 | 4.341 | 411.38 | 5.17 | 411.29 | 8.241
413.4 | 7.941 | 413.25 | 6.572 | 412 | 4.972 | 411.76 | 5.472 | 411.37 | 4.337 | 411.55 | 5.166 | 411.46 | 8.24
413.57 | 7.94 | 413.43 | 6.571 | 412.17 | 4.972 | 411.93 | 5.466 | 411.55 | 4.335 | 411.72 | 5.16 | 411.63 | 8.238
413.73 | 7.938 | 413.6 | 6.57 | 412.33 | 4.972 | 412.1 | 5.463 | 411.72 | 4.332 | 411.89 | 5.156 | 411.8 | 8.236
413.9 | 7.938 | 413.77 | 6.569 | 412.5 | 4.971 | 412.27 | 5.461 | 411.89 | 4.331 | 412.05 | 5.151 | 411.97 | 8.233
414.07 | 7.935 | 413.94 | 6.567 | 412.67 | 4.97 | 412.44 | 5.456 | 412.06 | 4.327 | 412.22 | 5.147 | 412.14 | 8.232
414.24 | 7.934 | 414.12 | 6.566 | 412.84 | 4.97 | 412.61 | 5.453 | 412.23 | 4.323 | 412.39 | 5.142 | 412.3 | 8.23
414.41 | 7.931 | 414.29 | 6.565 | 413.01 | 4.969 | 412.78 | 5.449 | 412.4 | 4.319 | 412.56 | 5.139 | 412.47 | 8.229
414.58 | 7.929 | 414.46 | 6.564 | 413.17 | 4.969 | 412.94 | 5.445 | 412.57 | 4.317 | 412.73 | 5.137 | 412.64 | 8.227
414.75 | 7.925 | 414.63 | 6.562 | 413.34 | 4.969 | 413.11 | 5.442 | 412.74 | 4.314 | 412.9 | 5.135 | 412.81 | 8.226
414.92 | 7.923 | 414.81 | 6.56 | 413.51 | 4.969 | 413.28 | 5.437 | 412.91 | 4.312 | 413.07 | 5.132 | 412.98 | 8.224
415.09 | 7.921 | 414.98 | 6.558 | 413.68 | 4.968 | 413.45 | 5.43 | 413.08 | 4.308 | 413.24 | 5.129 | 413.15 | 8.221
415.26 | 7.92 | 415.15 | 6.556 | 413.84 | 4.967 | 413.62 | 5.427 | 413.25 | 4.305 | 413.41 | 5.126 | 413.32 | 8.219
415.43 | 7.919 | 415.32 | 6.555 | 414.01 | 4.966 | 413.79 | 5.424 | 413.42 | 4.303 | 413.57 | 5.122 | 413.49 | 8.219
415.6 | 7.918 | 415.49 | 6.555 | 414.18 | 4.965 | 413.96 | 5.421 | 413.59 | 4.3 | 413.74 | 5.118 | 413.66 | 8.217
415.76 | 7.917 | 415.66 | 6.554 | 414.35 | 4.965 | 414.12 | 5.417 | 413.76 | 4.298 | 413.91 | 5.115 | 413.83 | 8.216
415.93 | 7.915 | 415.84 | 6.553 | 414.52 | 4.963 | 414.29 | 5.413 | 413.93 | 4.296 | 414.08 | 5.112 | 414 | 8.216
416.1 | 7.914 | 416.01 | 6.551 | 414.68 | 4.959 | 414.46 | 5.411 | 414.1 | 4.294 | 414.25 | 5.108 | 414.16 | 8.215
416.27 | 7.913 | 416.18 | 6.551 | 414.85 | 4.956 | 414.63 | 5.406 | 414.27 | 4.291 | 414.42 | 5.104 | 414.33 | 8.214
416.44 | 7.911 | 416.35 | 6.55 | 415.02 | 4.955 | 414.8 | 5.401 | 414.44 | 4.289 | 414.59 | 5.102 | 414.5 | 8.213
416.61 | 7.91 | 416.52 | 6.549 | 415.19 | 4.954 | 414.97 | 5.397 | 414.61 | 4.287 | 414.75 | 5.099 | 414.67 | 8.212
416.78 | 7.908 | 416.69 | 6.548 | 415.35 | 4.952 | 415.13 | 5.397 | 414.78 | 4.286 | 414.92 | 5.096 | 414.84 | 8.211
416.94 | 7.906 | 416.86 | 6.547 | 415.52 | 4.95 | 415.3 | 5.394 | 414.95 | 4.284 | 415.09 | 5.094 | 415.01 | 8.21
417.11 | 7.905 | 417.03 | 6.546 | 415.69 | 4.949 | 415.47 | 5.392 | 415.12 | 4.282 | 415.26 | 5.091 | 415.17 | 8.207
417.28 | 7.902 | 417.2 | 6.544 | 415.86 | 4.948 | 415.64 | 5.387 | 415.29 | 4.281 | 415.43 | 5.088 | 415.34 | 8.205
417.45 | 7.901 | 417.38 | 6.543 | 416.02 | 4.947 | 415.81 | 5.385 | 415.46 | 4.278 | 415.6 | 5.084 | 415.51 | 8.204
417.62 | 7.899 | 417.55 | 6.542 | 416.19 | 4.946 | 415.97 | 5.384 | 415.63 | 4.276 | 415.77 | 5.08 | 415.68 | 8.202
417.79 | 7.897 | 417.72 | 6.541 | 416.36 | 4.945 | 416.14 | 5.382 | 415.8 | 4.275 | 415.93 | 5.076 | 415.85 | 8.201
417.96 | 7.895 | 417.89 | 6.54 | 416.53 | 4.943 | 416.31 | 5.38 | 415.96 | 4.272 | 416.1 | 5.07 | 416.02 | 8.201
418.12 | 7.893 | 418.06 | 6.538 | 416.69 | 4.942 | 416.48 | 5.376 | 416.13 | 4.271 | 416.27 | 5.066 | 416.18 | 8.199
418.29 | 7.892 | 418.23 | 6.536 | 416.86 | 4.941 | 416.64 | 5.372 | 416.3 | 4.268 | 416.44 | 5.063 | 416.35 | 8.198
418.46 | 7.89 | 418.4 | 6.534 | 417.03 | 4.94 | 416.81 | 5.368 | 416.47 | 4.265 | 416.61 | 5.06 | 416.52 | 8.197
418.63 | 7.889 | 418.57 | 6.532 | 417.2 | 4.94 | 416.98 | 5.364 | 416.64 | 4.263 | 416.78 | 5.056 | 416.69 | 8.196
418.8 | 7.888 | 418.74 | 6.532 | 417.36 | 4.939 | 417.15 | 5.36 | 416.81 | 4.26 | 416.94 | 5.055 | 416.86 | 8.195
418.97 | 7.886 | 418.91 | 6.53 | 417.53 | 4.938 | 417.31 | 5.358 | 416.98 | 4.257 | 417.11 | 5.05 | 417.03 | 8.194
419.14 | 7.885 | 419.08 | 6.529 | 417.7 | 4.937 | 417.48 | 5.352 | 417.15 | 4.256 | 417.28 | 5.047 | 417.19 | 8.193
419.3 | 7.884 | 419.25 | 6.528 | 417.87 | 4.935 | 417.65 | 5.349 | 417.32 | 4.255 | 417.45 | 5.043 | 417.36 | 8.192
419.47 | 7.883 | 419.42 | 6.528 | 418.03 | 4.934 | 417.82 | 5.347 | 417.49 | 4.252 | 417.62 | 5.04 | 417.53 | 8.191
419.64 | 7.882 | 419.59 | 6.528 | 418.2 | 4.933 | 417.98 | 5.347 | 417.66 | 4.25 | 417.78 | 5.038 | 417.7 | 8.19
419.81 | 7.881 | 419.76 | 6.527 | 418.37 | 4.933 | 418.15 | 5.346 | 417.83 | 4.248 | 417.95 | 5.036 | 417.86 | 8.19
419.98 | 7.88 | 419.93 | 6.525 | 418.53 | 4.932 | 418.32 | 5.345 | 417.99 | 4.246 | 418.12 | 5.034 | 418.03 | 8.188
420.15 | 7.878 | 420.1 | 6.525 | 418.7 | 4.931 | 418.48 | 5.344 | 418.16 | 4.244 | 418.29 | 5.032 | 418.2 | 8.187
420.31 | 7.877 | 420.27 | 6.524 | 418.87 | 4.93 | 418.65 | 5.341 | 418.33 | 4.242 | 418.46 | 5.031 | 418.37 | 8.186
420.48 | 7.875 | 420.44 | 6.524 | 419.03 | 4.927 | 418.82 | 5.338 | 418.5 | 4.242 | 418.62 | 5.029 | 418.54 | 8.184
420.65 | 7.874 | 420.61 | 6.522 | 419.2 | 4.925 | 418.99 | 5.336 | 418.67 | 4.24 | 418.79 | 5.026 | 418.7 | 8.183
420.82 | 7.873 | 420.78 | 6.522 | 419.37 | 4.924 | 419.15 | 5.333 | 418.84 | 4.238 | 418.96 | 5.025 | 418.87 | 8.181
420.99 | 7.872 | 420.95 | 6.521 | 419.54 | 4.923 | 419.32 | 5.329 | 419.01 | 4.236 | 419.13 | 5.022 | 419.04 | 8.18
421.15 | 7.87 | 421.12 | 6.52 | 419.7 | 4.922 | 419.49 | 5.324 | 419.18 | 4.234 | 419.3 | 5.021 | 419.21 | 8.179
421.32 | 7.869 | 421.29 | 6.518 | 419.87 | 4.92 | 419.65 | 5.321 | 419.34 | 4.231 | 419.46 | 5.019 | 419.37 | 8.178
421.49 | 7.867 | 421.46 | 6.517 | 420.04 | 4.92 | 419.82 | 5.319 | 419.51 | 4.229 | 419.63 | 5.017 | 419.54 | 8.177
421.66 | 7.866 | 421.63 | 6.517 | 420.2 | 4.919 | 419.99 | 5.318 | 419.68 | 4.227 | 419.8 | 5.016 | 419.71 | 8.176
421.83 | 7.866 | 421.8 | 6.515 | 420.37 | 4.918 | 420.15 | 5.318 | 419.85 | 4.225 | 419.97 | 5.012 | 419.88 | 8.175
421.99 | 7.865 | 421.97 | 6.513 | 420.54 | 4.917 | 420.32 | 5.315 | 420.02 | 4.222 | 420.14 | 5.011 | 420.04 | 8.173
422.16 | 7.863 | 422.14 | 6.51 | 420.7 | 4.916 | 420.49 | 5.313 | 420.19 | 4.219 | 420.3 | 5.009 | 420.21 | 8.171
422.33 | 7.861 | 422.31 | 6.509 | 420.87 | 4.915 | 420.66 | 5.31 | 420.35 | 4.217 | 420.47 | 5.007 | 420.38 | 8.17
422.5 | 7.859 | 422.48 | 6.509 | 421.04 | 4.915 | 420.82 | 5.306 | 420.52 | 4.216 | 420.64 | 5.006 | 420.55 | 8.169
422.67 | 7.858 | 422.65 | 6.508 | 421.2 | 4.914 | 420.99 | 5.305 | 420.69 | 4.215 | 420.81 | 5.004 | 420.71 | 8.167
422.83 | 7.857 | 422.82 | 6.508 | 421.37 | 4.913 | 421.16 | 5.304 | 420.86 | 4.214 | 420.97 | 5.003 | 420.88 | 8.166
423 | 7.857 | 422.99 | 6.508 | 421.54 | 4.913 | 421.32 | 5.303 | 421.03 | 4.212 | 421.14 | 5.001 | 421.05 | 8.165
423.17 | 7.855 | 423.16 | 6.506 | 421.7 | 4.912 | 421.49 | 5.303 | 421.19 | 4.212 | 421.31 | 4.999 | 421.22 | 8.164
423.34 | 7.854 | 423.33 | 6.506 | 421.87 | 4.911 | 421.66 | 5.3 | 421.36 | 4.21 | 421.48 | 4.996 | 421.38 | 8.163
423.5 | 7.853 | 423.5 | 6.505 | 422.04 | 4.911 | 421.82 | 5.296 | 421.53 | 4.209 | 421.64 | 4.993 | 421.55 | 8.162
423.67 | 7.852 | 423.67 | 6.505 | 422.2 | 4.91 | 421.99 | 5.292 | 421.7 | 4.208 | 421.81 | 4.989 | 421.72 | 8.161
423.84 | 7.85 | 423.84 | 6.505 | 422.37 | 4.909 | 422.16 | 5.289 | 421.87 | 4.206 | 421.98 | 4.987 | 421.89 | 8.16
424.01 | 7.849 | 424.01 | 6.505 | 422.53 | 4.908 | 422.32 | 5.287 | 422.04 | 4.205 | 422.14 | 4.985 | 422.05 | 8.158
424.17 | 7.848 | 424.17 | 6.504 | 422.7 | 4.907 | 422.49 | 5.286 | 422.2 | 4.204 | 422.31 | 4.984 | 422.22 | 8.158
424.34 | 7.846 | 424.34 | 6.502 | 422.87 | 4.906 | 422.66 | 5.285 | 422.37 | 4.202 | 422.48 | 4.983 | 422.39 | 8.157
424.51 | 7.846 | 424.51 | 6.501 | 423.03 | 4.906 | 422.82 | 5.284 | 422.54 | 4.201 | 422.65 | 4.982 | 422.55 | 8.156
424.68 | 7.845 | 424.68 | 6.499 | 423.2 | 4.905 | 422.99 | 5.283 | 422.71 | 4.2 | 422.81 | 4.981 | 422.72 | 8.156
424.84 | 7.844 | 424.85 | 6.498 | 423.37 | 4.905 | 423.16 | 5.282 | 422.88 | 4.198 | 422.98 | 4.98 | 422.89 | 8.155
425.01 | 7.843 | 425.02 | 6.498 | 423.53 | 4.904 | 423.32 | 5.281 | 423.04 | 4.197 | 423.15 | 4.979 | 423.05 | 8.153
425.18 | 7.843 | 425.19 | 6.497 | 423.7 | 4.903 | 423.49 | 5.279 | 423.21 | 4.196 | 423.32 | 4.978 | 423.22 | 8.153
425.35 | 7.842 | 425.36 | 6.496 | 423.87 | 4.902 | 423.66 | 5.276 | 423.38 | 4.195 | 423.48 | 4.977 | 423.39 | 8.152
425.51 | 7.841 | 425.53 | 6.495 | 424.03 | 4.901 | 423.82 | 5.276 | 423.55 | 4.193 | 423.65 | 4.975 | 423.56 | 8.151
425.68 | 7.841 | 425.69 | 6.495 | 424.2 | 4.9 | 423.99 | 5.274 | 423.72 | 4.191 | 423.82 | 4.973 | 423.72 | 8.15
425.85 | 7.84 | 425.86 | 6.494 | 424.36 | 4.899 | 424.16 | 5.273 | 423.88 | 4.189 | 423.98 | 4.969 | 423.89 | 8.147
426.01 | 7.839 | 426.03 | 6.494 | 424.53 | 4.898 | 424.32 | 5.271 | 424.05 | 4.185 | 424.15 | 4.967 | 424.06 | 8.147
426.18 | 7.839 | 426.2 | 6.494 | 424.69 | 4.898 | 424.49 | 5.271 | 424.22 | 4.183 | 424.32 | 4.965 | 424.22 | 8.145
426.35 | 7.838 | 426.37 | 6.493 | 424.86 | 4.897 | 424.66 | 5.268 | 424.39 | 4.181 | 424.49 | 4.962 | 424.39 | 8.144
426.52 | 7.837 | 426.54 | 6.493 | 425.02 | 4.895 | 424.82 | 5.266 | 424.55 | 4.179 | 424.65 | 4.96 | 424.56 | 8.142
426.68 | 7.836 | 426.71 | 6.492 | 425.19 | 4.894 | 424.99 | 5.263 | 424.72 | 4.177 | 424.82 | 4.959 | 424.72 | 8.141
426.85 | 7.834 | 426.87 | 6.492 | 425.35 | 4.893 | 425.15 | 5.261 | 424.89 | 4.176 | 424.99 | 4.957 | 424.89 | 8.141
427.02 | 7.831 | 427.04 | 6.491 | 425.52 | 4.891 | 425.32 | 5.259 | 425.06 | 4.175 | 425.15 | 4.955 | 425.06 | 8.14
427.19 | 7.828 | 427.21 | 6.491 | 425.68 | 4.891 | 425.49 | 5.258 | 425.23 | 4.174 | 425.32 | 4.953 | 425.23 | 8.139
427.35 | 7.826 | 427.38 | 6.49 | 425.85 | 4.89 | 425.65 | 5.257 | 425.39 | 4.173 | 425.49 | 4.951 | 425.39 | 8.138
427.52 | 7.824 | 427.55 | 6.49 | 426.01 | 4.889 | 425.82 | 5.256 | 425.56 | 4.172 | 425.66 | 4.949 | 425.56 | 8.138
427.69 | 7.823 | 427.72 | 6.49 | 426.18 | 4.887 | 425.99 | 5.255 | 425.73 | 4.17 | 425.82 | 4.948 | 425.73 | 8.137
427.86 | 7.823 | 427.89 | 6.489 | 426.34 | 4.886 | 426.15 | 5.252 | 425.89 | 4.169 | 425.99 | 4.947 | 425.89 | 8.137
428.02 | 7.821 | 428.06 | 6.488 | 426.51 | 4.885 | 426.32 | 5.25 | 426.06 | 4.168 | 426.16 | 4.946 | 426.06 | 8.137
428.19 | 7.821 | 428.22 | 6.488 | 426.67 | 4.885 | 426.49 | 5.249 | 426.23 | 4.167 | 426.32 | 4.945 | 426.23 | 8.136
428.36 | 7.82 | 428.39 | 6.487 | 426.84 | 4.884 | 426.65 | 5.246 | 426.4 | 4.166 | 426.49 | 4.943 | 426.4 | 8.136
428.52 | 7.819 | 428.56 | 6.487 | 427 | 4.882 | 426.82 | 5.245 | 426.56 | 4.164 | 426.66 | 4.942 | 426.56 | 8.135
428.69 | 7.819 | 428.73 | 6.486 | 427.17 | 4.881 | 426.99 | 5.245 | 426.73 | 4.163 | 426.82 | 4.941 | 426.73 | 8.135
428.86 | 7.818 | 428.9 | 6.486 | 427.33 | 4.879 | 427.15 | 5.244 | 426.9 | 4.161 | 426.99 | 4.94 | 426.9 | 8.135
429.03 | 7.817 | 429.07 | 6.485 | 427.5 | 4.878 | 427.32 | 5.244 | 427.07 | 4.16 | 427.16 | 4.939 | 427.06 | 8.134
429.19 | 7.816 | 429.23 | 6.484 | 427.66 | 4.878 | 427.48 | 5.242 | 427.23 | 4.16 | 427.33 | 4.938 | 427.23 | 8.134
429.36 | 7.814 | 429.4 | 6.483 | 427.83 | 4.877 | 427.65 | 5.241 | 427.4 | 4.16 | 427.49 | 4.936 | 427.4 | 8.133
429.53 | 7.813 | 429.57 | 6.483 | 427.99 | 4.876 | 427.82 | 5.241 | 427.57 | 4.159 | 427.66 | 4.934 | 427.56 | 8.133
429.69 | 7.812 | 429.74 | 6.481 | 428.16 | 4.875 | 427.98 | 5.241 | 427.73 | 4.158 | 427.83 | 4.933 | 427.73 | 8.132
429.86 | 7.812 | 429.91 | 6.479 | 428.33 | 4.875 | 428.15 | 5.24 | 427.9 | 4.157 | 427.99 | 4.932 | 427.9 | 8.13
430.03 | 7.811 | 430.08 | 6.477 | 428.49 | 4.875 | 428.31 | 5.24 | 428.07 | 4.156 | 428.16 | 4.931 | 428.07 | 8.13
430.2 | 7.81 | 430.24 | 6.475 | 428.66 | 4.875 | 428.48 | 5.238 | 428.24 | 4.155 | 428.33 | 4.93 | 428.23 | 8.128
430.36 | 7.809 | 430.41 | 6.474 | 428.82 | 4.874 | 428.65 | 5.238 | 428.4 | 4.154 | 428.49 | 4.929 | 428.4 | 8.127
430.53 | 7.808 | 430.58 | 6.473 | 428.99 | 4.874 | 428.81 | 5.237 | 428.57 | 4.154 | 428.66 | 4.927 | 428.57 | 8.126
430.7 | 7.808 | 430.75 | 6.473 | 429.15 | 4.873 | 428.98 | 5.236 | 428.74 | 4.152 | 428.83 | 4.925 | 428.74 | 8.124
430.86 | 7.807 | 430.92 | 6.472 | 429.32 | 4.873 | 429.15 | 5.235 | 428.9 | 4.15 | 429 | 4.924 | 428.9 | 8.123
431.03 | 7.807 | 431.09 | 6.472 | 429.48 | 4.873 | 429.31 | 5.233 | 429.07 | 4.148 | 429.16 | 4.923 | 429.07 | 8.121
431.2 | 7.806 | 431.26 | 6.471 | 429.65 | 4.872 | 429.48 | 5.232 | 429.24 | 4.146 | 429.33 | 4.922 | 429.24 | 8.121
431.36 | 7.806 | 431.42 | 6.471 | 429.82 | 4.871 | 429.65 | 5.227 | 429.4 | 4.146 | 429.5 | 4.922 | 429.4 | 8.119
431.53 | 7.806 | 431.59 | 6.471 | 429.98 | 4.871 | 429.81 | 5.226 | 429.57 | 4.146 | 429.66 | 4.92 | 429.57 | 8.118
431.7 | 7.806 | 431.76 | 6.471 | 430.15 | 4.87 | 429.98 | 5.225 | 429.74 | 4.145 | 429.83 | 4.919 | 429.74 | 8.118
431.86 | 7.805 | 431.93 | 6.47 | 430.31 | 4.87 | 430.14 | 5.224 | 429.91 | 4.143 | 430 | 4.918 | 429.91 | 8.117
432.03 | 7.804 | 432.1 | 6.469 | 430.48 | 4.869 | 430.31 | 5.223 | 430.07 | 4.142 | 430.16 | 4.917 | 430.07 | 8.116
432.2 | 7.803 | 432.26 | 6.468 | 430.65 | 4.868 | 430.48 | 5.222 | 430.24 | 4.142 | 430.33 | 4.916 | 430.24 | 8.115
432.37 | 7.803 | 432.43 | 6.468 | 430.81 | 4.867 | 430.64 | 5.222 | 430.41 | 4.141 | 430.5 | 4.914 | 430.41 | 8.115
432.53 | 7.803 | 432.6 | 6.467 | 430.98 | 4.867 | 430.81 | 5.221 | 430.57 | 4.14 | 430.66 | 4.913 | 430.57 | 8.113
432.7 | 7.802 | 432.77 | 6.466 | 431.14 | 4.866 | 430.98 | 5.219 | 430.74 | 4.139 | 430.83 | 4.911 | 430.74 | 8.113
432.86 | 7.8 | 432.94 | 6.464 | 431.31 | 4.866 | 431.14 | 5.218 | 430.91 | 4.138 | 431 | 4.909 | 430.91 | 8.111
433.03 | 7.799 | 433.1 | 6.464 | 431.48 | 4.865 | 431.31 | 5.217 | 431.08 | 4.137 | 431.17 | 4.906 | 431.07 | 8.11
433.2 | 7.797 | 433.27 | 6.464 | 431.64 | 4.864 | 431.47 | 5.217 | 431.24 | 4.135 | 431.33 | 4.905 | 431.24 | 8.109
433.36 | 7.796 | 433.44 | 6.463 | 431.81 | 4.864 | 431.64 | 5.217 | 431.41 | 4.134 | 431.5 | 4.904 | 431.41 | 8.108
433.53 | 7.795 | 433.61 | 6.462 | 431.97 | 4.863 | 431.8 | 5.215 | 431.58 | 4.134 | 431.67 | 4.903 | 431.58 | 8.107
433.7 | 7.794 | 433.78 | 6.462 | 432.14 | 4.862 | 431.97 | 5.214 | 431.74 | 4.133 | 431.83 | 4.902 | 431.74 | 8.105
433.87 | 7.794 | 433.95 | 6.461 | 432.3 | 4.862 | 432.14 | 5.214 | 431.91 | 4.132 | 432 | 4.9 | 431.91 | 8.104
434.03 | 7.793 | 434.11 | 6.46 | 432.47 | 4.861 | 432.3 | 5.212 | 432.08 | 4.131 | 432.17 | 4.899 | 432.08 | 8.103
434.2 | 7.793 | 434.28 | 6.46 | 432.64 | 4.86 | 432.47 | 5.212 | 432.25 | 4.13 | 432.33 | 4.899 | 432.25 | 8.102
434.37 | 7.792 | 434.45 | 6.46 | 432.8 | 4.859 | 432.63 | 5.212 | 432.41 | 4.129 | 432.5 | 4.898 | 432.41 | 8.101
434.53 | 7.791 | 434.62 | 6.46 | 432.97 | 4.858 | 432.8 | 5.211 | 432.58 | 4.128 | 432.67 | 4.897 | 432.58 | 8.101
434.7 | 7.79 | 434.79 | 6.459 | 433.13 | 4.857 | 432.96 | 5.211 | 432.75 | 4.128 | 432.83 | 4.896 | 432.75 | 8.101
434.87 | 7.79 | 434.95 | 6.458 | 433.3 | 4.856 | 433.13 | 5.21 | 432.91 | 4.127 | 433 | 4.896 | 432.91 | 8.1
435.03 | 7.789 | 435.12 | 6.457 | 433.46 | 4.855 | 433.3 | 5.209 | 433.08 | 4.126 | 433.17 | 4.895 | 433.08 | 8.099
435.2 | 7.787 | 435.29 | 6.456 | 433.63 | 4.853 | 433.46 | 5.209 | 433.25 | 4.125 | 433.33 | 4.894 | 433.25 | 8.098
435.37 | 7.786 | 435.46 | 6.455 | 433.79 | 4.851 | 433.63 | 5.208 | 433.41 | 4.125 | 433.5 | 4.894 | 433.42 | 8.098
435.53 | 7.786 | 435.63 | 6.454 | 433.96 | 4.851 | 433.79 | 5.207 | 433.58 | 4.124 | 433.67 | 4.893 | 433.58 | 8.098
435.7 | 7.785 | 435.79 | 6.453 | 434.13 | 4.85 | 433.96 | 5.207 | 433.75 | 4.123 | 433.83 | 4.892 | 433.75 | 8.098
435.86 | 7.783 | 435.96 | 6.452 | 434.29 | 4.85 | 434.13 | 5.206 | 433.92 | 4.122 | 434 | 4.891 | 433.92 | 8.098
436.03 | 7.781 | 436.13 | 6.45 | 434.46 | 4.849 | 434.29 | 5.206 | 434.08 | 4.122 | 434.17 | 4.89 | 434.08 | 8.098
436.2 | 7.781 | 436.3 | 6.449 | 434.62 | 4.849 | 434.46 | 5.204 | 434.25 | 4.121 | 434.33 | 4.889 | 434.25 | 8.097
436.36 | 7.78 | 436.47 | 6.449 | 434.79 | 4.848 | 434.62 | 5.203 | 434.42 | 4.12 | 434.5 | 4.887 | 434.42 | 8.096
436.53 | 7.779 | 436.63 | 6.449 | 434.95 | 4.848 | 434.79 | 5.201 | 434.58 | 4.119 | 434.67 | 4.886 | 434.59 | 8.095
436.7 | 7.778 | 436.8 | 6.448 | 435.12 | 4.849 | 434.95 | 5.201 | 434.75 | 4.118 | 434.83 | 4.884 | 434.75 | 8.095
436.86 | 7.778 | 436.97 | 6.447 | 435.28 | 4.849 | 435.12 | 5.2 | 434.92 | 4.117 | 435 | 4.882 | 434.92 | 8.095
437.03 | 7.777 | 437.14 | 6.447 | 435.45 | 4.849 | 435.29 | 5.198 | 435.08 | 4.116 | 435.17 | 4.881 | 435.09 | 8.094
437.2 | 7.777 | 437.3 | 6.446 | 435.61 | 4.849 | 435.45 | 5.198 | 435.25 | 4.115 | 435.33 | 4.88 | 435.25 | 8.093
437.36 | 7.776 | 437.47 | 6.446 | 435.78 | 4.849 | 435.62 | 5.198 | 435.42 | 4.114 | 435.5 | 4.879 | 435.42 | 8.092
437.53 | 7.775 | 437.64 | 6.446 | 435.94 | 4.85 | 435.78 | 5.195 | 435.59 | 4.114 | 435.67 | 4.878 | 435.59 | 8.09
437.69 | 7.774 | 437.81 | 6.445 | 436.11 | 4.849 | 435.95 | 5.192 | 435.75 | 4.113 | 435.83 | 4.878 | 435.76 | 8.089
437.86 | 7.774 | 437.98 | 6.445 | 436.27 | 4.849 | 436.11 | 5.191 | 435.92 | 4.112 | 436 | 4.877 | 435.92 | 8.088
438.03 | 7.774 | 438.14 | 6.445 | 436.44 | 4.849 | 436.28 | 5.19 | 436.09 | 4.111 | 436.17 | 4.877 | 436.09 | 8.087
438.19 | 7.773 | 438.31 | 6.443 | 436.61 | 4.848 | 436.45 | 5.187 | 436.25 | 4.11 | 436.33 | 4.876 | 436.26 | 8.086
438.36 | 7.771 | 438.48 | 6.442 | 436.77 | 4.847 | 436.61 | 5.186 | 436.42 | 4.11 | 436.5 | 4.875 | 436.42 | 8.084
438.53 | 7.771 | 438.65 | 6.442 | 436.94 | 4.847 | 436.78 | 5.184 | 436.59 | 4.109 | 436.67 | 4.874 | 436.59 | 8.083
438.69 | 7.77 | 438.82 | 6.441 | 437.1 | 4.846 | 436.94 | 5.184 | 436.75 | 4.109 | 436.83 | 4.873 | 436.76 | 8.083
438.86 | 7.769 | 438.98 | 6.441 | 437.27 | 4.843 | 437.11 | 5.183 | 436.92 | 4.108 | 437 | 4.872 | 436.93 | 8.082
439.03 | 7.768 | 439.15 | 6.439 | 437.43 | 4.842 | 437.27 | 5.182 | 437.09 | 4.107 | 437.17 | 4.871 | 437.09 | 8.081
439.19 | 7.768 | 439.32 | 6.438 | 437.6 | 4.84 | 437.44 | 5.181 | 437.26 | 4.107 | 437.33 | 4.87 | 437.26 | 8.081
439.36 | 7.767 | 439.49 | 6.437 | 437.76 | 4.838 | 437.6 | 5.18 | 437.42 | 4.107 | 437.5 | 4.869 | 437.43 | 8.081
439.52 | 7.765 | 439.65 | 6.437 | 437.93 | 4.838 | 437.77 | 5.179 | 437.59 | 4.107 | 437.67 | 4.868 | 437.59 | 8.08
439.69 | 7.763 | 439.82 | 6.436 | 438.09 | 4.838 | 437.94 | 5.179 | 437.76 | 4.107 | 437.83 | 4.867 | 437.76 | 8.079
439.86 | 7.763 | 439.99 | 6.435 | 438.26 | 4.837 | 438.1 | 5.178 | 437.92 | 4.106 | 438 | 4.866 | 437.93 | 8.078
440.02 | 7.763 | 440.16 | 6.435 | 438.42 | 4.836 | 438.27 | 5.178 | 438.09 | 4.106 | 438.17 | 4.865 | 438.1 | 8.078
440.19 | 7.762 | 440.32 | 6.434 | 438.59 | 4.836 | 438.43 | 5.177 | 438.26 | 4.106 | 438.33 | 4.863 | 438.26 | 8.078
440.36 | 7.762 | 440.49 | 6.433 | 438.75 | 4.835 | 438.6 | 5.176 | 438.42 | 4.106 | 438.5 | 4.862 | 438.43 | 8.078
440.52 | 7.761 | 440.66 | 6.433 | 438.92 | 4.834 | 438.76 | 5.176 | 438.59 | 4.106 | 438.67 | 4.861 | 438.6 | 8.078
440.69 | 7.761 | 440.83 | 6.433 | 439.08 | 4.834 | 438.93 | 5.176 | 438.76 | 4.106 | 438.83 | 4.86 | 438.76 | 8.078
440.86 | 7.76 | 441 | 6.432 | 439.25 | 4.834 | 439.1 | 5.175 | 438.92 | 4.105 | 439 | 4.86 | 438.93 | 8.077
441.02 | 7.759 | 441.16 | 6.431 | 439.41 | 4.834 | 439.26 | 5.175 | 439.09 | 4.105 | 439.17 | 4.859 | 439.1 | 8.077
441.19 | 7.759 | 441.33 | 6.431 | 439.58 | 4.833 | 439.43 | 5.174 | 439.26 | 4.103 | 439.33 | 4.858 | 439.26 | 8.077
441.36 | 7.759 | 441.5 | 6.43 | 439.74 | 4.832 | 439.59 | 5.174 | 439.42 | 4.103 | 439.5 | 4.857 | 439.43 | 8.076
441.52 | 7.758 | 441.67 | 6.43 | 439.91 | 4.832 | 439.76 | 5.173 | 439.59 | 4.102 | 439.67 | 4.857 | 439.6 | 8.076
441.69 | 7.757 | 441.83 | 6.429 | 440.08 | 4.831 | 439.92 | 5.173 | 439.76 | 4.101 | 439.83 | 4.856 | 439.77 | 8.075
441.86 | 7.755 | 442 | 6.428 | 440.24 | 4.83 | 440.09 | 5.172 | 439.92 | 4.1 | 440 | 4.855 | 439.93 | 8.075
442.02 | 7.754 | 442.17 | 6.427 | 440.41 | 4.83 | 440.26 | 5.171 | 440.09 | 4.098 | 440.17 | 4.855 | 440.1 | 8.075
442.19 | 7.753 | 442.34 | 6.427 | 440.57 | 4.829 | 440.42 | 5.171 | 440.26 | 4.096 | 440.33 | 4.854 | 440.27 | 8.074
442.36 | 7.752 | 442.5 | 6.426 | 440.74 | 4.829 | 440.59 | 5.17 | 440.42 | 4.094 | 440.5 | 4.854 | 440.43 | 8.073
442.52 | 7.752 | 442.67 | 6.425 | 440.9 | 4.828 | 440.75 | 5.17 | 440.59 | 4.093 | 440.66 | 4.854 | 440.6 | 8.073
442.69 | 7.751 | 442.84 | 6.425 | 441.07 | 4.826 | 440.92 | 5.169 | 440.76 | 4.092 | 440.83 | 4.853 | 440.77 | 8.072
442.86 | 7.75 | 443.01 | 6.423 | 441.23 | 4.826 | 441.08 | 5.168 | 440.92 | 4.092 | 441 | 4.853 | 440.94 | 8.072
443.02 | 7.75 | 443.17 | 6.422 | 441.4 | 4.825 | 441.25 | 5.168 | 441.09 | 4.092 | 441.16 | 4.852 | 441.1 | 8.072
443.19 | 7.75 | 443.34 | 6.421 | 441.56 | 4.825 | 441.42 | 5.167 | 441.25 | 4.092 | 441.33 | 4.851 | 441.27 | 8.071
443.36 | 7.749 | 443.51 | 6.42 | 441.73 | 4.824 | 441.58 | 5.166 | 441.42 | 4.091 | 441.5 | 4.85 | 441.44 | 8.07
443.52 | 7.749 | 443.68 | 6.419 | 441.89 | 4.823 | 441.75 | 5.165 | 441.59 | 4.091 | 441.66 | 4.85 | 441.6 | 8.07
443.69 | 7.748 | 443.84 | 6.419 | 442.06 | 4.823 | 441.91 | 5.165 | 441.75 | 4.09 | 441.83 | 4.848 | 441.77 | 8.069
443.86 | 7.748 | 444.01 | 6.418 | 442.22 | 4.823 | 442.08 | 5.164 | 441.92 | 4.09 | 442 | 4.847 | 441.94 | 8.068
444.02 | 7.747 | 444.18 | 6.418 | 442.39 | 4.822 | 442.24 | 5.162 | 442.09 | 4.089 | 442.16 | 4.845 | 442.1 | 8.067
444.19 | 7.746 | 444.34 | 6.418 | 442.55 | 4.821 | 442.41 | 5.16 | 442.25 | 4.089 | 442.33 | 4.844 | 442.27 | 8.067
444.35 | 7.745 | 444.51 | 6.417 | 442.72 | 4.82 | 442.58 | 5.159 | 442.42 | 4.088 | 442.5 | 4.844 | 442.44 | 8.066
444.52 | 7.745 | 444.68 | 6.417 | 442.88 | 4.819 | 442.74 | 5.158 | 442.59 | 4.088 | 442.66 | 4.844 | 442.6 | 8.066
444.69 | 7.744 | 444.85 | 6.417 | 443.05 | 4.818 | 442.91 | 5.158 | 442.75 | 4.087 | 442.83 | 4.844 | 442.77 | 8.064
444.85 | 7.744 | 445.02 | 6.417 | 443.22 | 4.817 | 443.07 | 5.157 | 442.92 | 4.087 | 443 | 4.843 | 442.94 | 8.064
445.02 | 7.743 | 445.18 | 6.416 | 443.38 | 4.817 | 443.24 | 5.157 | 443.09 | 4.086 | 443.16 | 4.841 | 443.1 | 8.064
445.19 | 7.743 | 445.35 | 6.415 | 443.55 | 4.815 | 443.4 | 5.156 | 443.25 | 4.086 | 443.33 | 4.841 | 443.27 | 8.063
445.35 | 7.743 | 445.52 | 6.415 | 443.71 | 4.813 | 443.57 | 5.155 | 443.42 | 4.085 | 443.5 | 4.841 | 443.44 | 8.063
445.52 | 7.743 | 445.68 | 6.415 | 443.88 | 4.813 | 443.73 | 5.155 | 443.59 | 4.084 | 443.66 | 4.841 | 443.6 | 8.061
445.69 | 7.742 | 445.85 | 6.414 | 444.04 | 4.813 | 443.9 | 5.154 | 443.75 | 4.083 | 443.83 | 4.841 | 443.77 | 8.061
445.85 | 7.742 | 446.02 | 6.413 | 444.21 | 4.812 | 444.07 | 5.154 | 443.92 | 4.083 | 443.99 | 4.841 | 443.93 | 8.06
446.02 | 7.742 | 446.18 | 6.413 | 444.37 | 4.811 | 444.23 | 5.153 | 444.08 | 4.082 | 444.16 | 4.841 | 444.1 | 8.059
446.18 | 7.742 | 446.35 | 6.412 | 444.54 | 4.81 | 444.4 | 5.152 | 444.25 | 4.081 | 444.33 | 4.84 | 444.27 | 8.059
446.35 | 7.741 | 446.52 | 6.411 | 444.7 | 4.809 | 444.56 | 5.152 | 444.42 | 4.081 | 444.49 | 4.839 | 444.43 | 8.058
446.52 | 7.741 | 446.69 | 6.411 | 444.87 | 4.809 | 444.73 | 5.152 | 444.58 | 4.08 | 444.66 | 4.839 | 444.6 | 8.055
446.68 | 7.741 | 446.85 | 6.411 | 445.04 | 4.809 | 444.9 | 5.151 | 444.75 | 4.08 | 444.83 | 4.839 | 444.77 | 8.053
446.85 | 7.741 | 447.02 | 6.41 | 445.2 | 4.809 | 445.06 | 5.15 | 444.92 | 4.08 | 444.99 | 4.838 | 444.93 | 8.052
447.02 | 7.74 | 447.19 | 6.41 | 445.37 | 4.808 | 445.23 | 5.149 | 445.08 | 4.079 | 445.16 | 4.837 | 445.1 | 8.052
447.18 | 7.739 | 447.35 | 6.409 | 445.53 | 4.807 | 445.39 | 5.149 | 445.25 | 4.078 | 445.33 | 4.836 | 445.27 | 8.051
447.35 | 7.738 | 447.52 | 6.409 | 445.7 | 4.805 | 445.56 | 5.149 | 445.42 | 4.077 | 445.49 | 4.836 | 445.43 | 8.051
447.52 | 7.737 | 447.69 | 6.408 | 445.86 | 4.805 | 445.73 | 5.148 | 445.58 | 4.077 | 445.66 | 4.835 | 445.6 | 8.05
447.68 | 7.736 | 447.86 | 6.408 | 446.03 | 4.804 | 445.89 | 5.147 | 445.75 | 4.077 | 445.83 | 4.834 | 445.77 | 8.05
447.85 | 7.736 | 448.02 | 6.408 | 446.19 | 4.803 | 446.06 | 5.146 | 445.92 | 4.076 | 445.99 | 4.832 | 445.94 | 8.049
448.02 | 7.736 | 448.19 | 6.408 | 446.36 | 4.803 | 446.23 | 5.145 | 446.08 | 4.076 | 446.16 | 4.831 | 446.1 | 8.049
448.18 | 7.735 | 448.36 | 6.407 | 446.53 | 4.803 | 446.39 | 5.144 | 446.25 | 4.075 | 446.33 | 4.831 | 446.27 | 8.048
448.35 | 7.734 | 448.53 | 6.407 | 446.69 | 4.802 | 446.56 | 5.144 | 446.42 | 4.075 | 446.49 | 4.83 | 446.44 | 8.047
448.52 | 7.732 | 448.69 | 6.407 | 446.86 | 4.802 | 446.73 | 5.142 | 446.58 | 4.074 | 446.66 | 4.829 | 446.6 | 8.047
448.68 | 7.732 | 448.86 | 6.406 | 447.02 | 4.801 | 446.89 | 5.141 | 446.75 | 4.074 | 446.83 | 4.828 | 446.77 | 8.047
448.85 | 7.732 | 449.03 | 6.406 | 447.19 | 4.801 | 447.06 | 5.141 | 446.92 | 4.073 | 446.99 | 4.827 | 446.94 | 8.047
449.02 | 7.731 | 449.2 | 6.405 | 447.36 | 4.8 | 447.23 | 5.139 | 447.08 | 4.072 | 447.16 | 4.827 | 447.11 | 8.047
449.19 | 7.731 | 449.37 | 6.404 | 447.52 | 4.8 | 447.39 | 5.138 | 447.25 | 4.072 | 447.33 | 4.826 | 447.27 | 8.046
449.35 | 7.73 | 449.53 | 6.404 | 447.69 | 4.8 | 447.56 | 5.138 | 447.42 | 4.071 | 447.5 | 4.825 | 447.44 | 8.046
449.52 | 7.73 | 449.7 | 6.403 | 447.85 | 4.799 | 447.73 | 5.137 | 447.59 | 4.071 | 447.66 | 4.824 | 447.61 | 8.046
449.69 | 7.73 | 449.87 | 6.403 | 448.02 | 4.799 | 447.89 | 5.137 | 447.75 | 4.07 | 447.83 | 4.824 | 447.77 | 8.046
449.85 | 7.729 | 450.04 | 6.403 | 448.19 | 4.798 | 448.06 | 5.137 | 447.92 | 4.07 | 448 | 4.823 | 447.94 | 8.045
450.02 | 7.728 | 450.2 | 6.403 | 448.35 | 4.797 | 448.23 | 5.136 | 448.09 | 4.069 | 448.16 | 4.822 | 448.11 | 8.045
450.19 | 7.728 | 450.37 | 6.402 | 448.52 | 4.797 | 448.39 | 5.135 | 448.26 | 4.069 | 448.33 | 4.82 | 448.28 | 8.045
450.36 | 7.727 | 450.54 | 6.402 | 448.69 | 4.796 | 448.56 | 5.135 | 448.42 | 4.068 | 448.5 | 4.819 | 448.44 | 8.045
450.52 | 7.727 | 450.71 | 6.401 | 448.85 | 4.796 | 448.73 | 5.135 | 448.59 | 4.068 | 448.67 | 4.818 | 448.61 | 8.045
450.69 | 7.726 | 450.88 | 6.4 | 449.02 | 4.795 | 448.89 | 5.135 | 448.76 | 4.067 | 448.83 | 4.817 | 448.78 | 8.044
450.86 | 7.726 | 451.04 | 6.399 | 449.19 | 4.795 | 449.06 | 5.135 | 448.92 | 4.066 | 449 | 4.816 | 448.94 | 8.044
451.02 | 7.725 | 451.21 | 6.399 | 449.35 | 4.795 | 449.23 | 5.134 | 449.09 | 4.066 | 449.17 | 4.816 | 449.11 | 8.044
451.19 | 7.725 | 451.38 | 6.399 | 449.52 | 4.795 | 449.4 | 5.134 | 449.26 | 4.065 | 449.33 | 4.815 | 449.28 | 8.043
451.36 | 7.723 | 451.55 | 6.398 | 449.69 | 4.795 | 449.56 | 5.134 | 449.43 | 4.065 | 449.5 | 4.815 | 449.45 | 8.042
451.53 | 7.723 | 451.72 | 6.397 | 449.86 | 4.794 | 449.73 | 5.133 | 449.59 | 4.065 | 449.67 | 4.814 | 449.61 | 8.041
451.69 | 7.722 | 451.89 | 6.396 | 450.02 | 4.794 | 449.9 | 5.133 | 449.76 | 4.064 | 449.84 | 4.814 | 449.78 | 8.039
451.86 | 7.721 | 452.06 | 6.395 | 450.19 | 4.794 | 450.06 | 5.133 | 449.93 | 4.064 | 450 | 4.813 | 449.95 | 8.039
452.03 | 7.72 | 452.22 | 6.394 | 450.36 | 4.794 | 450.23 | 5.133 | 450.09 | 4.064 | 450.17 | 4.812 | 450.12 | 8.038
452.2 | 7.719 | 452.39 | 6.393 | 450.52 | 4.794 | 450.4 | 5.132 | 450.26 | 4.063 | 450.34 | 4.812 | 450.28 | 8.036
452.36 | 7.718 | 452.56 | 6.392 | 450.69 | 4.794 | 450.56 | 5.132 | 450.43 | 4.062 | 450.51 | 4.812 | 450.45 | 8.035
452.53 | 7.717 | 452.73 | 6.392 | 450.86 | 4.794 | 450.73 | 5.131 | 450.6 | 4.062 | 450.67 | 4.811 | 450.62 | 8.034
452.7 | 7.717 | 452.9 | 6.392 | 451.02 | 4.794 | 450.9 | 5.13 | 450.76 | 4.062 | 450.84 | 4.811 | 450.79 | 8.033
452.87 | 7.717 | 453.07 | 6.392 | 451.19 | 4.794 | 451.07 | 5.13 | 450.93 | 4.062 | 451.01 | 4.81 | 450.95 | 8.032
453.04 | 7.716 | 453.24 | 6.391 | 451.36 | 4.794 | 451.23 | 5.129 | 451.1 | 4.061 | 451.18 | 4.809 | 451.12 | 8.032
453.2 | 7.716 | 453.4 | 6.39 | 451.53 | 4.793 | 451.4 | 5.129 | 451.27 | 4.061 | 451.34 | 4.808 | 451.29 | 8.032
453.37 | 7.715 | 453.57 | 6.389 | 451.69 | 4.792 | 451.57 | 5.128 | 451.43 | 4.06 | 451.51 | 4.808 | 451.46 | 8.031
453.54 | 7.715 | 453.74 | 6.388 | 451.86 | 4.792 | 451.74 | 5.127 | 451.6 | 4.059 | 451.68 | 4.808 | 451.62 | 8.03
453.71 | 7.715 | 453.91 | 6.388 | 452.03 | 4.791 | 451.9 | 5.126 | 451.77 | 4.058 | 451.85 | 4.807 | 451.79 | 8.03
453.88 | 7.714 | 454.08 | 6.387 | 452.19 | 4.791 | 452.07 | 5.125 | 451.94 | 4.057 | 452.01 | 4.807 | 451.96 | 8.029
454.04 | 7.714 | 454.25 | 6.386 | 452.36 | 4.79 | 452.24 | 5.125 | 452.1 | 4.056 | 452.18 | 4.806 | 452.13 | 8.028
454.21 | 7.714 | 454.42 | 6.384 | 452.53 | 4.789 | 452.4 | 5.124 | 452.27 | 4.055 | 452.35 | 4.806 | 452.29 | 8.028
454.38 | 7.714 | 454.59 | 6.383 | 452.7 | 4.789 | 452.57 | 5.124 | 452.44 | 4.054 | 452.52 | 4.806 | 452.46 | 8.027
454.55 | 7.713 | 454.75 | 6.382 | 452.86 | 4.788 | 452.74 | 5.123 | 452.61 | 4.053 | 452.68 | 4.806 | 452.63 | 8.027
454.72 | 7.712 | 454.92 | 6.381 | 453.03 | 4.787 | 452.91 | 5.122 | 452.77 | 4.053 | 452.85 | 4.806 | 452.8 | 8.027
454.89 | 7.712 | 455.09 | 6.381 | 453.2 | 4.786 | 453.07 | 5.122 | 452.94 | 4.052 | 453.02 | 4.806 | 452.96 | 8.027
455.05 | 7.71 | 455.26 | 6.381 | 453.36 | 4.785 | 453.24 | 5.121 | 453.11 | 4.051 | 453.19 | 4.806 | 453.13 | 8.026
455.22 | 7.709 | 455.43 | 6.38 | 453.53 | 4.785 | 453.41 | 5.121 | 453.28 | 4.051 | 453.36 | 4.806 | 453.3 | 8.026
455.39 | 7.708 | 455.6 | 6.38 | 453.7 | 4.785 | 453.58 | 5.12 | 453.44 | 4.051 | 453.52 | 4.805 | 453.47 | 8.026
455.56 | 7.707 | 455.77 | 6.38 | 453.87 | 4.784 | 453.74 | 5.119 | 453.61 | 4.05 | 453.69 | 4.805 | 453.63 | 8.025
455.73 | 7.706 | 455.94 | 6.38 | 454.03 | 4.784 | 453.91 | 5.119 | 453.78 | 4.05 | 453.86 | 4.805 | 453.8 | 8.025
455.89 | 7.705 | 456.11 | 6.38 | 454.2 | 4.783 | 454.08 | 5.118 | 453.95 | 4.05 | 454.03 | 4.804 | 453.97 | 8.025
456.06 | 7.705 | 456.27 | 6.38 | 454.37 | 4.783 | 454.24 | 5.117 | 454.12 | 4.049 | 454.19 | 4.804 | 454.14 | 8.025
456.23 | 7.704 | 456.44 | 6.38 | 454.54 | 4.782 | 454.41 | 5.116 | 454.28 | 4.049 | 454.36 | 4.803 | 454.3 | 8.024
456.4 | 7.703 | 456.61 | 6.38 | 454.7 | 4.782 | 454.58 | 5.115 | 454.45 | 4.049 | 454.53 | 4.803 | 454.47 | 8.024
456.57 | 7.703 | 456.78 | 6.379 | 454.87 | 4.782 | 454.75 | 5.115 | 454.62 | 4.049 | 454.7 | 4.802 | 454.64 | 8.024
456.74 | 7.702 | 456.95 | 6.378 | 455.04 | 4.781 | 454.92 | 5.114 | 454.79 | 4.049 | 454.86 | 4.801 | 454.81 | 8.023
456.9 | 7.702 | 457.12 | 6.377 | 455.21 | 4.781 | 455.08 | 5.114 | 454.96 | 4.049 | 455.03 | 4.8 | 454.97 | 8.022
457.07 | 7.701 | 457.29 | 6.377 | 455.37 | 4.78 | 455.25 | 5.114 | 455.12 | 4.049 | 455.2 | 4.8 | 455.14 | 8.021
457.24 | 7.701 | 457.46 | 6.376 | 455.54 | 4.779 | 455.42 | 5.113 | 455.29 | 4.049 | 455.37 | 4.798 | 455.31 | 8.021
457.41 | 7.7 | 457.63 | 6.376 | 455.71 | 4.778 | 455.59 | 5.113 | 455.46 | 4.049 | 455.54 | 4.796 | 455.48 | 8.021
457.58 | 7.699 | 457.8 | 6.376 | 455.88 | 4.778 | 455.75 | 5.113 | 455.63 | 4.049 | 455.7 | 4.795 | 455.64 | 8.019
457.75 | 7.699 | 457.96 | 6.375 | 456.04 | 4.777 | 455.92 | 5.113 | 455.8 | 4.048 | 455.87 | 4.794 | 455.81 | 8.018
457.91 | 7.699 | 458.13 | 6.375 | 456.21 | 4.777 | 456.09 | 5.112 | 455.96 | 4.048 | 456.04 | 4.793 | 455.98 | 8.018
458.08 | 7.698 | 458.3 | 6.374 | 456.38 | 4.776 | 456.26 | 5.112 | 456.13 | 4.048 | 456.21 | 4.792 | 456.15 | 8.017
458.25 | 7.698 | 458.47 | 6.374 | 456.55 | 4.775 | 456.42 | 5.111 | 456.3 | 4.047 | 456.38 | 4.791 | 456.32 | 8.017
458.42 | 7.697 | 458.64 | 6.374 | 456.71 | 4.774 | 456.59 | 5.111 | 456.47 | 4.047 | 456.55 | 4.791 | 456.48 | 8.016
458.59 | 7.696 | 458.81 | 6.374 | 456.88 | 4.774 | 456.76 | 5.111 | 456.64 | 4.047 | 456.71 | 4.79 | 456.65 | 8.016
458.76 | 7.696 | 458.98 | 6.374 | 457.05 | 4.773 | 456.93 | 5.11 | 456.8 | 4.047 | 456.88 | 4.79 | 456.82 | 8.016
458.92 | 7.695 | 459.15 | 6.374 | 457.22 | 4.773 | 457.1 | 5.11 | 456.97 | 4.045 | 457.05 | 4.789 | 456.99 | 8.015
459.09 | 7.695 | 459.32 | 6.374 | 457.38 | 4.773 | 457.26 | 5.108 | 457.14 | 4.044 | 457.22 | 4.788 | 457.15 | 8.014
459.26 | 7.694 | 459.49 | 6.374 | 457.55 | 4.772 | 457.43 | 5.107 | 457.31 | 4.043 | 457.39 | 4.788 | 457.32 | 8.013
459.43 | 7.693 | 459.65 | 6.373 | 457.72 | 4.772 | 457.6 | 5.106 | 457.48 | 4.042 | 457.55 | 4.788 | 457.49 | 8.012
459.6 | 7.692 | 459.82 | 6.373 | 457.89 | 4.772 | 457.77 | 5.104 | 457.64 | 4.041 | 457.72 | 4.788 | 457.66 | 8.012
459.77 | 7.691 | 459.99 | 6.373 | 458.05 | 4.772 | 457.93 | 5.103 | 457.81 | 4.041 | 457.89 | 4.788 | 457.83 | 8.012
459.94 | 7.691 | 460.16 | 6.372 | 458.22 | 4.772 | 458.1 | 5.103 | 457.98 | 4.041 | 458.06 | 4.788 | 457.99 | 8.012
460.11 | 7.691 | 460.33 | 6.371 | 458.39 | 4.771 | 458.27 | 5.103 | 458.15 | 4.04 | 458.23 | 4.788 | 458.16 | 8.012
460.28 | 7.691 | 460.5 | 6.371 | 458.56 | 4.771 | 458.44 | 5.102 | 458.32 | 4.04 | 458.39 | 4.788 | 458.33 | 8.011
460.44 | 7.69 | 460.67 | 6.37 | 458.73 | 4.771 | 458.61 | 5.101 | 458.48 | 4.039 | 458.56 | 4.788 | 458.5 | 8.01
460.61 | 7.69 | 460.84 | 6.369 | 458.89 | 4.77 | 458.77 | 5.1 | 458.65 | 4.038 | 458.73 | 4.788 | 458.67 | 8.009
460.78 | 7.69 | 461.01 | 6.369 | 459.06 | 4.769 | 458.94 | 5.1 | 458.82 | 4.038 | 458.9 | 4.787 | 458.83 | 8.009
460.95 | 7.69 | 461.17 | 6.368 | 459.23 | 4.769 | 459.11 | 5.1 | 458.99 | 4.037 | 459.07 | 4.787 | 459 | 8.009
461.12 | 7.69 | 461.34 | 6.367 | 459.4 | 4.768 | 459.27 | 5.1 | 459.16 | 4.037 | 459.23 | 4.786 | 459.17 | 8.008
461.29 | 7.689 | 461.51 | 6.366 | 459.57 | 4.768 | 459.44 | 5.1 | 459.32 | 4.037 | 459.4 | 4.786 | 459.34 | 8.008
461.46 | 7.689 | 461.68 | 6.366 | 459.73 | 4.766 | 459.61 | 5.099 | 459.49 | 4.036 | 459.57 | 4.785 | 459.5 | 8.008
461.62 | 7.689 | 461.85 | 6.366 | 459.9 | 4.765 | 459.78 | 5.099 | 459.66 | 4.036 | 459.74 | 4.785 | 459.67 | 8.008
461.79 | 7.688 | 462.02 | 6.365 | 460.07 | 4.765 | 459.95 | 5.098 | 459.83 | 4.035 | 459.91 | 4.784 | 459.84 | 8.007
461.96 | 7.687 | 462.19 | 6.365 | 460.24 | 4.763 | 460.11 | 5.098 | 460 | 4.035 | 460.07 | 4.783 | 460.01 | 8.007
462.13 | 7.687 | 462.36 | 6.364 | 460.41 | 4.762 | 460.28 | 5.098 | 460.16 | 4.035 | 460.24 | 4.782 | 460.18 | 8.007
462.3 | 7.686 | 462.53 | 6.364 | 460.57 | 4.762 | 460.45 | 5.096 | 460.33 | 4.035 | 460.41 | 4.781 | 460.34 | 8.006
462.47 | 7.685 | 462.69 | 6.363 | 460.74 | 4.761 | 460.62 | 5.097 | 460.5 | 4.035 | 460.58 | 4.78 | 460.51 | 8.006
462.64 | 7.685 | 462.86 | 6.363 | 460.91 | 4.76 | 460.78 | 5.096 | 460.67 | 4.035 | 460.75 | 4.779 | 460.68 | 8.006
462.81 | 7.684 | 463.03 | 6.362 | 461.08 | 4.758 | 460.95 | 5.096 | 460.84 | 4.034 | 460.92 | 4.777 | 460.85 | 8.005
462.97 | 7.683 | 463.2 | 6.362 | 461.25 | 4.756 | 461.12 | 5.096 | 461.01 | 4.034 | 461.08 | 4.776 | 461.01 | 8.005
463.14 | 7.683 | 463.37 | 6.362 | 461.41 | 4.754 | 461.29 | 5.096 | 461.17 | 4.034 | 461.25 | 4.774 | 461.18 | 8.004
463.31 | 7.683 | 463.54 | 6.362 | 461.58 | 4.754 | 461.46 | 5.096 | 461.34 | 4.033 | 461.42 | 4.773 | 461.35 | 8.004
463.48 | 7.682 | 463.71 | 6.361 | 461.75 | 4.753 | 461.63 | 5.096 | 461.51 | 4.033 | 461.59 | 4.772 | 461.52 | 8.004
463.65 | 7.682 | 463.88 | 6.361 | 461.92 | 4.753 | 461.79 | 5.096 | 461.68 | 4.032 | 461.76 | 4.772 | 461.69 | 8.004
463.82 | 7.682 | 464.05 | 6.36 | 462.08 | 4.752 | 461.96 | 5.095 | 461.85 | 4.032 | 461.93 | 4.771 | 461.85 | 8.004
463.99 | 7.682 | 464.21 | 6.359 | 462.25 | 4.752 | 462.13 | 5.095 | 462.01 | 4.032 | 462.09 | 4.77 | 462.02 | 8.004
464.16 | 7.682 | 464.38 | 6.359 | 462.42 | 4.752 | 462.3 | 5.095 | 462.18 | 4.031 | 462.26 | 4.769 | 462.19 | 8.003
464.33 | 7.681 | 464.55 | 6.358 | 462.59 | 4.752 | 462.47 | 5.094 | 462.35 | 4.029 | 462.43 | 4.769 | 462.36 | 8.002
464.49 | 7.681 | 464.72 | 6.358 | 462.76 | 4.752 | 462.63 | 5.094 | 462.52 | 4.029 | 462.6 | 4.769 | 462.52 | 8.001
464.66 | 7.68 | 464.89 | 6.358 | 462.92 | 4.752 | 462.8 | 5.092 | 462.69 | 4.028 | 462.77 | 4.769 | 462.69 | 8.001
464.83 | 7.68 | 465.06 | 6.358 | 463.09 | 4.753 | 462.97 | 5.092 | 462.85 | 4.027 | 462.93 | 4.769 | 462.86 | 8.001
465 | 7.679 | 465.23 | 6.358 | 463.26 | 4.753 | 463.14 | 5.091 | 463.02 | 4.026 | 463.1 | 4.769 | 463.03 | 8
465.17 | 7.678 | 465.4 | 6.358 | 463.43 | 4.754 | 463.31 | 5.091 | 463.19 | 4.026 | 463.27 | 4.769 | 463.2 | 7.998
465.34 | 7.677 | 465.57 | 6.358 | 463.59 | 4.754 | 463.47 | 5.091 | 463.36 | 4.025 | 463.44 | 4.768 | 463.36 | 7.998
465.51 | 7.676 | 465.74 | 6.357 | 463.76 | 4.754 | 463.64 | 5.09 | 463.53 | 4.025 | 463.61 | 4.769 | 463.53 | 7.997
465.68 | 7.675 | 465.9 | 6.356 | 463.93 | 4.754 | 463.81 | 5.09 | 463.7 | 4.024 | 463.78 | 4.768 | 463.7 | 7.997
465.84 | 7.674 | 466.07 | 6.356 | 464.1 | 4.754 | 463.98 | 5.09 | 463.87 | 4.023 | 463.95 | 4.768 | 463.87 | 7.995
466.01 | 7.673 | 466.24 | 6.356 | 464.27 | 4.754 | 464.15 | 5.09 | 464.03 | 4.023 | 464.11 | 4.768 | 464.03 | 7.995
466.18 | 7.672 | 466.41 | 6.357 | 464.43 | 4.754 | 464.31 | 5.09 | 464.2 | 4.023 | 464.28 | 4.767 | 464.2 | 7.994
466.35 | 7.672 | 466.58 | 6.356 | 464.6 | 4.753 | 464.48 | 5.09 | 464.37 | 4.022 | 464.45 | 4.767 | 464.37 | 7.994
466.52 | 7.671 | 466.75 | 6.356 | 464.77 | 4.753 | 464.65 | 5.089 | 464.54 | 4.022 | 464.62 | 4.765 | 464.54 | 7.993
466.69 | 7.671 | 466.92 | 6.356 | 464.94 | 4.752 | 464.82 | 5.089 | 464.71 | 4.022 | 464.79 | 4.765 | 464.71 | 7.992
466.86 | 7.671 | 467.09 | 6.356 | 465.11 | 4.752 | 464.98 | 5.089 | 464.88 | 4.022 | 464.95 | 4.764 | 464.87 | 7.992
467.03 | 7.671 | 467.26 | 6.355 | 465.27 | 4.751 | 465.15 | 5.089 | 465.05 | 4.022 | 465.12 | 4.763 | 465.04 | 7.99
467.19 | 7.671 | 467.42 | 6.354 | 465.44 | 4.751 | 465.32 | 5.089 | 465.21 | 4.022 | 465.29 | 4.762 | 465.21 | 7.989
467.36 | 7.671 | 467.59 | 6.354 | 465.61 | 4.75 | 465.49 | 5.089 | 465.38 | 4.022 | 465.46 | 4.762 | 465.38 | 7.989
467.53 | 7.671 | 467.76 | 6.354 | 465.78 | 4.749 | 465.66 | 5.088 | 465.55 | 4.021 | 465.63 | 4.761 | 465.55 | 7.989
467.7 | 7.671 | 467.93 | 6.354 | 465.95 | 4.749 | 465.82 | 5.087 | 465.72 | 4.021 | 465.79 | 4.76 | 465.71 | 7.988
467.87 | 7.67 | 468.1 | 6.353 | 466.11 | 4.748 | 465.99 | 5.087 | 465.89 | 4.02 | 465.96 | 4.76 | 465.88 | 7.988
468.04 | 7.67 | 468.27 | 6.352 | 466.28 | 4.748 | 466.16 | 5.087 | 466.06 | 4.02 | 466.13 | 4.759 | 466.05 | 7.987
468.21 | 7.671 | 468.44 | 6.351 | 466.45 | 4.747 | 466.33 | 5.086 | 466.22 | 4.019 | 466.3 | 4.759 | 466.22 | 7.987
468.38 | 7.67 | 468.61 | 6.35 | 466.62 | 4.747 | 466.49 | 5.086 | 466.39 | 4.018 | 466.47 | 4.759 | 466.39 | 7.987
468.55 | 7.67 | 468.77 | 6.349 | 466.78 | 4.746 | 466.66 | 5.086 | 466.56 | 4.018 | 466.63 | 4.759 | 466.55 | 7.986
468.72 | 7.669 | 468.94 | 6.349 | 466.95 | 4.746 | 466.83 | 5.085 | 466.73 | 4.017 | 466.8 | 4.759 | 466.72 | 7.986
468.88 | 7.669 | 469.11 | 6.348 | 467.12 | 4.746 | 467 | 5.084 | 466.9 | 4.017 | 466.97 | 4.759 | 466.89 | 7.986
469.05 | 7.668 | 469.28 | 6.348 | 467.29 | 4.746 | 467.17 | 5.084 | 467.06 | 4.016 | 467.14 | 4.759 | 467.06 | 7.986
469.22 | 7.667 | 469.45 | 6.347 | 467.46 | 4.746 | 467.33 | 5.083 | 467.23 | 4.015 | 467.31 | 4.758 | 467.22 | 7.986
469.39 | 7.666 | 469.62 | 6.346 | 467.62 | 4.745 | 467.5 | 5.082 | 467.4 | 4.014 | 467.47 | 4.758 | 467.39 | 7.985
469.56 | 7.665 | 469.79 | 6.346 | 467.79 | 4.745 | 467.67 | 5.082 | 467.57 | 4.014 | 467.64 | 4.757 | 467.56 | 7.985
469.73 | 7.664 | 469.96 | 6.346 | 467.96 | 4.745 | 467.84 | 5.081 | 467.74 | 4.014 | 467.81 | 4.757 | 467.73 | 7.985
469.9 | 7.662 | 470.12 | 6.346 | 468.13 | 4.744 | 468 | 5.08 | 467.9 | 4.013 | 467.98 | 4.755 | 467.9 | 7.984
470.07 | 7.661 | 470.29 | 6.346 | 468.3 | 4.744 | 468.17 | 5.079 | 468.07 | 4.013 | 468.15 | 4.755 | 468.06 | 7.984
470.24 | 7.66 | 470.46 | 6.346 | 468.46 | 4.744 | 468.34 | 5.077 | 468.24 | 4.013 | 468.31 | 4.755 | 468.23 | 7.984
470.4 | 7.659 | 470.63 | 6.346 | 468.63 | 4.744 | 468.51 | 5.076 | 468.41 | 4.012 | 468.48 | 4.754 | 468.4 | 7.984
470.57 | 7.658 | 470.8 | 6.346 | 468.8 | 4.744 | 468.68 | 5.075 | 468.58 | 4.012 | 468.65 | 4.754 | 468.57 | 7.983
470.74 | 7.657 | 470.97 | 6.346 | 468.97 | 4.744 | 468.84 | 5.074 | 468.74 | 4.012 | 468.82 | 4.753 | 468.73 | 7.982
470.91 | 7.657 | 471.14 | 6.346 | 469.13 | 4.743 | 469.01 | 5.074 | 468.91 | 4.012 | 468.99 | 4.752 | 468.9 | 7.981
471.08 | 7.657 | 471.31 | 6.346 | 469.3 | 4.743 | 469.18 | 5.074 | 469.08 | 4.012 | 469.15 | 4.751 | 469.07 | 7.981
471.25 | 7.656 | 471.48 | 6.346 | 469.47 | 4.743 | 469.35 | 5.073 | 469.25 | 4.012 | 469.32 | 4.751 | 469.24 | 7.981
471.42 | 7.655 | 471.64 | 6.346 | 469.64 | 4.742 | 469.51 | 5.073 | 469.42 | 4.011 | 469.49 | 4.751 | 469.41 | 7.98
471.59 | 7.655 | 471.81 | 6.345 | 469.81 | 4.742 | 469.68 | 5.073 | 469.58 | 4.011 | 469.66 | 4.751 | 469.57 | 7.979
471.75 | 7.654 | 471.98 | 6.345 | 469.97 | 4.741 | 469.85 | 5.073 | 469.75 | 4.01 | 469.83 | 4.751 | 469.74 | 7.979
471.92 | 7.654 | 472.15 | 6.344 | 470.14 | 4.741 | 470.02 | 5.073 | 469.92 | 4.01 | 469.99 | 4.751 | 469.91 | 7.978
472.09 | 7.654 | 472.32 | 6.344 | 470.31 | 4.741 | 470.19 | 5.073 | 470.09 | 4.011 | 470.16 | 4.751 | 470.07 | 7.978
472.26 | 7.654 | 472.49 | 6.343 | 470.48 | 4.74 | 470.35 | 5.073 | 470.25 | 4.011 | 470.33 | 4.75 | 470.24 | 7.978
472.43 | 7.654 | 472.66 | 6.343 | 470.64 | 4.74 | 470.52 | 5.073 | 470.42 | 4.01 | 470.5 | 4.75 | 470.41 | 7.978
472.6 | 7.654 | 472.82 | 6.343 | 470.81 | 4.739 | 470.69 | 5.073 | 470.59 | 4.01 | 470.67 | 4.75 | 470.58 | 7.978
472.77 | 7.653 | 472.99 | 6.343 | 470.98 | 4.738 | 470.86 | 5.073 | 470.76 | 4.01 | 470.83 | 4.75 | 470.74 | 7.978
472.94 | 7.653 | 473.16 | 6.342 | 471.15 | 4.738 | 471.03 | 5.073 | 470.92 | 4.009 | 471 | 4.75 | 470.91 | 7.978
473.11 | 7.652 | 473.33 | 6.341 | 471.32 | 4.737 | 471.19 | 5.072 | 471.09 | 4.009 | 471.17 | 4.75 | 471.08 | 7.977
473.27 | 7.652 | 473.5 | 6.341 | 471.48 | 4.737 | 471.36 | 5.072 | 471.26 | 4.008 | 471.34 | 4.75 | 471.25 | 7.977
473.44 | 7.651 | 473.67 | 6.341 | 471.65 | 4.736 | 471.53 | 5.071 | 471.43 | 4.008 | 471.51 | 4.75 | 471.41 | 7.976
473.61 | 7.651 | 473.84 | 6.341 | 471.82 | 4.736 | 471.7 | 5.07 | 471.6 | 4.007 | 471.67 | 4.749 | 471.58 | 7.976
473.78 | 7.65 | 474.01 | 6.341 | 471.99 | 4.736 | 471.86 | 5.069 | 471.76 | 4.007 | 471.84 | 4.749 | 471.75 | 7.975
473.95 | 7.649 | 474.17 | 6.34 | 472.16 | 4.735 | 472.03 | 5.069 | 471.93 | 4.006 | 472.01 | 4.748 | 471.92 | 7.974
474.12 | 7.649 | 474.34 | 6.341 | 472.32 | 4.736 | 472.2 | 5.069 | 472.1 | 4.005 | 472.18 | 4.747 | 472.08 | 7.973
474.29 | 7.648 | 474.51 | 6.34 | 472.49 | 4.735 | 472.37 | 5.068 | 472.27 | 4.005 | 472.34 | 4.747 | 472.25 | 7.973
474.45 | 7.647 | 474.68 | 6.339 | 472.66 | 4.735 | 472.53 | 5.068 | 472.43 | 4.004 | 472.51 | 4.746 | 472.42 | 7.973
474.62 | 7.647 | 474.85 | 6.339 | 472.83 | 4.734 | 472.7 | 5.068 | 472.6 | 4.004 | 472.68 | 4.745 | 472.59 | 7.972
474.79 | 7.646 | 475.02 | 6.339 | 473 | 4.734 | 472.87 | 5.068 | 472.77 | 4.003 | 472.85 | 4.744 | 472.76 | 7.972
474.96 | 7.646 | 475.19 | 6.338 | 473.16 | 4.734 | 473.04 | 5.067 | 472.94 | 4.003 | 473.01 | 4.743 | 472.92 | 7.972
475.13 | 7.646 | 475.36 | 6.338 | 473.33 | 4.734 | 473.21 | 5.065 | 473.11 | 4.003 | 473.18 | 4.743 | 473.09 | 7.972
475.3 | 7.646 | 475.52 | 6.337 | 473.5 | 4.734 | 473.37 | 5.065 | 473.27 | 4.003 | 473.35 | 4.742 | 473.26 | 7.971
475.47 | 7.645 | 475.69 | 6.336 | 473.67 | 4.734 | 473.54 | 5.065 | 473.44 | 4.003 | 473.52 | 4.741 | 473.43 | 7.971
475.64 | 7.645 | 475.86 | 6.336 | 473.83 | 4.735 | 473.71 | 5.065 | 473.61 | 4.003 | 473.68 | 4.74 | 473.59 | 7.97
475.8 | 7.645 | 476.03 | 6.335 | 474 | 4.736 | 473.88 | 5.063 | 473.78 | 4.004 | 473.85 | 4.74 | 473.76 | 7.97
475.97 | 7.645 | 476.2 | 6.335 | 474.17 | 4.736 | 474.04 | 5.062 | 473.94 | 4.004 | 474.02 | 4.74 | 473.93 | 7.969
476.14 | 7.644 | 476.37 | 6.334 | 474.34 | 4.736 | 474.21 | 5.062 | 474.11 | 4.004 | 474.19 | 4.74 | 474.1 | 7.969
476.31 | 7.644 | 476.54 | 6.333 | 474.5 | 4.736 | 474.38 | 5.062 | 474.28 | 4.004 | 474.36 | 4.74 | 474.26 | 7.968
476.48 | 7.645 | 476.71 | 6.333 | 474.67 | 4.736 | 474.55 | 5.061 | 474.45 | 4.004 | 474.52 | 4.739 | 474.43 | 7.968
476.65 | 7.645 | 476.87 | 6.333 | 474.84 | 4.736 | 474.71 | 5.06 | 474.61 | 4.004 | 474.69 | 4.739 | 474.6 | 7.969
476.82 | 7.645 | 477.04 | 6.332 | 475.01 | 4.736 | 474.88 | 5.06 | 474.78 | 4.003 | 474.86 | 4.738 | 474.77 | 7.968
476.99 | 7.644 | 477.21 | 6.332 | 475.18 | 4.736 | 475.05 | 5.06 | 474.95 | 4.003 | 475.03 | 4.738 | 474.93 | 7.968
477.15 | 7.644 | 477.38 | 6.332 | 475.34 | 4.735 | 475.22 | 5.059 | 475.12 | 4.003 | 475.19 | 4.737 | 475.1 | 7.967
477.32 | 7.643 | 477.55 | 6.331 | 475.51 | 4.735 | 475.39 | 5.059 | 475.28 | 4.002 | 475.36 | 4.737 | 475.27 | 7.967
477.49 | 7.643 | 477.72 | 6.331 | 475.68 | 4.734 | 475.55 | 5.059 | 475.45 | 4.002 | 475.53 | 4.736 | 475.44 | 7.967
477.66 | 7.643 | 477.89 | 6.331 | 475.85 | 4.732 | 475.72 | 5.058 | 475.62 | 4.002 | 475.7 | 4.734 | 475.6 | 7.967
477.83 | 7.643 | 478.06 | 6.331 | 476.01 | 4.73 | 475.89 | 5.058 | 475.79 | 4.001 | 475.86 | 4.734 | 475.77 | 7.967
478 | 7.643 | 478.22 | 6.33 | 476.18 | 4.729 | 476.05 | 5.057 | 475.95 | 4 | 476.03 | 4.734 | 475.94 | 7.967
478.17 | 7.642 | 478.39 | 6.329 | 476.35 | 4.728 | 476.22 | 5.057 | 476.12 | 3.999 | 476.2 | 4.733 | 476.11 | 7.967
478.33 | 7.642 | 478.56 | 6.329 | 476.52 | 4.727 | 476.39 | 5.056 | 476.29 | 3.998 | 476.37 | 4.733 | 476.27 | 7.966
478.5 | 7.642 | 478.73 | 6.327 | 476.69 | 4.725 | 476.56 | 5.056 | 476.46 | 3.997 | 476.53 | 4.732 | 476.44 | 7.966
478.67 | 7.642 | 478.9 | 6.327 | 476.85 | 4.724 | 476.73 | 5.055 | 476.62 | 3.997 | 476.7 | 4.732 | 476.61 | 7.965
478.84 | 7.642 | 479.07 | 6.327 | 477.02 | 4.724 | 476.89 | 5.056 | 476.79 | 3.996 | 476.87 | 4.732 | 476.78 | 7.964
479.01 | 7.642 | 479.24 | 6.327 | 477.19 | 4.723 | 477.06 | 5.056 | 476.96 | 3.996 | 477.04 | 4.732 | 476.95 | 7.964
479.18 | 7.642 | 479.4 | 6.326 | 477.36 | 4.722 | 477.23 | 5.056 | 477.13 | 3.995 | 477.2 | 4.732 | 477.11 | 7.963
479.35 | 7.642 | 479.57 | 6.325 | 477.52 | 4.722 | 477.4 | 5.057 | 477.29 | 3.994 | 477.37 | 4.732 | 477.28 | 7.962
479.51 | 7.642 | 479.74 | 6.325 | 477.69 | 4.722 | 477.56 | 5.057 | 477.46 | 3.994 | 477.54 | 4.732 | 477.45 | 7.962
479.68 | 7.642 | 479.91 | 6.324 | 477.86 | 4.722 | 477.73 | 5.057 | 477.63 | 3.993 | 477.71 | 4.732 | 477.62 | 7.962
479.85 | 7.642 | 480.08 | 6.324 | 478.02 | 4.721 | 477.9 | 5.057 | 477.8 | 3.993 | 477.87 | 4.731 | 477.78 | 7.961
480.02 | 7.642 | 480.25 | 6.324 | 478.19 | 4.721 | 478.07 | 5.057 | 477.96 | 3.993 | 478.04 | 4.731 | 477.95 | 7.961
480.19 | 7.642 | 480.42 | 6.324 | 478.36 | 4.721 | 478.24 | 5.057 | 478.13 | 3.993 | 478.21 | 4.731 | 478.12 | 7.961
480.36 | 7.642 | 480.58 | 6.324 | 478.53 | 4.721 | 478.4 | 5.057 | 478.3 | 3.993 | 478.38 | 4.731 | 478.29 | 7.961
480.53 | 7.641 | 480.75 | 6.324 | 478.7 | 4.721 | 478.57 | 5.057 | 478.47 | 3.993 | 478.54 | 4.73 | 478.45 | 7.961
480.7 | 7.64 | 480.92 | 6.324 | 478.86 | 4.722 | 478.74 | 5.057 | 478.63 | 3.993 | 478.71 | 4.73 | 478.62 | 7.961
480.86 | 7.639 | 481.09 | 6.323 | 479.03 | 4.722 | 478.91 | 5.057 | 478.8 | 3.993 | 478.88 | 4.73 | 478.79 | 7.961
481.03 | 7.638 | 481.26 | 6.323 | 479.2 | 4.722 | 479.08 | 5.054 | 478.97 | 3.993 | 479.05 | 4.73 | 478.96 | 7.961
481.2 | 7.638 | 481.43 | 6.322 | 479.37 | 4.722 | 479.24 | 5.052 | 479.14 | 3.993 | 479.21 | 4.73 | 479.12 | 7.96
481.37 | 7.637 | 481.6 | 6.322 | 479.53 | 4.722 | 479.41 | 5.052 | 479.3 | 3.993 | 479.38 | 4.73 | 479.29 | 7.96
481.54 | 7.636 | 481.77 | 6.321 | 479.7 | 4.722 | 479.58 | 5.05 | 479.47 | 3.993 | 479.55 | 4.729 | 479.46 | 7.959
481.71 | 7.635 | 481.94 | 6.321 | 479.87 | 4.722 | 479.75 | 5.05 | 479.64 | 3.993 | 479.72 | 4.729 | 479.63 | 7.959
481.88 | 7.634 | 482.1 | 6.32 | 480.04 | 4.722 | 479.92 | 5.049 | 479.81 | 3.993 | 479.88 | 4.728 | 479.8 | 7.959
482.05 | 7.634 | 482.27 | 6.32 | 480.21 | 4.722 | 480.08 | 5.047 | 479.97 | 3.992 | 480.05 | 4.728 | 479.96 | 7.959
482.21 | 7.633 | 482.44 | 6.32 | 480.37 | 4.722 | 480.25 | 5.046 | 480.14 | 3.992 | 480.22 | 4.727 | 480.13 | 7.959
482.38 | 7.633 | 482.61 | 6.32 | 480.54 | 4.721 | 480.42 | 5.046 | 480.31 | 3.992 | 480.39 | 4.726 | 480.3 | 7.959
482.55 | 7.632 | 482.78 | 6.319 | 480.71 | 4.721 | 480.59 | 5.046 | 480.48 | 3.991 | 480.56 | 4.725 | 480.47 | 7.959
482.72 | 7.631 | 482.95 | 6.319 | 480.88 | 4.72 | 480.76 | 5.046 | 480.64 | 3.991 | 480.72 | 4.725 | 480.63 | 7.959
482.89 | 7.63 | 483.12 | 6.319 | 481.04 | 4.719 | 480.92 | 5.046 | 480.81 | 3.991 | 480.89 | 4.724 | 480.8 | 7.959
483.06 | 7.629 | 483.28 | 6.319 | 481.21 | 4.718 | 481.09 | 5.046 | 480.98 | 3.99 | 481.06 | 4.723 | 480.97 | 7.959
483.23 | 7.628 | 483.45 | 6.319 | 481.38 | 4.718 | 481.26 | 5.046 | 481.15 | 3.989 | 481.23 | 4.722 | 481.14 | 7.959
483.39 | 7.627 | 483.62 | 6.319 | 481.55 | 4.717 | 481.43 | 5.046 | 481.31 | 3.989 | 481.39 | 4.721 | 481.3 | 7.959
483.56 | 7.627 | 483.79 | 6.319 | 481.72 | 4.716 | 481.59 | 5.045 | 481.48 | 3.989 | 481.56 | 4.72 | 481.47 | 7.958
483.73 | 7.627 | 483.96 | 6.319 | 481.88 | 4.715 | 481.76 | 5.046 | 481.65 | 3.988 | 481.73 | 4.72 | 481.64 | 7.958
483.9 | 7.627 | 484.13 | 6.319 | 482.05 | 4.715 | 481.93 | 5.045 | 481.82 | 3.988 | 481.9 | 4.72 | 481.81 | 7.958
484.07 | 7.626 | 484.29 | 6.318 | 482.22 | 4.715 | 482.1 | 5.046 | 481.98 | 3.987 | 482.06 | 4.719 | 481.98 | 7.956
484.24 | 7.626 | 484.46 | 6.318 | 482.39 | 4.715 | 482.26 | 5.045 | 482.15 | 3.987 | 482.23 | 4.719 | 482.14 | 7.955
484.4 | 7.626 | 484.63 | 6.318 | 482.55 | 4.714 | 482.43 | 5.043 | 482.32 | 3.987 | 482.4 | 4.718 | 482.31 | 7.954
484.57 | 7.626 | 484.8 | 6.317 | 482.72 | 4.713 | 482.6 | 5.043 | 482.49 | 3.987 | 482.57 | 4.717 | 482.48 | 7.952
484.74 | 7.626 | 484.97 | 6.317 | 482.89 | 4.713 | 482.77 | 5.041 | 482.65 | 3.987 | 482.74 | 4.717 | 482.65 | 7.952
484.91 | 7.626 | 485.14 | 6.317 | 483.06 | 4.712 | 482.93 | 5.041 | 482.82 | 3.986 | 482.9 | 4.716 | 482.82 | 7.95
485.08 | 7.626 | 485.31 | 6.316 | 483.22 | 4.711 | 483.1 | 5.041 | 482.99 | 3.985 | 483.07 | 4.716 | 482.98 | 7.949
485.25 | 7.627 | 485.47 | 6.316 | 483.39 | 4.711 | 483.27 | 5.041 | 483.16 | 3.985 | 483.24 | 4.715 | 483.15 | 7.948
485.42 | 7.627 | 485.64 | 6.315 | 483.56 | 4.71 | 483.44 | 5.041 | 483.33 | 3.985 | 483.41 | 4.715 | 483.32 | 7.948
485.59 | 7.628 | 485.81 | 6.315 | 483.73 | 4.71 | 483.6 | 5.041 | 483.49 | 3.984 | 483.57 | 4.714 | 483.49 | 7.948
485.75 | 7.628 | 485.98 | 6.314 | 483.9 | 4.71 | 483.77 | 5.042 | 483.66 | 3.984 | 483.74 | 4.712 | 483.65 | 7.948
485.92 | 7.628 | 486.15 | 6.313 | 484.06 | 4.71 | 483.94 | 5.042 | 483.83 | 3.984 | 483.91 | 4.712 | 483.82 | 7.947
486.09 | 7.628 | 486.31 | 6.313 | 484.23 | 4.71 | 484.11 | 5.042 | 484 | 3.983 | 484.08 | 4.711 | 483.99 | 7.947
486.26 | 7.628 | 486.48 | 6.312 | 484.4 | 4.71 | 484.28 | 5.042 | 484.16 | 3.983 | 484.24 | 4.71 | 484.16 | 7.946
486.43 | 7.627 | 486.65 | 6.312 | 484.57 | 4.711 | 484.44 | 5.042 | 484.33 | 3.982 | 484.41 | 4.71 | 484.32 | 7.946
486.6 | 7.627 | 486.82 | 6.312 | 484.73 | 4.711 | 484.61 | 5.042 | 484.5 | 3.982 | 484.58 | 4.709 | 484.49 | 7.946
486.76 | 7.627 | 486.99 | 6.312 | 484.9 | 4.711 | 484.78 | 5.042 | 484.67 | 3.982 | 484.75 | 4.708 | 484.66 | 7.946
486.93 | 7.626 | 487.16 | 6.311 | 485.07 | 4.711 | 484.95 | 5.043 | 484.83 | 3.981 | 484.91 | 4.707 | 484.83 | 7.946
487.1 | 7.625 | 487.33 | 6.31 | 485.24 | 4.712 | 485.11 | 5.042 | 485 | 3.981 | 485.08 | 4.707 | 484.99 | 7.946
487.27 | 7.625 | 487.49 | 6.31 | 485.41 | 4.712 | 485.28 | 5.041 | 485.17 | 3.981 | 485.25 | 4.707 | 485.16 | 7.946
487.44 | 7.624 | 487.66 | 6.309 | 485.57 | 4.712 | 485.45 | 5.04 | 485.34 | 3.981 | 485.42 | 4.706 | 485.33 | 7.946
487.61 | 7.623 | 487.83 | 6.309 | 485.74 | 4.712 | 485.62 | 5.04 | 485.5 | 3.981 | 485.59 | 4.706 | 485.5 | 7.946
487.77 | 7.623 | 488 | 6.309 | 485.91 | 4.712 | 485.78 | 5.04 | 485.67 | 3.98 | 485.75 | 4.706 | 485.66 | 7.946
487.94 | 7.622 | 488.17 | 6.308 | 486.08 | 4.711 | 485.95 | 5.04 | 485.84 | 3.98 | 485.92 | 4.705 | 485.83 | 7.946
488.11 | 7.621 | 488.34 | 6.308 | 486.24 | 4.711 | 486.12 | 5.04 | 486.01 | 3.98 | 486.09 | 4.705 | 486 | 7.945
488.28 | 7.621 | 488.5 | 6.308 | 486.41 | 4.71 | 486.29 | 5.04 | 486.17 | 3.98 | 486.26 | 4.705 | 486.16 | 7.945
488.45 | 7.62 | 488.67 | 6.307 | 486.58 | 4.709 | 486.45 | 5.039 | 486.34 | 3.98 | 486.42 | 4.704 | 486.33 | 7.944
488.62 | 7.62 | 488.84 | 6.306 | 486.75 | 4.708 | 486.62 | 5.039 | 486.51 | 3.979 | 486.59 | 4.704 | 486.5 | 7.944
488.78 | 7.62 | 489.01 | 6.306 | 486.91 | 4.706 | 486.79 | 5.039 | 486.68 | 3.979 | 486.76 | 4.704 | 486.67 | 7.944
488.95 | 7.62 | 489.18 | 6.305 | 487.08 | 4.705 | 486.96 | 5.04 | 486.84 | 3.978 | 486.92 | 4.704 | 486.83 | 7.944
489.12 | 7.619 | 489.34 | 6.305 | 487.25 | 4.704 | 487.12 | 5.04 | 487.01 | 3.978 | 487.09 | 4.703 | 487 | 7.943
489.29 | 7.619 | 489.51 | 6.305 | 487.42 | 4.705 | 487.29 | 5.04 | 487.18 | 3.977 | 487.26 | 4.702 | 487.17 | 7.942
489.46 | 7.618 | 489.68 | 6.305 | 487.58 | 4.705 | 487.46 | 5.04 | 487.35 | 3.976 | 487.43 | 4.702 | 487.34 | 7.941
489.63 | 7.617 | 489.85 | 6.304 | 487.75 | 4.704 | 487.63 | 5.04 | 487.51 | 3.975 | 487.59 | 4.702 | 487.5 | 7.941
489.79 | 7.616 | 490.02 | 6.303 | 487.92 | 4.704 | 487.79 | 5.04 | 487.68 | 3.975 | 487.76 | 4.702 | 487.67 | 7.941
489.96 | 7.616 | 490.19 | 6.303 | 488.09 | 4.704 | 487.96 | 5.039 | 487.85 | 3.974 | 487.93 | 4.702 | 487.84 | 7.941
490.13 | 7.616 | 490.35 | 6.303 | 488.26 | 4.703 | 488.13 | 5.038 | 488.01 | 3.973 | 488.1 | 4.701 | 488.01 | 7.94
490.3 | 7.616 | 490.52 | 6.303 | 488.42 | 4.703 | 488.3 | 5.038 | 488.18 | 3.973 | 488.27 | 4.701 | 488.18 | 7.94
490.47 | 7.615 | 490.69 | 6.303 | 488.59 | 4.704 | 488.47 | 5.038 | 488.35 | 3.973 | 488.43 | 4.701 | 488.34 | 7.94
490.64 | 7.614 | 490.86 | 6.303 | 488.76 | 4.704 | 488.63 | 5.038 | 488.52 | 3.972 | 488.6 | 4.701 | 488.51 | 7.939
490.8 | 7.613 | 491.03 | 6.303 | 488.93 | 4.704 | 488.8 | 5.038 | 488.68 | 3.972 | 488.77 | 4.702 | 488.68 | 7.938
490.97 | 7.612 | 491.19 | 6.303 | 489.09 | 4.703 | 488.97 | 5.038 | 488.85 | 3.972 | 488.94 | 4.702 | 488.85 | 7.938
491.14 | 7.611 | 491.36 | 6.303 | 489.26 | 4.702 | 489.14 | 5.037 | 489.02 | 3.972 | 489.1 | 4.702 | 489.01 | 7.938
491.31 | 7.61 | 491.53 | 6.303 | 489.43 | 4.701 | 489.31 | 5.036 | 489.19 | 3.972 | 489.27 | 4.702 | 489.18 | 7.938
491.48 | 7.61 | 491.7 | 6.302 | 489.6 | 4.7 | 489.47 | 5.036 | 489.35 | 3.972 | 489.44 | 4.703 | 489.35 | 7.936
491.64 | 7.61 | 491.87 | 6.302 | 489.77 | 4.699 | 489.64 | 5.035 | 489.52 | 3.972 | 489.61 | 4.703 | 489.52 | 7.936
491.81 | 7.61 | 492.04 | 6.302 | 489.93 | 4.698 | 489.81 | 5.035 | 489.69 | 3.971 | 489.77 | 4.702 | 489.68 | 7.935
491.98 | 7.609 | 492.2 | 6.301 | 490.1 | 4.698 | 489.98 | 5.034 | 489.86 | 3.97 | 489.94 | 4.702 | 489.85 | 7.935
492.15 | 7.608 | 492.37 | 6.301 | 490.27 | 4.697 | 490.14 | 5.034 | 490.03 | 3.97 | 490.11 | 4.702 | 490.02 | 7.934
492.32 | 7.608 | 492.54 | 6.301 | 490.44 | 4.696 | 490.31 | 5.033 | 490.19 | 3.969 | 490.28 | 4.701 | 490.19 | 7.934
492.49 | 7.607 | 492.71 | 6.3 | 490.61 | 4.696 | 490.48 | 5.033 | 490.36 | 3.968 | 490.44 | 4.701 | 490.36 | 7.933
492.65 | 7.607 | 492.88 | 6.299 | 490.77 | 4.695 | 490.65 | 5.03 | 490.53 | 3.967 | 490.61 | 4.7 | 490.52 | 7.933
492.82 | 7.607 | 493.05 | 6.299 | 490.94 | 4.695 | 490.82 | 5.03 | 490.7 | 3.967 | 490.78 | 4.7 | 490.69 | 7.933
492.99 | 7.607 | 493.21 | 6.299 | 491.11 | 4.695 | 490.98 | 5.029 | 490.86 | 3.966 | 490.95 | 4.699 | 490.86 | 7.932
493.16 | 7.607 | 493.38 | 6.298 | 491.28 | 4.695 | 491.15 | 5.027 | 491.03 | 3.966 | 491.11 | 4.699 | 491.03 | 7.932
493.33 | 7.606 | 493.55 | 6.298 | 491.45 | 4.695 | 491.32 | 5.026 | 491.2 | 3.965 | 491.28 | 4.699 | 491.19 | 7.932
493.5 | 7.605 | 493.72 | 6.298 | 491.61 | 4.695 | 491.49 | 5.026 | 491.37 | 3.964 | 491.45 | 4.699 | 491.36 | 7.932
493.66 | 7.605 | 493.89 | 6.298 | 491.78 | 4.695 | 491.65 | 5.025 | 491.53 | 3.963 | 491.62 | 4.699 | 491.53 | 7.932
493.83 | 7.604 | 494.05 | 6.298 | 491.95 | 4.695 | 491.82 | 5.025 | 491.7 | 3.963 | 491.78 | 4.698 | 491.7 | 7.932
494 | 7.604 | 494.22 | 6.298 | 492.12 | 4.695 | 491.99 | 5.025 | 491.87 | 3.962 | 491.95 | 4.698 | 491.86 | 7.932
494.17 | 7.604 | 494.39 | 6.298 | 492.28 | 4.695 | 492.16 | 5.025 | 492.04 | 3.961 | 492.12 | 4.698 | 492.03 | 7.933
494.33 | 7.603 | 494.56 | 6.298 | 492.45 | 4.695 | 492.32 | 5.024 | 492.2 | 3.961 | 492.29 | 4.697 | 492.2 | 7.932
494.5 | 7.603 | 494.73 | 6.298 | 492.62 | 4.695 | 492.49 | 5.024 | 492.37 | 3.96 | 492.45 | 4.697 | 492.37 | 7.932
494.67 | 7.602 | 494.9 | 6.298 | 492.79 | 4.695 | 492.66 | 5.024 | 492.54 | 3.96 | 492.62 | 4.697 | 492.53 | 7.932
494.84 | 7.601 | 495.06 | 6.298 | 492.96 | 4.695 | 492.83 | 5.025 | 492.71 | 3.959 | 492.79 | 4.696 | 492.7 | 7.932
495.01 | 7.601 | 495.23 | 6.297 | 493.12 | 4.694 | 493 | 5.026 | 492.87 | 3.958 | 492.96 | 4.696 | 492.87 | 7.932
495.17 | 7.601 | 495.4 | 6.297 | 493.29 | 4.694 | 493.16 | 5.026 | 493.04 | 3.958 | 493.12 | 4.695 | 493.04 | 7.932
495.34 | 7.6 | 495.57 | 6.297 | 493.46 | 4.694 | 493.33 | 5.025 | 493.21 | 3.958 | 493.29 | 4.694 | 493.2 | 7.931
495.51 | 7.6 | 495.74 | 6.296 | 493.63 | 4.693 | 493.5 | 5.025 | 493.38 | 3.957 | 493.46 | 4.693 | 493.37 | 7.93
495.68 | 7.6 | 495.91 | 6.295 | 493.79 | 4.693 | 493.67 | 5.025 | 493.54 | 3.957 | 493.63 | 4.693 | 493.54 | 7.929
495.85 | 7.599 | 496.07 | 6.294 | 493.96 | 4.693 | 493.84 | 5.025 | 493.71 | 3.957 | 493.79 | 4.691 | 493.71 | 7.929
496.02 | 7.599 | 496.24 | 6.293 | 494.13 | 4.693 | 494 | 5.025 | 493.88 | 3.957 | 493.96 | 4.69 | 493.87 | 7.928
496.18 | 7.598 | 496.41 | 6.293 | 494.3 | 4.693 | 494.17 | 5.024 | 494.04 | 3.956 | 494.13 | 4.69 | 494.04 | 7.927
496.35 | 7.598 | 496.58 | 6.293 | 494.47 | 4.693 | 494.34 | 5.024 | 494.21 | 3.956 | 494.3 | 4.689 | 494.21 | 7.927
496.52 | 7.598 | 496.75 | 6.293 | 494.63 | 4.693 | 494.51 | 5.024 | 494.38 | 3.956 | 494.46 | 4.689 | 494.38 | 7.926
496.69 | 7.598 | 496.92 | 6.292 | 494.8 | 4.693 | 494.68 | 5.024 | 494.55 | 3.955 | 494.63 | 4.688 | 494.55 | 7.926
496.86 | 7.598 | 497.08 | 6.291 | 494.97 | 4.693 | 494.84 | 5.024 | 494.71 | 3.955 | 494.8 | 4.688 | 494.71 | 7.925
497.02 | 7.598 | 497.25 | 6.291 | 495.14 | 4.693 | 495.01 | 5.023 | 494.88 | 3.954 | 494.97 | 4.688 | 494.88 | 7.925
497.19 | 7.598 | 497.42 | 6.291 | 495.31 | 4.693 | 495.18 | 5.023 | 495.05 | 3.954 | 495.13 | 4.688 | 495.05 | 7.925
497.36 | 7.598 | 497.59 | 6.29 | 495.47 | 4.692 | 495.35 | 5.024 | 495.22 | 3.953 | 495.3 | 4.688 | 495.22 | 7.925
497.53 | 7.598 | 497.76 | 6.29 | 495.64 | 4.692 | 495.51 | 5.024 | 495.38 | 3.952 | 495.47 | 4.688 | 495.38 | 7.925
497.7 | 7.598 | 497.93 | 6.29 | 495.81 | 4.692 | 495.68 | 5.024 | 495.55 | 3.952 | 495.64 | 4.687 | 495.55 | 7.925
497.86 | 7.597 | 498.09 | 6.29 | 495.98 | 4.691 | 495.85 | 5.024 | 495.72 | 3.951 | 495.81 | 4.687 | 495.72 | 7.925
498.03 | 7.597 | 498.26 | 6.288 | 496.15 | 4.69 | 496.02 | 5.024 | 495.89 | 3.951 | 495.97 | 4.687 | 495.89 | 7.925
498.2 | 7.597 | 498.43 | 6.287 | 496.31 | 4.689 | 496.19 | 5.024 | 496.05 | 3.951 | 496.14 | 4.687 | 496.06 | 7.925
498.37 | 7.596 | 498.6 | 6.287 | 496.48 | 4.689 | 496.35 | 5.024 | 496.22 | 3.95 | 496.31 | 4.687 | 496.22 | 7.925
498.53 | 7.596 | 498.77 | 6.286 | 496.65 | 4.688 | 496.52 | 5.024 | 496.39 | 3.95 | 496.48 | 4.687 | 496.39 | 7.925
498.7 | 7.595 | 498.93 | 6.286 | 496.82 | 4.686 | 496.69 | 5.024 | 496.56 | 3.949 | 496.64 | 4.686 | 496.56 | 7.925
498.87 | 7.594 | 499.1 | 6.286 | 496.99 | 4.686 | 496.86 | 5.024 | 496.72 | 3.949 | 496.81 | 4.686 | 496.73 | 7.924
499.04 | 7.594 | 499.27 | 6.286 | 497.15 | 4.686 | 497.02 | 5.024 | 496.89 | 3.948 | 496.98 | 4.685 | 496.89 | 7.924
499.21 | 7.593 | 499.44 | 6.286 | 497.32 | 4.685 | 497.19 | 5.023 | 497.06 | 3.948 | 497.15 | 4.685 | 497.06 | 7.923
499.38 | 7.593 | 499.61 | 6.286 | 497.49 | 4.685 | 497.36 | 5.022 | 497.23 | 3.948 | 497.31 | 4.685 | 497.23 | 7.922
499.54 | 7.592 | 499.77 | 6.287 | 497.66 | 4.686 | 497.53 | 5.021 | 497.39 | 3.947 | 497.48 | 4.685 | 497.4 | 7.922
499.71 | 7.592 | 499.94 | 6.287 | 497.82 | 4.685 | 497.7 | 5.02 | 497.56 | 3.946 | 497.65 | 4.685 | 497.56 | 7.921
499.88 | 7.591 | 500.11 | 6.287 | 497.99 | 4.686 | 497.86 | 5.02 | 497.73 | 3.945 | 497.82 | 4.685 | 497.73 | 7.921
500.05 | 7.59 | 500.28 | 6.287 | 498.16 | 4.686 | 498.03 | 5.02 | 497.9 | 3.945 | 497.98 | 4.684 | 497.9 | 7.921
500.22 | 7.59 | 500.45 | 6.288 | 498.32 | 4.686 | 498.2 | 5.02 | 498.06 | 3.944 | 498.15 | 4.684 | 498.06 | 7.921
500.39 | 7.589 | 500.61 | 6.287 | 498.49 | 4.686 | 498.37 | 5.02 | 498.23 | 3.943 | 498.32 | 4.684 | 498.23 | 7.92
500.55 | 7.589 | 500.78 | 6.287 | 498.66 | 4.686 | 498.53 | 5.02 | 498.4 | 3.942 | 498.49 | 4.683 | 498.4 | 7.919
500.72 | 7.589 | 500.95 | 6.287 | 498.83 | 4.687 | 498.7 | 5.019 | 498.56 | 3.942 | 498.65 | 4.683 | 498.57 | 7.919
500.89 | 7.588 | 501.12 | 6.287 | 498.99 | 4.686 | 498.87 | 5.019 | 498.73 | 3.942 | 498.82 | 4.682 | 498.74 | 7.919
501.06 | 7.587 | 501.29 | 6.286 | 499.16 | 4.686 | 499.04 | 5.019 | 498.9 | 3.941 | 498.99 | 4.682 | 498.9 | 7.918
501.23 | 7.587 | 501.45 | 6.284 | 499.33 | 4.686 | 499.2 | 5.019 | 499.07 | 3.941 | 499.16 | 4.682 | 499.07 | 7.918
501.39 | 7.586 | 501.62 | 6.282 | 499.5 | 4.685 | 499.37 | 5.019 | 499.23 | 3.94 | 499.33 | 4.68 | 499.24 | 7.918
501.56 | 7.586 | 501.79 | 6.282 | 499.67 | 4.685 | 499.54 | 5.019 | 499.4 | 3.94 | 499.49 | 4.679 | 499.41 | 7.918
501.73 | 7.586 | 501.96 | 6.28 | 499.83 | 4.684 | 499.71 | 5.019 | 499.57 | 3.941 | 499.66 | 4.679 | 499.57 | 7.917
501.9 | 7.586 | 502.13 | 6.278 | 500 | 4.684 | 499.88 | 5.017 | 499.74 | 3.941 | 499.83 | 4.679 | 499.74 | 7.917
502.07 | 7.585 | 502.29 | 6.277 | 500.17 | 4.683 | 500.04 | 5.016 | 499.9 | 3.941 | 500 | 4.679 | 499.91 | 7.916
502.23 | 7.585 | 502.46 | 6.277 | 500.34 | 4.682 | 500.21 | 5.016 | 500.07 | 3.942 | 500.16 | 4.678 | 500.08 | 7.916
502.4 | 7.586 | 502.63 | 6.276 | 500.5 | 4.682 | 500.38 | 5.016 | 500.24 | 3.942 | 500.33 | 4.678 | 500.25 | 7.915
502.57 | 7.586 | 502.8 | 6.276 | 500.67 | 4.681 | 500.55 | 5.015 | 500.41 | 3.942 | 500.5 | 4.678 | 500.41 | 7.915
502.74 | 7.586 | 502.97 | 6.275 | 500.84 | 4.68 | 500.71 | 5.015 | 500.58 | 3.942 | 500.67 | 4.678 | 500.58 | 7.915
502.91 | 7.586 | 503.14 | 6.275 | 501.01 | 4.68 | 500.88 | 5.016 | 500.74 | 3.942 | 500.83 | 4.678 | 500.75 | 7.915
503.07 | 7.586 | 503.3 | 6.274 | 501.18 | 4.679 | 501.05 | 5.016 | 500.91 | 3.942 | 501 | 4.677 | 500.92 | 7.915
503.24 | 7.586 | 503.47 | 6.274 | 501.34 | 4.678 | 501.22 | 5.016 | 501.08 | 3.942 | 501.17 | 4.677 | 501.08 | 7.915
503.41 | 7.586 | 503.64 | 6.274 | 501.51 | 4.678 | 501.39 | 5.016 | 501.24 | 3.942 | 501.34 | 4.677 | 501.25 | 7.915
503.58 | 7.586 | 503.81 | 6.275 | 501.68 | 4.677 | 501.55 | 5.016 | 501.41 | 3.942 | 501.51 | 4.676 | 501.42 | 7.913
503.75 | 7.585 | 503.97 | 6.275 | 501.85 | 4.677 | 501.72 | 5.016 | 501.58 | 3.942 | 501.67 | 4.675 | 501.59 | 7.914
503.92 | 7.585 | 504.14 | 6.275 | 502.01 | 4.676 | 501.89 | 5.016 | 501.75 | 3.941 | 501.84 | 4.674 | 501.75 | 7.913
504.08 | 7.585 | 504.31 | 6.275 | 502.18 | 4.675 | 502.06 | 5.016 | 501.92 | 3.941 | 502.01 | 4.674 | 501.92 | 7.914
504.25 | 7.585 | 504.48 | 6.275 | 502.35 | 4.674 | 502.22 | 5.016 | 502.08 | 3.94 | 502.18 | 4.673 | 502.09 | 7.912
504.42 | 7.585 | 504.65 | 6.275 | 502.52 | 4.674 | 502.39 | 5.016 | 502.25 | 3.939 | 502.34 | 4.673 | 502.26 | 7.912
504.59 | 7.584 | 504.82 | 6.275 | 502.69 | 4.673 | 502.56 | 5.015 | 502.42 | 3.939 | 502.51 | 4.672 | 502.42 | 7.912
504.76 | 7.584 | 504.98 | 6.274 | 502.85 | 4.673 | 502.73 | 5.015 | 502.58 | 3.938 | 502.68 | 4.671 | 502.59 | 7.911
504.92 | 7.583 | 505.15 | 6.274 | 503.02 | 4.672 | 502.89 | 5.014 | 502.75 | 3.938 | 502.85 | 4.671 | 502.76 | 7.91
505.09 | 7.583 | 505.32 | 6.274 | 503.19 | 4.672 | 503.06 | 5.014 | 502.92 | 3.937 | 503.01 | 4.671 | 502.93 | 7.909
505.26 | 7.583 | 505.49 | 6.274 | 503.36 | 4.671 | 503.23 | 5.014 | 503.09 | 3.937 | 503.18 | 4.669 | 503.09 | 7.909
505.43 | 7.583 | 505.66 | 6.274 | 503.53 | 4.671 | 503.4 | 5.013 | 503.25 | 3.936 | 503.35 | 4.669 | 503.26 | 7.909
505.6 | 7.583 | 505.82 | 6.273 | 503.69 | 4.671 | 503.56 | 5.013 | 503.42 | 3.935 | 503.52 | 4.668 | 503.43 | 7.907
505.76 | 7.583 | 505.99 | 6.272 | 503.86 | 4.671 | 503.73 | 5.011 | 503.59 | 3.934 | 503.68 | 4.668 | 503.6 | 7.907
505.93 | 7.583 | 506.16 | 6.271 | 504.03 | 4.671 | 503.9 | 5.011 | 503.76 | 3.933 | 503.85 | 4.668 | 503.76 | 7.906
506.1 | 7.583 | 506.33 | 6.271 | 504.2 | 4.671 | 504.07 | 5.011 | 503.92 | 3.932 | 504.02 | 4.667 | 503.93 | 7.905
506.27 | 7.582 | 506.5 | 6.271 | 504.37 | 4.671 | 504.23 | 5.01 | 504.09 | 3.932 | 504.19 | 4.666 | 504.1 | 7.905
506.43 | 7.581 | 506.67 | 6.271 | 504.53 | 4.671 | 504.4 | 5.008 | 504.26 | 3.931 | 504.36 | 4.665 | 504.27 | 7.903
506.6 | 7.581 | 506.83 | 6.27 | 504.7 | 4.671 | 504.57 | 5.008 | 504.42 | 3.931 | 504.52 | 4.664 | 504.43 | 7.903
506.77 | 7.58 | 507 | 6.269 | 504.87 | 4.672 | 504.74 | 5.008 | 504.59 | 3.931 | 504.69 | 4.664 | 504.6 | 7.903
506.94 | 7.58 | 507.17 | 6.269 | 505.04 | 4.671 | 504.9 | 5.009 | 504.76 | 3.93 | 504.86 | 4.664 | 504.77 | 7.903
507.11 | 7.58 | 507.34 | 6.268 | 505.2 | 4.671 | 505.07 | 5.009 | 504.93 | 3.93 | 505.03 | 4.664 | 504.94 | 7.902
507.27 | 7.58 | 507.51 | 6.269 | 505.37 | 4.671 | 505.24 | 5.008 | 505.09 | 3.93 | 505.19 | 4.664 | 505.11 | 7.901
507.44 | 7.578 | 507.67 | 6.269 | 505.54 | 4.671 | 505.41 | 5.008 | 505.26 | 3.93 | 505.36 | 4.663 | 505.27 | 7.901
507.61 | 7.577 | 507.84 | 6.269 | 505.71 | 4.67 | 505.57 | 5.007 | 505.43 | 3.93 | 505.53 | 4.663 | 505.44 | 7.901
507.78 | 7.576 | 508.01 | 6.269 | 505.88 | 4.67 | 505.74 | 5.007 | 505.59 | 3.931 | 505.7 | 4.662 | 505.61 | 7.9
507.95 | 7.576 | 508.18 | 6.269 | 506.04 | 4.67 | 505.91 | 5.008 | 505.76 | 3.931 | 505.86 | 4.662 | 505.78 | 7.899
508.11 | 7.575 | 508.35 | 6.268 | 506.21 | 4.669 | 506.08 | 5.008 | 505.93 | 3.931 | 506.03 | 4.662 | 505.95 | 7.899
508.28 | 7.574 | 508.51 | 6.268 | 506.38 | 4.669 | 506.24 | 5.007 | 506.1 | 3.931 | 506.2 | 4.662 | 506.11 | 7.898
508.45 | 7.573 | 508.68 | 6.267 | 506.55 | 4.669 | 506.41 | 5.005 | 506.26 | 3.932 | 506.37 | 4.662 | 506.28 | 7.898
508.62 | 7.572 | 508.85 | 6.267 | 506.71 | 4.668 | 506.58 | 5.005 | 506.43 | 3.932 | 506.53 | 4.662 | 506.45 | 7.897
508.79 | 7.571 | 509.02 | 6.267 | 506.88 | 4.667 | 506.75 | 5.005 | 506.6 | 3.932 | 506.7 | 4.662 | 506.62 | 7.896
508.95 | 7.571 | 509.19 | 6.267 | 507.05 | 4.667 | 506.92 | 5.004 | 506.77 | 3.932 | 506.87 | 4.662 | 506.78 | 7.895
509.12 | 7.571 | 509.36 | 6.266 | 507.22 | 4.667 | 507.08 | 5.003 | 506.93 | 3.931 | 507.03 | 4.661 | 506.95 | 7.895
509.29 | 7.57 | 509.52 | 6.265 | 507.38 | 4.666 | 507.25 | 5.003 | 507.1 | 3.931 | 507.2 | 4.661 | 507.12 | 7.895
509.46 | 7.569 | 509.69 | 6.263 | 507.55 | 4.666 | 507.42 | 5.004 | 507.27 | 3.931 | 507.37 | 4.66 | 507.29 | 7.895
509.62 | 7.568 | 509.86 | 6.263 | 507.72 | 4.666 | 507.59 | 5.004 | 507.44 | 3.931 | 507.54 | 4.66 | 507.45 | 7.895
509.79 | 7.568 | 510.03 | 6.263 | 507.89 | 4.666 | 507.75 | 5.004 | 507.6 | 3.93 | 507.7 | 4.659 | 507.62 | 7.895
509.96 | 7.567 | 510.2 | 6.262 | 508.06 | 4.666 | 507.92 | 5.004 | 507.77 | 3.929 | 507.87 | 4.659 | 507.79 | 7.895
510.13 | 7.566 | 510.37 | 6.261 | 508.22 | 4.665 | 508.09 | 5.004 | 507.94 | 3.928 | 508.04 | 4.659 | 507.96 | 7.895
510.29 | 7.566 | 510.53 | 6.26 | 508.39 | 4.665 | 508.26 | 5.005 | 508.11 | 3.928 | 508.21 | 4.658 | 508.12 | 7.895
510.46 | 7.565 | 510.7 | 6.26 | 508.56 | 4.664 | 508.42 | 5.004 | 508.27 | 3.927 | 508.37 | 4.658 | 508.29 | 7.895
510.63 | 7.566 | 510.87 | 6.26 | 508.73 | 4.664 | 508.59 | 5.004 | 508.44 | 3.927 | 508.54 | 4.658 | 508.46 | 7.895
510.8 | 7.566 | 511.04 | 6.259 | 508.9 | 4.664 | 508.76 | 5.005 | 508.61 | 3.927 | 508.71 | 4.657 | 508.63 | 7.895
510.97 | 7.566 | 511.21 | 6.259 | 509.06 | 4.664 | 508.93 | 5.005 | 508.78 | 3.927 | 508.88 | 4.656 | 508.79 | 7.895
511.13 | 7.566 | 511.38 | 6.259 | 509.23 | 4.664 | 509.09 | 5.005 | 508.94 | 3.927 | 509.04 | 4.655 | 508.96 | 7.895
511.3 | 7.567 | 511.54 | 6.259 | 509.4 | 4.663 | 509.26 | 5.004 | 509.11 | 3.926 | 509.21 | 4.655 | 509.13 | 7.894
511.47 | 7.567 | 511.71 | 6.259 | 509.57 | 4.663 | 509.43 | 5.003 | 509.28 | 3.925 | 509.38 | 4.654 | 509.3 | 7.893
511.64 | 7.567 | 511.88 | 6.259 | 509.74 | 4.662 | 509.6 | 5.003 | 509.45 | 3.924 | 509.55 | 4.654 | 509.47 | 7.893
511.8 | 7.567 | 512.05 | 6.258 | 509.9 | 4.662 | 509.76 | 5.003 | 509.61 | 3.924 | 509.72 | 4.653 | 509.63 | 7.892
511.97 | 7.567 | 512.22 | 6.257 | 510.07 | 4.662 | 509.93 | 5.003 | 509.78 | 3.924 | 509.88 | 4.653 | 509.8 | 7.892
512.14 | 7.567 | 512.38 | 6.257 | 510.24 | 4.661 | 510.1 | 5.002 | 509.95 | 3.924 | 510.05 | 4.653 | 509.97 | 7.892
512.31 | 7.567 | 512.55 | 6.257 | 510.41 | 4.661 | 510.27 | 5.001 | 510.12 | 3.924 | 510.22 | 4.653 | 510.14 | 7.892
512.48 | 7.567 | 512.72 | 6.257 | 510.57 | 4.66 | 510.43 | 5.001 | 510.28 | 3.924 | 510.39 | 4.652 | 510.31 | 7.892
512.64 | 7.567 | 512.89 | 6.257 | 510.74 | 4.659 | 510.6 | 5 | 510.45 | 3.924 | 510.55 | 4.652 | 510.47 | 7.892
512.81 | 7.566 | 513.06 | 6.256 | 510.91 | 4.659 | 510.77 | 5 | 510.62 | 3.923 | 510.72 | 4.653 | 510.64 | 7.892
512.98 | 7.566 | 513.23 | 6.255 | 511.08 | 4.658 | 510.93 | 4.999 | 510.79 | 3.923 | 510.89 | 4.653 | 510.81 | 7.892
513.15 | 7.565 | 513.39 | 6.255 | 511.24 | 4.658 | 511.1 | 5 | 510.95 | 3.923 | 511.06 | 4.653 | 510.98 | 7.892
513.31 | 7.564 | 513.56 | 6.256 | 511.41 | 4.658 | 511.27 | 5 | 511.12 | 3.923 | 511.22 | 4.653 | 511.14 | 7.892
513.48 | 7.564 | 513.73 | 6.255 | 511.58 | 4.658 | 511.44 | 5 | 511.29 | 3.923 | 511.39 | 4.653 | 511.31 | 7.891
513.65 | 7.563 | 513.9 | 6.255 | 511.75 | 4.658 | 511.6 | 5 | 511.46 | 3.923 | 511.56 | 4.652 | 511.48 | 7.891
513.82 | 7.562 | 514.07 | 6.255 | 511.91 | 4.658 | 511.77 | 4.999 | 511.62 | 3.922 | 511.73 | 4.652 | 511.65 | 7.89
513.99 | 7.562 | 514.24 | 6.255 | 512.08 | 4.658 | 511.94 | 4.999 | 511.79 | 3.922 | 511.89 | 4.652 | 511.82 | 7.89
514.15 | 7.561 | 514.4 | 6.255 | 512.25 | 4.657 | 512.11 | 4.999 | 511.96 | 3.921 | 512.06 | 4.651 | 511.98 | 7.889
514.32 | 7.56 | 514.57 | 6.255 | 512.42 | 4.657 | 512.27 | 4.999 | 512.13 | 3.92 | 512.23 | 4.651 | 512.15 | 7.889
514.49 | 7.558 | 514.74 | 6.255 | 512.59 | 4.658 | 512.44 | 4.999 | 512.29 | 3.92 | 512.4 | 4.65 | 512.32 | 7.889
514.66 | 7.558 | 514.91 | 6.255 | 512.75 | 4.658 | 512.61 | 4.999 | 512.46 | 3.919 | 512.56 | 4.65 | 512.49 | 7.889
514.83 | 7.557 | 515.08 | 6.255 | 512.92 | 4.658 | 512.78 | 4.998 | 512.63 | 3.918 | 512.73 | 4.65 | 512.65 | 7.889
514.99 | 7.557 | 515.25 | 6.255 | 513.09 | 4.658 | 512.95 | 4.998 | 512.79 | 3.918 | 512.9 | 4.65 | 512.82 | 7.888
515.16 | 7.556 | 515.41 | 6.255 | 513.26 | 4.657 | 513.11 | 4.997 | 512.96 | 3.918 | 513.07 | 4.648 | 512.99 | 7.888
515.33 | 7.556 | 515.58 | 6.254 | 513.43 | 4.657 | 513.28 | 4.996 | 513.13 | 3.917 | 513.23 | 4.647 | 513.16 | 7.888
515.5 | 7.555 | 515.75 | 6.254 | 513.59 | 4.656 | 513.45 | 4.995 | 513.3 | 3.917 | 513.4 | 4.647 | 513.33 | 7.887
515.67 | 7.555 | 515.92 | 6.254 | 513.76 | 4.656 | 513.62 | 4.994 | 513.47 | 3.917 | 513.57 | 4.647 | 513.49 | 7.887
515.83 | 7.555 | 516.09 | 6.253 | 513.93 | 4.655 | 513.78 | 4.993 | 513.63 | 3.917 | 513.74 | 4.647 | 513.66 | 7.886
516 | 7.555 | 516.26 | 6.252 | 514.1 | 4.654 | 513.95 | 4.992 | 513.8 | 3.917 | 513.9 | 4.647 | 513.83 | 7.886
516.17 | 7.555 | 516.42 | 6.252 | 514.26 | 4.653 | 514.12 | 4.992 | 513.97 | 3.917 | 514.07 | 4.647 | 514 | 7.886
516.34 | 7.556 | 516.59 | 6.252 | 514.43 | 4.653 | 514.29 | 4.991 | 514.14 | 3.918 | 514.24 | 4.647 | 514.16 | 7.886
516.5 | 7.555 | 516.76 | 6.252 | 514.6 | 4.652 | 514.45 | 4.99 | 514.3 | 3.918 | 514.41 | 4.646 | 514.33 | 7.886
516.67 | 7.555 | 516.93 | 6.252 | 514.77 | 4.652 | 514.62 | 4.989 | 514.47 | 3.918 | 514.57 | 4.645 | 514.5 | 7.885
516.84 | 7.555 | 517.1 | 6.252 | 514.93 | 4.652 | 514.79 | 4.988 | 514.64 | 3.918 | 514.74 | 4.645 | 514.67 | 7.885
517.01 | 7.555 | 517.26 | 6.252 | 515.1 | 4.651 | 514.96 | 4.987 | 514.81 | 3.918 | 514.91 | 4.644 | 514.83 | 7.885
517.17 | 7.555 | 517.43 | 6.252 | 515.27 | 4.651 | 515.12 | 4.987 | 514.97 | 3.917 | 515.08 | 4.644 | 515 | 7.885
517.34 | 7.554 | 517.6 | 6.251 | 515.44 | 4.65 | 515.29 | 4.987 | 515.14 | 3.917 | 515.24 | 4.643 | 515.17 | 7.884
517.51 | 7.554 | 517.77 | 6.251 | 515.6 | 4.65 | 515.46 | 4.987 | 515.31 | 3.916 | 515.41 | 4.643 | 515.34 | 7.884
517.68 | 7.554 | 517.94 | 6.25 | 515.77 | 4.65 | 515.63 | 4.986 | 515.48 | 3.915 | 515.58 | 4.643 | 515.5 | 7.883
517.85 | 7.553 | 518.11 | 6.25 | 515.94 | 4.65 | 515.79 | 4.986 | 515.64 | 3.915 | 515.74 | 4.642 | 515.67 | 7.883
518.01 | 7.553 | 518.27 | 6.25 | 516.1 | 4.649 | 515.96 | 4.985 | 515.81 | 3.915 | 515.91 | 4.642 | 515.84 | 7.883
518.18 | 7.553 | 518.44 | 6.25 | 516.27 | 4.649 | 516.13 | 4.984 | 515.98 | 3.914 | 516.08 | 4.641 | 516.01 | 7.883
518.35 | 7.552 | 518.61 | 6.25 | 516.44 | 4.649 | 516.3 | 4.984 | 516.14 | 3.914 | 516.25 | 4.641 | 516.17 | 7.882
518.52 | 7.552 | 518.78 | 6.249 | 516.61 | 4.649 | 516.46 | 4.984 | 516.31 | 3.913 | 516.42 | 4.641 | 516.34 | 7.881
518.69 | 7.552 | 518.95 | 6.248 | 516.77 | 4.649 | 516.63 | 4.983 | 516.48 | 3.913 | 516.58 | 4.641 | 516.51 | 7.881
518.85 | 7.552 | 519.12 | 6.248 | 516.94 | 4.648 | 516.8 | 4.983 | 516.65 | 3.913 | 516.75 | 4.641 | 516.68 | 7.881
519.02 | 7.552 | 519.28 | 6.248 | 517.11 | 4.648 | 516.97 | 4.983 | 516.81 | 3.912 | 516.92 | 4.64 | 516.85 | 7.88
519.19 | 7.552 | 519.45 | 6.248 | 517.28 | 4.648 | 517.13 | 4.982 | 516.98 | 3.912 | 517.08 | 4.64 | 517.01 | 7.879
519.36 | 7.552 | 519.62 | 6.248 | 517.44 | 4.648 | 517.3 | 4.981 | 517.15 | 3.912 | 517.25 | 4.639 | 517.18 | 7.879
519.53 | 7.552 | 519.79 | 6.248 | 517.61 | 4.648 | 517.47 | 4.981 | 517.32 | 3.912 | 517.42 | 4.639 | 517.35 | 7.879
519.69 | 7.551 | 519.96 | 6.248 | 517.78 | 4.647 | 517.64 | 4.981 | 517.48 | 3.912 | 517.59 | 4.639 | 517.51 | 7.879
519.86 | 7.552 | 520.12 | 6.248 | 517.95 | 4.647 | 517.81 | 4.981 | 517.65 | 3.912 | 517.75 | 4.639 | 517.68 | 7.878
520.03 | 7.552 | 520.29 | 6.247 | 518.11 | 4.647 | 517.97 | 4.981 | 517.82 | 3.911 | 517.92 | 4.638 | 517.85 | 7.878
520.2 | 7.552 | 520.46 | 6.247 | 518.28 | 4.646 | 518.14 | 4.98 | 517.99 | 3.911 | 518.09 | 4.638 | 518.02 | 7.878
520.36 | 7.552 | 520.63 | 6.247 | 518.45 | 4.646 | 518.31 | 4.98 | 518.15 | 3.91 | 518.26 | 4.638 | 518.19 | 7.878
520.53 | 7.551 | 520.8 | 6.247 | 518.61 | 4.646 | 518.48 | 4.98 | 518.32 | 3.909 | 518.42 | 4.638 | 518.35 | 7.878
520.7 | 7.551 | 520.97 | 6.247 | 518.78 | 4.645 | 518.64 | 4.98 | 518.49 | 3.908 | 518.59 | 4.638 | 518.52 | 7.878
520.87 | 7.55 | 521.13 | 6.246 | 518.95 | 4.645 | 518.81 | 4.979 | 518.66 | 3.908 | 518.76 | 4.638 | 518.69 | 7.877
521.04 | 7.549 | 521.3 | 6.246 | 519.12 | 4.645 | 518.98 | 4.979 | 518.82 | 3.908 | 518.93 | 4.638 | 518.86 | 7.877
521.2 | 7.549 | 521.47 | 6.245 | 519.28 | 4.644 | 519.15 | 4.979 | 518.99 | 3.908 | 519.1 | 4.638 | 519.02 | 7.876
521.37 | 7.548 | 521.64 | 6.244 | 519.45 | 4.644 | 519.31 | 4.979 | 519.16 | 3.908 | 519.26 | 4.639 | 519.19 | 7.875
521.54 | 7.548 | 521.81 | 6.244 | 519.62 | 4.644 | 519.48 | 4.979 | 519.32 | 3.908 | 519.43 | 4.639 | 519.36 | 7.875
521.71 | 7.547 | 521.98 | 6.243 | 519.79 | 4.644 | 519.65 | 4.979 | 519.49 | 3.908 | 519.6 | 4.639 | 519.53 | 7.875
521.88 | 7.546 | 522.14 | 6.242 | 519.95 | 4.644 | 519.82 | 4.979 | 519.66 | 3.908 | 519.77 | 4.638 | 519.69 | 7.875
522.04 | 7.546 | 522.31 | 6.241 | 520.12 | 4.644 | 519.98 | 4.979 | 519.83 | 3.907 | 519.93 | 4.638 | 519.86 | 7.874
522.21 | 7.545 | 522.48 | 6.241 | 520.29 | 4.644 | 520.15 | 4.979 | 519.99 | 3.907 | 520.1 | 4.638 | 520.03 | 7.873
522.38 | 7.544 | 522.65 | 6.24 | 520.46 | 4.643 | 520.32 | 4.979 | 520.16 | 3.907 | 520.27 | 4.638 | 520.2 | 7.873
522.55 | 7.544 | 522.82 | 6.24 | 520.62 | 4.643 | 520.48 | 4.979 | 520.33 | 3.907 | 520.44 | 4.637 | 520.36 | 7.872
522.71 | 7.543 | 522.99 | 6.239 | 520.79 | 4.643 | 520.65 | 4.98 | 520.49 | 3.907 | 520.6 | 4.637 | 520.53 | 7.872
522.88 | 7.542 | 523.15 | 6.239 | 520.96 | 4.642 | 520.82 | 4.98 | 520.66 | 3.906 | 520.77 | 4.636 | 520.7 | 7.872
523.05 | 7.542 | 523.32 | 6.239 | 521.13 | 4.642 | 520.99 | 4.98 | 520.83 | 3.905 | 520.94 | 4.634 | 520.87 | 7.872
523.22 | 7.541 | 523.49 | 6.238 | 521.29 | 4.641 | 521.15 | 4.98 | 521 | 3.904 | 521.11 | 4.633 | 521.04 | 7.871
523.39 | 7.54 | 523.66 | 6.238 | 521.46 | 4.641 | 521.32 | 4.98 | 521.16 | 3.903 | 521.27 | 4.632 | 521.2 | 7.871
523.55 | 7.539 | 523.83 | 6.237 | 521.63 | 4.64 | 521.49 | 4.98 | 521.33 | 3.903 | 521.44 | 4.632 | 521.37 | 7.871
523.72 | 7.538 | 523.99 | 6.237 | 521.8 | 4.639 | 521.66 | 4.979 | 521.5 | 3.902 | 521.61 | 4.631 | 521.54 | 7.871
523.89 | 7.537 | 524.16 | 6.237 | 521.96 | 4.639 | 521.83 | 4.979 | 521.67 | 3.901 | 521.78 | 4.63 | 521.71 | 7.872
524.06 | 7.536 | 524.33 | 6.237 | 522.13 | 4.638 | 521.99 | 4.978 | 521.83 | 3.9 | 521.95 | 4.63 | 521.87 | 7.871
524.23 | 7.536 | 524.5 | 6.237 | 522.3 | 4.638 | 522.16 | 4.978 | 522 | 3.899 | 522.11 | 4.629 | 522.04 | 7.872
524.39 | 7.536 | 524.67 | 6.237 | 522.47 | 4.637 | 522.33 | 4.978 | 522.17 | 3.898 | 522.28 | 4.629 | 522.21 | 7.872
524.56 | 7.535 | 524.84 | 6.236 | 522.63 | 4.636 | 522.5 | 4.978 | 522.34 | 3.898 | 522.45 | 4.629 | 522.38 | 7.872
524.73 | 7.535 | 525 | 6.236 | 522.8 | 4.636 | 522.66 | 4.977 | 522.5 | 3.897 | 522.62 | 4.629 | 522.54 | 7.871
524.9 | 7.535 | 525.17 | 6.235 | 522.97 | 4.636 | 522.83 | 4.977 | 522.67 | 3.897 | 522.79 | 4.628 | 522.71 | 7.871
525.07 | 7.535 | 525.34 | 6.235 | 523.14 | 4.636 | 523 | 4.977 | 522.84 | 3.897 | 522.95 | 4.628 | 522.88 | 7.87
525.23 | 7.535 | 525.51 | 6.235 | 523.31 | 4.639 | 523.17 | 4.977 | 523 | 3.896 | 523.12 | 4.626 | 523.05 | 7.87
525.4 | 7.535 | 525.68 | 6.235 | 523.47 | 4.639 | 523.33 | 4.977 | 523.17 | 3.896 | 523.29 | 4.626 | 523.21 | 7.869
525.57 | 7.535 | 525.85 | 6.234 | 523.64 | 4.64 | 523.5 | 4.976 | 523.34 | 3.895 | 523.46 | 4.626 | 523.38 | 7.868
525.74 | 7.536 | 526.01 | 6.234 | 523.81 | 4.641 | 523.67 | 4.976 | 523.51 | 3.895 | 523.62 | 4.625 | 523.55 | 7.867
525.9 | 7.536 | 526.18 | 6.234 | 523.98 | 4.644 | 523.84 | 4.976 | 523.67 | 3.894 | 523.79 | 4.624 | 523.72 | 7.867
526.07 | 7.537 | 526.35 | 6.234 | 524.15 | 4.648 | 524 | 4.976 | 523.84 | 3.894 | 523.96 | 4.624 | 523.88 | 7.867
526.24 | 7.537 | 526.52 | 6.233 | 524.31 | 4.649 | 524.17 | 4.976 | 524.01 | 3.894 | 524.13 | 4.623 | 524.05 | 7.866
526.41 | 7.536 | 526.69 | 6.233 | 524.48 | 4.648 | 524.34 | 4.976 | 524.18 | 3.894 | 524.29 | 4.622 | 524.22 | 7.866
526.58 | 7.536 | 526.85 | 6.233 | 524.65 | 4.648 | 524.51 | 4.976 | 524.34 | 3.894 | 524.46 | 4.622 | 524.39 | 7.865
526.74 | 7.536 | 527.02 | 6.233 | 524.82 | 4.647 | 524.67 | 4.976 | 524.51 | 3.894 | 524.63 | 4.621 | 524.55 | 7.865
526.91 | 7.535 | 527.19 | 6.232 | 524.98 | 4.648 | 524.84 | 4.976 | 524.68 | 3.894 | 524.8 | 4.621 | 524.72 | 7.865
527.08 | 7.535 | 527.36 | 6.231 | 525.15 | 4.649 | 525.01 | 4.975 | 524.85 | 3.894 | 524.96 | 4.621 | 524.89 | 7.865
527.25 | 7.535 | 527.53 | 6.231 | 525.32 | 4.646 | 525.18 | 4.975 | 525.01 | 3.893 | 525.13 | 4.62 | 525.05 | 7.864
527.42 | 7.535 | 527.7 | 6.23 | 525.49 | 4.645 | 525.34 | 4.975 | 525.18 | 3.893 | 525.3 | 4.62 | 525.22 | 7.864
527.58 | 7.534 | 527.86 | 6.23 | 525.65 | 4.645 | 525.51 | 4.974 | 525.35 | 3.894 | 525.47 | 4.62 | 525.39 | 7.864
527.75 | 7.534 | 528.03 | 6.229 | 525.82 | 4.644 | 525.68 | 4.973 | 525.52 | 3.894 | 525.63 | 4.619 | 525.56 | 7.863
527.92 | 7.533 | 528.2 | 6.229 | 525.99 | 4.644 | 525.85 | 4.973 | 525.68 | 3.894 | 525.8 | 4.619 | 525.72 | 7.863
528.09 | 7.533 | 528.37 | 6.229 | 526.16 | 4.644 | 526.02 | 4.973 | 525.85 | 3.894 | 525.97 | 4.619 | 525.89 | 7.863
528.26 | 7.533 | 528.54 | 6.229 | 526.32 | 4.644 | 526.18 | 4.973 | 526.02 | 3.894 | 526.14 | 4.619 | 526.06 | 7.862
528.42 | 7.532 | 528.7 | 6.228 | 526.49 | 4.643 | 526.35 | 4.972 | 526.19 | 3.894 | 526.3 | 4.619 | 526.23 | 7.862
528.59 | 7.532 | 528.87 | 6.227 | 526.66 | 4.642 | 526.52 | 4.971 | 526.35 | 3.894 | 526.47 | 4.619 | 526.4 | 7.862
528.76 | 7.532 | 529.04 | 6.227 | 526.82 | 4.641 | 526.69 | 4.97 | 526.52 | 3.893 | 526.64 | 4.619 | 526.56 | 7.862
528.93 | 7.532 | 529.21 | 6.227 | 526.99 | 4.641 | 526.85 | 4.97 | 526.69 | 3.893 | 526.81 | 4.619 | 526.73 | 7.862
529.1 | 7.531 | 529.38 | 6.226 | 527.16 | 4.641 | 527.02 | 4.969 | 526.85 | 3.893 | 526.97 | 4.619 | 526.9 | 7.861
529.26 | 7.531 | 529.54 | 6.227 | 527.33 | 4.641 | 527.19 | 4.97 | 527.02 | 3.892 | 527.14 | 4.619 | 527.07 | 7.861
529.43 | 7.53 | 529.71 | 6.226 | 527.49 | 4.641 | 527.36 | 4.97 | 527.19 | 3.892 | 527.31 | 4.62 | 527.23 | 7.861
529.6 | 7.53 | 529.88 | 6.226 | 527.66 | 4.64 | 527.52 | 4.97 | 527.36 | 3.891 | 527.48 | 4.62 | 527.4 | 7.861
529.77 | 7.53 | 530.05 | 6.226 | 527.83 | 4.64 | 527.69 | 4.971 | 527.52 | 3.89 | 527.64 | 4.62 | 527.57 | 7.861
529.93 | 7.53 | 530.22 | 6.226 | 528 | 4.639 | 527.86 | 4.971 | 527.69 | 3.889 | 527.81 | 4.621 | 527.74 | 7.861
530.1 | 7.529 | 530.39 | 6.225 | 528.16 | 4.639 | 528.03 | 4.971 | 527.86 | 3.887 | 527.98 | 4.621 | 527.9 | 7.861
530.27 | 7.528 | 530.55 | 6.225 | 528.33 | 4.639 | 528.2 | 4.971 | 528.02 | 3.885 | 528.15 | 4.621 | 528.07 | 7.86
530.44 | 7.528 | 530.72 | 6.225 | 528.5 | 4.639 | 528.36 | 4.97 | 528.19 | 3.884 | 528.32 | 4.621 | 528.24 | 7.859
530.61 | 7.527 | 530.89 | 6.225 | 528.67 | 4.639 | 528.53 | 4.97 | 528.36 | 3.883 | 528.48 | 4.621 | 528.4 | 7.858
530.77 | 7.526 | 531.06 | 6.225 | 528.83 | 4.639 | 528.7 | 4.97 | 528.53 | 3.883 | 528.65 | 4.62 | 528.57 | 7.858
530.94 | 7.526 | 531.23 | 6.224 | 529 | 4.639 | 528.87 | 4.972 | 528.69 | 3.883 | 528.82 | 4.62 | 528.74 | 7.858
531.11 | 7.526 | 531.39 | 6.224 | 529.17 | 4.638 | 529.03 | 4.971 | 528.86 | 3.882 | 528.99 | 4.619 | 528.91 | 7.857
531.28 | 7.526 | 531.56 | 6.223 | 529.34 | 4.638 | 529.2 | 4.972 | 529.03 | 3.882 | 529.15 | 4.618 | 529.07 | 7.857
531.45 | 7.525 | 531.73 | 6.222 | 529.5 | 4.637 | 529.37 | 4.97 | 529.2 | 3.882 | 529.32 | 4.618 | 529.24 | 7.856
531.62 | 7.525 | 531.9 | 6.221 | 529.67 | 4.637 | 529.54 | 4.969 | 529.36 | 3.882 | 529.49 | 4.617 | 529.41 | 7.856
531.78 | 7.524 | 532.07 | 6.22 | 529.84 | 4.636 | 529.7 | 4.969 | 529.53 | 3.882 | 529.66 | 4.616 | 529.58 | 7.855
531.95 | 7.523 | 532.24 | 6.219 | 530.01 | 4.636 | 529.87 | 4.969 | 529.7 | 3.882 | 529.82 | 4.615 | 529.74 | 7.855
532.12 | 7.522 | 532.4 | 6.218 | 530.17 | 4.635 | 530.04 | 4.969 | 529.87 | 3.882 | 529.99 | 4.614 | 529.91 | 7.855
532.29 | 7.522 | 532.57 | 6.218 | 530.34 | 4.635 | 530.21 | 4.97 | 530.03 | 3.882 | 530.16 | 4.613 | 530.08 | 7.855
532.46 | 7.52 | 532.74 | 6.218 | 530.51 | 4.634 | 530.37 | 4.97 | 530.2 | 3.882 | 530.33 | 4.613 | 530.25 | 7.854
532.62 | 7.519 | 532.91 | 6.217 | 530.68 | 4.633 | 530.54 | 4.97 | 530.37 | 3.882 | 530.49 | 4.612 | 530.41 | 7.854
532.79 | 7.518 | 533.08 | 6.217 | 530.84 | 4.632 | 530.71 | 4.97 | 530.54 | 3.882 | 530.66 | 4.612 | 530.58 | 7.854
532.96 | 7.518 | 533.25 | 6.217 | 531.01 | 4.631 | 530.88 | 4.971 | 530.71 | 3.882 | 530.83 | 4.611 | 530.75 | 7.854
533.13 | 7.518 | 533.41 | 6.216 | 531.18 | 4.63 | 531.05 | 4.971 | 530.87 | 3.882 | 531 | 4.611 | 530.92 | 7.854
533.3 | 7.517 | 533.58 | 6.216 | 531.35 | 4.63 | 531.21 | 4.97 | 531.04 | 3.882 | 531.16 | 4.61 | 531.08 | 7.853
533.46 | 7.517 | 533.75 | 6.215 | 531.51 | 4.63 | 531.38 | 4.97 | 531.21 | 3.882 | 531.33 | 4.61 | 531.25 | 7.852
533.63 | 7.517 | 533.92 | 6.214 | 531.68 | 4.63 | 531.55 | 4.971 | 531.38 | 3.882 | 531.5 | 4.609 | 531.42 | 7.852
533.8 | 7.517 | 534.09 | 6.214 | 531.85 | 4.63 | 531.72 | 4.97 | 531.54 | 3.882 | 531.67 | 4.609 | 531.59 | 7.852
533.97 | 7.517 | 534.25 | 6.214 | 532.01 | 4.629 | 531.88 | 4.97 | 531.71 | 3.881 | 531.83 | 4.609 | 531.75 | 7.852
534.13 | 7.517 | 534.42 | 6.214 | 532.18 | 4.628 | 532.05 | 4.97 | 531.88 | 3.881 | 532 | 4.608 | 531.92 | 7.851
534.3 | 7.518 | 534.59 | 6.214 | 532.35 | 4.627 | 532.22 | 4.97 | 532.05 | 3.88 | 532.17 | 4.608 | 532.09 | 7.851
534.47 | 7.518 | 534.76 | 6.214 | 532.52 | 4.627 | 532.39 | 4.969 | 532.21 | 3.88 | 532.34 | 4.607 | 532.26 | 7.85
534.64 | 7.518 | 534.93 | 6.213 | 532.69 | 4.626 | 532.56 | 4.968 | 532.38 | 3.88 | 532.5 | 4.605 | 532.42 | 7.85
534.81 | 7.518 | 535.1 | 6.212 | 532.85 | 4.626 | 532.72 | 4.966 | 532.55 | 3.879 | 532.67 | 4.605 | 532.59 | 7.849
534.97 | 7.517 | 535.26 | 6.211 | 533.02 | 4.626 | 532.89 | 4.965 | 532.72 | 3.879 | 532.84 | 4.604 | 532.76 | 7.849
535.14 | 7.517 | 535.43 | 6.211 | 533.19 | 4.625 | 533.06 | 4.965 | 532.88 | 3.878 | 533.01 | 4.604 | 532.93 | 7.849
535.31 | 7.517 | 535.6 | 6.21 | 533.36 | 4.625 | 533.23 | 4.965 | 533.05 | 3.878 | 533.17 | 4.604 | 533.09 | 7.849
535.48 | 7.517 | 535.77 | 6.21 | 533.52 | 4.626 | 533.4 | 4.965 | 533.22 | 3.878 | 533.34 | 4.603 | 533.26 | 7.849
535.64 | 7.517 | 535.94 | 6.21 | 533.69 | 4.625 | 533.57 | 4.965 | 533.39 | 3.878 | 533.51 | 4.603 | 533.43 | 7.849
535.81 | 7.517 | 536.1 | 6.21 | 533.86 | 4.625 | 533.73 | 4.965 | 533.55 | 3.878 | 533.68 | 4.603 | 533.59 | 7.849
535.98 | 7.517 | 536.27 | 6.21 | 534.02 | 4.626 | 533.9 | 4.965 | 533.72 | 3.878 | 533.85 | 4.602 | 533.76 | 7.849
536.15 | 7.517 | 536.44 | 6.21 | 534.19 | 4.627 | 534.07 | 4.964 | 533.89 | 3.879 | 534.01 | 4.602 | 533.93 | 7.849
536.31 | 7.517 | 536.61 | 6.21 | 534.36 | 4.628 | 534.24 | 4.963 | 534.06 | 3.879 | 534.18 | 4.601 | 534.1 | 7.849
536.48 | 7.517 | 536.78 | 6.21 | 534.53 | 4.628 | 534.41 | 4.963 | 534.22 | 3.879 | 534.35 | 4.601 | 534.26 | 7.849
536.65 | 7.517 | 536.94 | 6.21 | 534.7 | 4.629 | 534.57 | 4.963 | 534.39 | 3.879 | 534.51 | 4.601 | 534.43 | 7.849
536.82 | 7.517 | 537.11 | 6.209 | 534.86 | 4.629 | 534.74 | 4.963 | 534.56 | 3.879 | 534.68 | 4.6 | 534.6 | 7.849
536.99 | 7.517 | 537.28 | 6.209 | 535.03 | 4.629 | 534.91 | 4.963 | 534.73 | 3.878 | 534.85 | 4.6 | 534.76 | 7.849
537.15 | 7.516 | 537.45 | 6.209 | 535.2 | 4.629 | 535.08 | 4.963 | 534.9 | 3.877 | 535.02 | 4.6 | 534.93 | 7.849
537.32 | 7.516 | 537.62 | 6.209 | 535.37 | 4.629 | 535.24 | 4.964 | 535.06 | 3.877 | 535.18 | 4.6 | 535.1 | 7.849
537.49 | 7.515 | 537.78 | 6.208 | 535.53 | 4.629 | 535.41 | 4.964 | 535.23 | 3.876 | 535.35 | 4.6 | 535.27 | 7.849
537.66 | 7.515 | 537.95 | 6.207 | 535.7 | 4.628 | 535.58 | 4.963 | 535.4 | 3.875 | 535.52 | 4.599 | 535.43 | 7.849
537.83 | 7.515 | 538.12 | 6.206 | 535.87 | 4.628 | 535.75 | 4.963 | 535.57 | 3.875 | 535.69 | 4.599 | 535.6 | 7.849
537.99 | 7.515 | 538.29 | 6.206 | 536.04 | 4.627 | 535.92 | 4.963 | 535.73 | 3.874 | 535.85 | 4.599 | 535.77 | 7.849
538.16 | 7.514 | 538.46 | 6.206 | 536.2 | 4.627 | 536.08 | 4.964 | 535.9 | 3.874 | 536.02 | 4.599 | 535.94 | 7.849
538.33 | 7.514 | 538.62 | 6.205 | 536.37 | 4.626 | 536.25 | 4.965 | 536.07 | 3.873 | 536.19 | 4.599 | 536.1 | 7.848
538.5 | 7.513 | 538.79 | 6.205 | 536.54 | 4.626 | 536.42 | 4.967 | 536.23 | 3.873 | 536.35 | 4.599 | 536.27 | 7.848
538.67 | 7.513 | 538.96 | 6.204 | 536.71 | 4.625 | 536.59 | 4.968 | 536.4 | 3.872 | 536.52 | 4.599 | 536.44 | 7.848
538.83 | 7.512 | 539.13 | 6.204 | 536.88 | 4.625 | 536.75 | 4.968 | 536.57 | 3.872 | 536.69 | 4.599 | 536.61 | 7.848
539 | 7.512 | 539.3 | 6.204 | 537.04 | 4.625 | 536.92 | 4.967 | 536.74 | 3.872 | 536.86 | 4.598 | 536.77 | 7.847
539.17 | 7.512 | 539.46 | 6.203 | 537.21 | 4.623 | 537.09 | 4.966 | 536.9 | 3.872 | 537.02 | 4.597 | 536.94 | 7.847
539.34 | 7.512 | 539.63 | 6.203 | 537.38 | 4.623 | 537.26 | 4.965 | 537.07 | 3.873 | 537.19 | 4.597 | 537.11 | 7.847
539.51 | 7.511 | 539.8 | 6.203 | 537.55 | 4.622 | 537.43 | 4.966 | 537.24 | 3.873 | 537.36 | 4.597 | 537.28 | 7.847
539.67 | 7.511 | 539.97 | 6.203 | 537.71 | 4.622 | 537.59 | 4.967 | 537.41 | 3.873 | 537.53 | 4.597 | 537.44 | 7.847
539.84 | 7.511 | 540.14 | 6.203 | 537.88 | 4.622 | 537.76 | 4.962 | 537.57 | 3.873 | 537.69 | 4.597 | 537.61 | 7.847
540.01 | 7.511 | 540.3 | 6.203 | 538.05 | 4.622 | 537.93 | 4.96 | 537.74 | 3.873 | 537.86 | 4.596 | 537.78 | 7.846
540.18 | 7.511 | 540.47 | 6.203 | 538.22 | 4.621 | 538.1 | 4.962 | 537.91 | 3.873 | 538.03 | 4.596 | 537.95 | 7.846
540.35 | 7.51 | 540.64 | 6.203 | 538.39 | 4.621 | 538.26 | 4.962 | 538.08 | 3.873 | 538.2 | 4.595 | 538.11 | 7.846
540.51 | 7.51 | 540.81 | 6.204 | 538.55 | 4.62 | 538.43 | 4.962 | 538.24 | 3.873 | 538.36 | 4.595 | 538.28 | 7.846
540.68 | 7.51 | 540.98 | 6.204 | 538.72 | 4.62 | 538.6 | 4.962 | 538.41 | 3.872 | 538.53 | 4.595 | 538.45 | 7.845
540.85 | 7.509 | 541.14 | 6.204 | 538.89 | 4.619 | 538.77 | 4.962 | 538.58 | 3.872 | 538.7 | 4.595 | 538.61 | 7.844
541.02 | 7.508 | 541.31 | 6.204 | 539.06 | 4.619 | 538.93 | 4.962 | 538.75 | 3.871 | 538.87 | 4.595 | 538.78 | 7.843
541.19 | 7.508 | 541.48 | 6.203 | 539.22 | 4.619 | 539.1 | 4.962 | 538.91 | 3.87 | 539.03 | 4.595 | 538.95 | 7.843
541.35 | 7.508 | 541.65 | 6.203 | 539.39 | 4.619 | 539.27 | 4.963 | 539.08 | 3.87 | 539.2 | 4.595 | 539.12 | 7.843
541.52 | 7.508 | 541.82 | 6.203 | 539.56 | 4.619 | 539.44 | 4.963 | 539.25 | 3.87 | 539.37 | 4.595 | 539.28 | 7.842
541.69 | 7.507 | 541.98 | 6.203 | 539.73 | 4.618 | 539.61 | 4.962 | 539.42 | 3.869 | 539.54 | 4.595 | 539.45 | 7.841
541.86 | 7.507 | 542.15 | 6.202 | 539.89 | 4.618 | 539.77 | 4.962 | 539.58 | 3.869 | 539.7 | 4.594 | 539.62 | 7.841
542.03 | 7.506 | 542.32 | 6.202 | 540.06 | 4.617 | 539.94 | 4.96 | 539.75 | 3.868 | 539.87 | 4.595 | 539.79 | 7.841
542.19 | 7.505 | 542.49 | 6.202 | 540.23 | 4.617 | 540.11 | 4.96 | 539.92 | 3.868 | 540.04 | 4.594 | 539.95 | 7.841
542.36 | 7.505 | 542.66 | 6.201 | 540.4 | 4.617 | 540.28 | 4.958 | 540.09 | 3.868 | 540.2 | 4.594 | 540.12 | 7.841
542.53 | 7.505 | 542.82 | 6.2 | 540.57 | 4.617 | 540.45 | 4.958 | 540.25 | 3.867 | 540.37 | 4.594 | 540.29 | 7.84
542.7 | 7.505 | 542.99 | 6.199 | 540.73 | 4.617 | 540.61 | 4.957 | 540.42 | 3.867 | 540.54 | 4.593 | 540.46 | 7.84
542.87 | 7.505 | 543.16 | 6.199 | 540.9 | 4.617 | 540.78 | 4.957 | 540.59 | 3.868 | 540.71 | 4.593 | 540.62 | 7.84
543.03 | 7.505 | 543.33 | 6.198 | 541.07 | 4.617 | 540.95 | 4.958 | 540.76 | 3.867 | 540.87 | 4.594 | 540.79 | 7.84
543.2 | 7.505 | 543.5 | 6.197 | 541.24 | 4.617 | 541.12 | 4.958 | 540.92 | 3.867 | 541.04 | 4.594 | 540.96 | 7.84
543.37 | 7.504 | 543.67 | 6.197 | 541.4 | 4.617 | 541.28 | 4.957 | 541.09 | 3.867 | 541.21 | 4.593 | 541.13 | 7.84
543.54 | 7.504 | 543.83 | 6.196 | 541.57 | 4.616 | 541.45 | 4.957 | 541.26 | 3.867 | 541.38 | 4.592 | 541.29 | 7.84
543.71 | 7.504 | 544 | 6.196 | 541.74 | 4.616 | 541.62 | 4.957 | 541.43 | 3.866 | 541.54 | 4.592 | 541.46 | 7.839
543.87 | 7.504 | 544.17 | 6.195 | 541.91 | 4.617 | 541.79 | 4.957 | 541.59 | 3.865 | 541.71 | 4.592 | 541.63 | 7.839
544.04 | 7.504 | 544.34 | 6.195 | 542.08 | 4.617 | 541.95 | 4.957 | 541.76 | 3.865 | 541.88 | 4.592 | 541.8 | 7.838
544.21 | 7.504 | 544.51 | 6.194 | 542.24 | 4.617 | 542.12 | 4.957 | 541.93 | 3.865 | 542.05 | 4.592 | 541.96 | 7.837
544.38 | 7.504 | 544.67 | 6.193 | 542.41 | 4.618 | 542.29 | 4.957 | 542.1 | 3.864 | 542.21 | 4.592 | 542.13 | 7.837
544.55 | 7.503 | 544.84 | 6.193 | 542.58 | 4.618 | 542.46 | 4.957 | 542.26 | 3.864 | 542.38 | 4.592 | 542.3 | 7.836
544.71 | 7.502 | 545.01 | 6.192 | 542.75 | 4.618 | 542.63 | 4.956 | 542.43 | 3.863 | 542.55 | 4.591 | 542.47 | 7.835
544.88 | 7.502 | 545.18 | 6.191 | 542.91 | 4.618 | 542.79 | 4.957 | 542.6 | 3.863 | 542.72 | 4.59 | 542.63 | 7.835
545.05 | 7.501 | 545.35 | 6.191 | 543.08 | 4.618 | 542.96 | 4.956 | 542.77 | 3.863 | 542.88 | 4.59 | 542.8 | 7.834
545.22 | 7.501 | 545.51 | 6.191 | 543.25 | 4.617 | 543.13 | 4.956 | 542.93 | 3.862 | 543.05 | 4.589 | 542.97 | 7.833
545.38 | 7.5 | 545.68 | 6.19 | 543.42 | 4.617 | 543.3 | 4.955 | 543.1 | 3.862 | 543.22 | 4.588 | 543.14 | 7.833
545.55 | 7.5 | 545.85 | 6.19 | 543.58 | 4.617 | 543.47 | 4.956 | 543.27 | 3.861 | 543.39 | 4.588 | 543.3 | 7.832
545.72 | 7.5 | 546.02 | 6.189 | 543.75 | 4.617 | 543.63 | 4.956 | 543.44 | 3.861 | 543.55 | 4.587 | 543.47 | 7.832
545.89 | 7.499 | 546.19 | 6.189 | 543.92 | 4.617 | 543.8 | 4.956 | 543.6 | 3.862 | 543.72 | 4.587 | 543.64 | 7.831
546.06 | 7.499 | 546.36 | 6.189 | 544.09 | 4.616 | 543.97 | 4.957 | 543.77 | 3.862 | 543.89 | 4.586 | 543.8 | 7.83
546.22 | 7.499 | 546.52 | 6.189 | 544.25 | 4.616 | 544.14 | 4.957 | 543.94 | 3.862 | 544.06 | 4.585 | 543.97 | 7.83
546.39 | 7.499 | 546.69 | 6.19 | 544.42 | 4.616 | 544.31 | 4.956 | 544.11 | 3.861 | 544.22 | 4.583 | 544.14 | 7.829
546.56 | 7.498 | 546.86 | 6.189 | 544.59 | 4.616 | 544.47 | 4.956 | 544.28 | 3.861 | 544.39 | 4.583 | 544.31 | 7.829
546.73 | 7.498 | 547.03 | 6.189 | 544.76 | 4.615 | 544.64 | 4.956 | 544.44 | 3.861 | 544.56 | 4.583 | 544.47 | 7.829
546.9 | 7.497 | 547.2 | 6.189 | 544.93 | 4.614 | 544.81 | 4.955 | 544.61 | 3.861 | 544.73 | 4.583 | 544.64 | 7.829
547.06 | 7.497 | 547.36 | 6.189 | 545.09 | 4.614 | 544.98 | 4.956 | 544.78 | 3.86 | 544.9 | 4.583 | 544.81 | 7.828
547.23 | 7.496 | 547.53 | 6.189 | 545.26 | 4.614 | 545.15 | 4.956 | 544.95 | 3.86 | 545.06 | 4.583 | 544.98 | 7.828
547.4 | 7.496 | 547.7 | 6.189 | 545.43 | 4.613 | 545.31 | 4.956 | 545.11 | 3.86 | 545.23 | 4.582 | 545.14 | 7.827
547.57 | 7.495 | 547.87 | 6.189 | 545.6 | 4.613 | 545.48 | 4.955 | 545.28 | 3.859 | 545.4 | 4.582 | 545.31 | 7.827
547.73 | 7.495 | 548.04 | 6.189 | 545.76 | 4.613 | 545.65 | 4.955 | 545.45 | 3.859 | 545.57 | 4.582 | 545.48 | 7.827
547.9 | 7.495 | 548.2 | 6.188 | 545.93 | 4.613 | 545.82 | 4.955 | 545.62 | 3.859 | 545.73 | 4.581 | 545.65 | 7.826
548.07 | 7.494 | 548.37 | 6.188 | 546.1 | 4.612 | 545.99 | 4.954 | 545.78 | 3.858 | 545.9 | 4.581 | 545.81 | 7.826
548.24 | 7.494 | 548.54 | 6.187 | 546.27 | 4.612 | 546.15 | 4.954 | 545.95 | 3.857 | 546.07 | 4.581 | 545.98 | 7.826
548.41 | 7.493 | 548.71 | 6.187 | 546.43 | 4.612 | 546.32 | 4.953 | 546.12 | 3.856 | 546.24 | 4.581 | 546.15 | 7.826
548.57 | 7.493 | 548.87 | 6.188 | 546.6 | 4.612 | 546.49 | 4.953 | 546.29 | 3.856 | 546.4 | 4.581 | 546.32 | 7.826
548.74 | 7.492 | 549.04 | 6.188 | 546.77 | 4.611 | 546.66 | 4.952 | 546.46 | 3.855 | 546.57 | 4.581 | 546.48 | 7.825
548.91 | 7.492 | 549.21 | 6.188 | 546.94 | 4.611 | 546.82 | 4.951 | 546.62 | 3.855 | 546.74 | 4.581 | 546.65 | 7.826
549.08 | 7.492 | 549.38 | 6.188 | 547.11 | 4.611 | 546.99 | 4.95 | 546.79 | 3.854 | 546.91 | 4.58 | 546.82 | 7.826
549.25 | 7.492 | 549.55 | 6.188 | 547.27 | 4.61 | 547.16 | 4.947 | 546.96 | 3.854 | 547.07 | 4.58 | 546.99 | 7.826
549.41 | 7.491 | 549.72 | 6.188 | 547.44 | 4.61 | 547.33 | 4.946 | 547.13 | 3.854 | 547.24 | 4.58 | 547.15 | 7.826
549.58 | 7.491 | 549.88 | 6.188 | 547.61 | 4.609 | 547.5 | 4.944 | 547.3 | 3.854 | 547.41 | 4.58 | 547.32 | 7.826
549.75 | 7.49 | 550.05 | 6.188 | 547.78 | 4.608 | 547.66 | 4.943 | 547.46 | 3.854 | 547.58 | 4.58 | 547.49 | 7.826
549.92 | 7.49 | 550.22 | 6.187 | 547.94 | 4.608 | 547.83 | 4.943 | 547.63 | 3.853 | 547.74 | 4.579 | 547.66 | 7.826
550.09 | 7.49 | 550.39 | 6.187 | 548.11 | 4.607 | 548 | 4.943 | 547.8 | 3.853 | 547.91 | 4.578 | 547.82 | 7.826
550.26 | 7.49 | 550.56 | 6.187 | 548.28 | 4.606 | 548.17 | 4.943 | 547.97 | 3.853 | 548.08 | 4.577 | 547.99 | 7.826
550.42 | 7.49 | 550.72 | 6.187 | 548.45 | 4.605 | 548.33 | 4.942 | 548.13 | 3.853 | 548.25 | 4.576 | 548.16 | 7.826
550.59 | 7.49 | 550.89 | 6.186 | 548.61 | 4.604 | 548.5 | 4.941 | 548.3 | 3.853 | 548.41 | 4.575 | 548.33 | 7.826
550.76 | 7.49 | 551.06 | 6.185 | 548.78 | 4.603 | 548.67 | 4.941 | 548.47 | 3.852 | 548.58 | 4.574 | 548.5 | 7.826
550.93 | 7.49 | 551.23 | 6.185 | 548.95 | 4.603 | 548.84 | 4.941 | 548.64 | 3.852 | 548.75 | 4.573 | 548.66 | 7.825
551.1 | 7.49 | 551.39 | 6.183 | 549.12 | 4.602 | 549.01 | 4.941 | 548.81 | 3.852 | 548.92 | 4.572 | 548.83 | 7.824
551.26 | 7.49 | 551.56 | 6.183 | 549.29 | 4.602 | 549.17 | 4.941 | 548.98 | 3.852 | 549.08 | 4.572 | 549 | 7.823
551.43 | 7.49 | 551.73 | 6.183 | 549.45 | 4.601 | 549.34 | 4.941 | 549.14 | 3.852 | 549.25 | 4.571 | 549.17 | 7.823
551.6 | 7.49 | 551.9 | 6.183 | 549.62 | 4.601 | 549.51 | 4.941 | 549.31 | 3.852 | 549.42 | 4.57 | 549.34 | 7.822
551.77 | 7.49 | 552.07 | 6.182 | 549.79 | 4.601 | 549.68 | 4.941 | 549.48 | 3.851 | 549.59 | 4.57 | 549.5 | 7.822
551.94 | 7.49 | 552.23 | 6.182 | 549.96 | 4.6 | 549.84 | 4.941 | 549.65 | 3.851 | 549.75 | 4.569 | 549.67 | 7.821
552.11 | 7.489 | 552.4 | 6.182 | 550.12 | 4.6 | 550.01 | 4.941 | 549.81 | 3.851 | 549.92 | 4.569 | 549.84 | 7.821
552.27 | 7.49 | 552.57 | 6.182 | 550.29 | 4.6 | 550.18 | 4.941 | 549.98 | 3.85 | 550.09 | 4.569 | 550.01 | 7.82
552.44 | 7.489 | 552.74 | 6.182 | 550.46 | 4.6 | 550.35 | 4.941 | 550.15 | 3.85 | 550.26 | 4.569 | 550.18 | 7.82
552.61 | 7.489 | 552.91 | 6.182 | 550.63 | 4.599 | 550.51 | 4.941 | 550.32 | 3.85 | 550.42 | 4.569 | 550.34 | 7.819
552.78 | 7.488 | 553.07 | 6.182 | 550.8 | 4.599 | 550.68 | 4.941 | 550.49 | 3.849 | 550.59 | 4.569 | 550.51 | 7.818
552.94 | 7.488 | 553.24 | 6.181 | 550.96 | 4.599 | 550.85 | 4.941 | 550.65 | 3.848 | 550.76 | 4.569 | 550.68 | 7.818
553.11 | 7.488 | 553.41 | 6.181 | 551.13 | 4.599 | 551.02 | 4.941 | 550.82 | 3.848 | 550.93 | 4.569 | 550.85 | 7.818
553.28 | 7.488 | 553.58 | 6.181 | 551.3 | 4.599 | 551.18 | 4.941 | 550.99 | 3.847 | 551.09 | 4.569 | 551.02 | 7.817
553.45 | 7.487 | 553.75 | 6.18 | 551.47 | 4.598 | 551.35 | 4.94 | 551.16 | 3.846 | 551.26 | 4.57 | 551.18 | 7.816
553.62 | 7.487 | 553.91 | 6.18 | 551.64 | 4.597 | 551.52 | 4.94 | 551.33 | 3.846 | 551.43 | 4.57 | 551.35 | 7.815
553.78 | 7.486 | 554.08 | 6.18 | 551.8 | 4.596 | 551.69 | 4.939 | 551.49 | 3.845 | 551.6 | 4.57 | 551.52 | 7.815
553.95 | 7.486 | 554.25 | 6.179 | 551.97 | 4.595 | 551.86 | 4.939 | 551.66 | 3.844 | 551.76 | 4.57 | 551.69 | 7.815
554.12 | 7.486 | 554.42 | 6.178 | 552.14 | 4.595 | 552.02 | 4.939 | 551.83 | 3.844 | 551.93 | 4.57 | 551.85 | 7.814
554.29 | 7.485 | 554.59 | 6.177 | 552.31 | 4.595 | 552.19 | 4.939 | 552 | 3.843 | 552.1 | 4.57 | 552.02 | 7.814
554.46 | 7.484 | 554.75 | 6.177 | 552.48 | 4.594 | 552.36 | 4.939 | 552.17 | 3.842 | 552.27 | 4.57 | 552.19 | 7.814
554.62 | 7.483 | 554.92 | 6.176 | 552.64 | 4.594 | 552.53 | 4.938 | 552.33 | 3.841 | 552.43 | 4.57 | 552.36 | 7.814
554.79 | 7.483 | 555.09 | 6.176 | 552.81 | 4.594 | 552.7 | 4.938 | 552.5 | 3.841 | 552.6 | 4.57 | 552.53 | 7.814
554.96 | 7.483 | 555.26 | 6.176 | 552.98 | 4.593 | 552.86 | 4.938 | 552.67 | 3.84 | 552.77 | 4.57 | 552.69 | 7.814
555.13 | 7.482 | 555.43 | 6.176 | 553.15 | 4.593 | 553.03 | 4.938 | 552.84 | 3.839 | 552.94 | 4.57 | 552.86 | 7.813
555.3 | 7.482 | 555.6 | 6.175 | 553.32 | 4.592 | 553.2 | 4.938 | 553.01 | 3.838 | 553.1 | 4.569 | 553.03 | 7.813
555.46 | 7.481 | 555.76 | 6.174 | 553.49 | 4.592 | 553.37 | 4.938 | 553.17 | 3.837 | 553.27 | 4.569 | 553.2 | 7.813
555.63 | 7.482 | 555.93 | 6.173 | 553.65 | 4.593 | 553.54 | 4.938 | 553.34 | 3.837 | 553.44 | 4.568 | 553.37 | 7.813
555.8 | 7.482 | 556.1 | 6.173 | 553.82 | 4.593 | 553.7 | 4.938 | 553.51 | 3.837 | 553.61 | 4.568 | 553.53 | 7.813
555.97 | 7.481 | 556.27 | 6.172 | 553.99 | 4.593 | 553.87 | 4.938 | 553.68 | 3.837 | 553.78 | 4.567 | 553.7 | 7.813
556.14 | 7.481 | 556.44 | 6.172 | 554.16 | 4.593 | 554.04 | 4.937 | 553.85 | 3.836 | 553.94 | 4.567 | 553.87 | 7.813
556.3 | 7.481 | 556.6 | 6.172 | 554.33 | 4.593 | 554.21 | 4.937 | 554.02 | 3.836 | 554.11 | 4.566 | 554.04 | 7.812
556.47 | 7.481 | 556.77 | 6.171 | 554.49 | 4.593 | 554.38 | 4.937 | 554.18 | 3.835 | 554.28 | 4.566 | 554.21 | 7.812
556.64 | 7.481 | 556.94 | 6.17 | 554.66 | 4.593 | 554.55 | 4.937 | 554.35 | 3.835 | 554.45 | 4.566 | 554.37 | 7.812
556.81 | 7.481 | 557.11 | 6.17 | 554.83 | 4.593 | 554.71 | 4.936 | 554.52 | 3.835 | 554.61 | 4.566 | 554.54 | 7.811
556.98 | 7.481 | 557.28 | 6.169 | 555 | 4.593 | 554.88 | 4.935 | 554.69 | 3.835 | 554.78 | 4.565 | 554.71 | 7.811
557.14 | 7.481 | 557.45 | 6.169 | 555.17 | 4.593 | 555.05 | 4.935 | 554.86 | 3.834 | 554.95 | 4.565 | 554.88 | 7.811
557.31 | 7.481 | 557.61 | 6.169 | 555.33 | 4.593 | 555.22 | 4.934 | 555.03 | 3.834 | 555.12 | 4.565 | 555.05 | 7.81
557.48 | 7.481 | 557.78 | 6.169 | 555.5 | 4.593 | 555.39 | 4.934 | 555.19 | 3.834 | 555.29 | 4.564 | 555.21 | 7.81
557.65 | 7.48 | 557.95 | 6.169 | 555.67 | 4.592 | 555.55 | 4.934 | 555.36 | 3.834 | 555.45 | 4.564 | 555.38 | 7.81
557.82 | 7.479 | 558.12 | 6.168 | 555.84 | 4.592 | 555.72 | 4.933 | 555.53 | 3.834 | 555.62 | 4.562 | 555.55 | 7.81
557.99 | 7.479 | 558.29 | 6.168 | 556.01 | 4.592 | 555.89 | 4.933 | 555.7 | 3.834 | 555.79 | 4.561 | 555.72 | 7.811
558.15 | 7.478 | 558.46 | 6.168 | 556.17 | 4.591 | 556.06 | 4.932 | 555.87 | 3.834 | 555.96 | 4.562 | 555.89 | 7.811
558.32 | 7.478 | 558.62 | 6.168 | 556.34 | 4.591 | 556.22 | 4.932 | 556.03 | 3.834 | 556.12 | 4.561 | 556.05 | 7.811
558.49 | 7.477 | 558.79 | 6.168 | 556.51 | 4.591 | 556.39 | 4.932 | 556.2 | 3.834 | 556.29 | 4.561 | 556.22 | 7.81
558.66 | 7.477 | 558.96 | 6.168 | 556.68 | 4.59 | 556.56 | 4.932 | 556.37 | 3.834 | 556.46 | 4.56 | 556.39 | 7.81
558.83 | 7.476 | 559.13 | 6.167 | 556.85 | 4.59 | 556.73 | 4.932 | 556.54 | 3.834 | 556.63 | 4.559 | 556.56 | 7.81
558.99 | 7.475 | 559.3 | 6.166 | 557.01 | 4.589 | 556.9 | 4.932 | 556.71 | 3.834 | 556.79 | 4.559 | 556.72 | 7.81
559.16 | 7.474 | 559.47 | 6.165 | 557.18 | 4.589 | 557.06 | 4.932 | 556.88 | 3.834 | 556.96 | 4.558 | 556.89 | 7.81
559.33 | 7.474 | 559.63 | 6.165 | 557.35 | 4.588 | 557.23 | 4.932 | 557.04 | 3.834 | 557.13 | 4.557 | 557.06 | 7.81
559.5 | 7.473 | 559.8 | 6.165 | 557.52 | 4.588 | 557.4 | 4.932 | 557.21 | 3.834 | 557.29 | 4.556 | 557.23 | 7.809
559.67 | 7.473 | 559.97 | 6.164 | 557.69 | 4.587 | 557.57 | 4.932 | 557.38 | 3.834 | 557.46 | 4.556 | 557.4 | 7.809
559.83 | 7.473 | 560.14 | 6.164 | 557.85 | 4.587 | 557.74 | 4.932 | 557.55 | 3.834 | 557.63 | 4.555 | 557.56 | 7.809
560 | 7.472 | 560.31 | 6.163 | 558.02 | 4.587 | 557.91 | 4.934 | 557.72 | 3.834 | 557.8 | 4.556 | 557.73 | 7.808
560.17 | 7.472 | 560.47 | 6.162 | 558.19 | 4.588 | 558.07 | 4.934 | 557.89 | 3.834 | 557.97 | 4.555 | 557.9 | 7.808
560.34 | 7.472 | 560.64 | 6.162 | 558.36 | 4.588 | 558.24 | 4.934 | 558.05 | 3.834 | 558.13 | 4.554 | 558.07 | 7.807
560.51 | 7.472 | 560.81 | 6.161 | 558.53 | 4.588 | 558.41 | 4.934 | 558.22 | 3.833 | 558.3 | 4.554 | 558.24 | 7.807
560.68 | 7.472 | 560.98 | 6.161 | 558.7 | 4.588 | 558.58 | 4.934 | 558.39 | 3.833 | 558.47 | 4.554 | 558.4 | 7.807
560.84 | 7.471 | 561.15 | 6.161 | 558.86 | 4.589 | 558.75 | 4.934 | 558.56 | 3.833 | 558.64 | 4.554 | 558.57 | 7.806
561.01 | 7.471 | 561.32 | 6.161 | 559.03 | 4.589 | 558.91 | 4.933 | 558.73 | 3.833 | 558.8 | 4.554 | 558.74 | 7.806
561.18 | 7.471 | 561.48 | 6.161 | 559.2 | 4.589 | 559.08 | 4.934 | 558.9 | 3.833 | 558.97 | 4.554 | 558.91 | 7.806
561.35 | 7.47 | 561.65 | 6.161 | 559.37 | 4.589 | 559.25 | 4.934 | 559.06 | 3.833 | 559.14 | 4.554 | 559.08 | 7.806
561.52 | 7.469 | 561.82 | 6.16 | 559.54 | 4.589 | 559.42 | 4.933 | 559.23 | 3.832 | 559.31 | 4.554 | 559.24 | 7.805
561.68 | 7.469 | 561.99 | 6.16 | 559.71 | 4.589 | 559.59 | 4.932 | 559.4 | 3.832 | 559.47 | 4.554 | 559.41 | 7.805
561.85 | 7.468 | 562.16 | 6.159 | 559.87 | 4.589 | 559.75 | 4.931 | 559.57 | 3.831 | 559.64 | 4.554 | 559.58 | 7.805
562.02 | 7.468 | 562.33 | 6.159 | 560.04 | 4.588 | 559.92 | 4.932 | 559.74 | 3.83 | 559.81 | 4.553 | 559.75 | 7.805
562.19 | 7.467 | 562.5 | 6.158 | 560.21 | 4.586 | 560.09 | 4.931 | 559.91 | 3.83 | 559.98 | 4.553 | 559.92 | 7.804
562.36 | 7.467 | 562.66 | 6.158 | 560.38 | 4.585 | 560.26 | 4.931 | 560.07 | 3.829 | 560.14 | 4.552 | 560.08 | 7.803
562.52 | 7.466 | 562.83 | 6.158 | 560.55 | 4.583 | 560.43 | 4.931 | 560.24 | 3.829 | 560.31 | 4.552 | 560.25 | 7.803
562.69 | 7.465 | 563 | 6.157 | 560.72 | 4.583 | 560.6 | 4.931 | 560.41 | 3.828 | 560.48 | 4.552 | 560.42 | 7.803
562.86 | 7.465 | 563.17 | 6.155 | 560.88 | 4.582 | 560.76 | 4.932 | 560.58 | 3.828 | 560.65 | 4.552 | 560.59 | 7.803
563.03 | 7.464 | 563.34 | 6.153 | 561.05 | 4.581 | 560.93 | 4.931 | 560.75 | 3.827 | 560.82 | 4.551 | 560.76 | 7.803
563.2 | 7.464 | 563.51 | 6.153 | 561.22 | 4.58 | 561.1 | 4.931 | 560.91 | 3.826 | 560.98 | 4.551 | 560.92 | 7.803
563.37 | 7.464 | 563.67 | 6.153 | 561.39 | 4.579 | 561.27 | 4.931 | 561.08 | 3.826 | 561.15 | 4.55 | 561.09 | 7.803
563.53 | 7.463 | 563.84 | 6.152 | 561.56 | 4.579 | 561.43 | 4.932 | 561.25 | 3.826 | 561.32 | 4.55 | 561.26 | 7.803
563.7 | 7.463 | 564.01 | 6.152 | 561.73 | 4.578 | 561.6 | 4.932 | 561.42 | 3.825 | 561.49 | 4.549 | 561.43 | 7.802
563.87 | 7.462 | 564.18 | 6.151 | 561.89 | 4.578 | 561.77 | 4.931 | 561.59 | 3.825 | 561.65 | 4.549 | 561.6 | 7.802
564.04 | 7.462 | 564.35 | 6.15 | 562.06 | 4.578 | 561.94 | 4.93 | 561.76 | 3.825 | 561.82 | 4.548 | 561.76 | 7.801
564.21 | 7.461 | 564.52 | 6.149 | 562.23 | 4.577 | 562.1 | 4.929 | 561.92 | 3.824 | 561.99 | 4.548 | 561.93 | 7.801
564.37 | 7.46 | 564.68 | 6.149 | 562.4 | 4.577 | 562.27 | 4.927 | 562.09 | 3.823 | 562.16 | 4.548 | 562.1 | 7.8
564.54 | 7.46 | 564.85 | 6.149 | 562.57 | 4.576 | 562.44 | 4.927 | 562.26 | 3.823 | 562.32 | 4.548 | 562.27 | 7.8
564.71 | 7.46 | 565.02 | 6.149 | 562.74 | 4.576 | 562.61 | 4.927 | 562.43 | 3.823 | 562.49 | 4.547 | 562.44 | 7.8
564.88 | 7.46 | 565.19 | 6.148 | 562.9 | 4.576 | 562.78 | 4.925 | 562.6 | 3.823 | 562.66 | 4.547 | 562.6 | 7.8
565.05 | 7.46 | 565.36 | 6.147 | 563.07 | 4.576 | 562.95 | 4.924 | 562.77 | 3.822 | 562.83 | 4.547 | 562.77 | 7.8
565.22 | 7.459 | 565.52 | 6.147 | 563.24 | 4.576 | 563.11 | 4.924 | 562.94 | 3.822 | 562.99 | 4.547 | 562.94 | 7.8
565.38 | 7.458 | 565.69 | 6.147 | 563.41 | 4.576 | 563.28 | 4.924 | 563.1 | 3.822 | 563.16 | 4.546 | 563.11 | 7.799
565.55 | 7.458 | 565.86 | 6.146 | 563.58 | 4.576 | 563.45 | 4.923 | 563.27 | 3.822 | 563.33 | 4.546 | 563.28 | 7.799
565.72 | 7.458 | 566.03 | 6.146 | 563.74 | 4.576 | 563.62 | 4.922 | 563.44 | 3.822 | 563.5 | 4.545 | 563.44 | 7.798
565.89 | 7.458 | 566.2 | 6.146 | 563.91 | 4.576 | 563.78 | 4.922 | 563.61 | 3.821 | 563.66 | 4.544 | 563.61 | 7.798
566.06 | 7.458 | 566.36 | 6.146 | 564.08 | 4.576 | 563.95 | 4.922 | 563.78 | 3.821 | 563.83 | 4.544 | 563.78 | 7.798
566.22 | 7.457 | 566.53 | 6.145 | 564.25 | 4.576 | 564.12 | 4.922 | 563.95 | 3.821 | 564 | 4.543 | 563.95 | 7.798
566.39 | 7.457 | 566.7 | 6.145 | 564.42 | 4.577 | 564.29 | 4.922 | 564.11 | 3.821 | 564.17 | 4.541 | 564.12 | 7.798
566.56 | 7.456 | 566.87 | 6.146 | 564.58 | 4.577 | 564.46 | 4.922 | 564.28 | 3.821 | 564.33 | 4.541 | 564.28 | 7.798
566.73 | 7.456 | 567.04 | 6.146 | 564.75 | 4.577 | 564.63 | 4.923 | 564.45 | 3.821 | 564.5 | 4.54 | 564.45 | 7.797
566.9 | 7.456 | 567.21 | 6.146 | 564.92 | 4.577 | 564.79 | 4.922 | 564.62 | 3.821 | 564.67 | 4.539 | 564.62 | 7.797
567.07 | 7.456 | 567.37 | 6.146 | 565.09 | 4.577 | 564.96 | 4.922 | 564.79 | 3.821 | 564.84 | 4.539 | 564.79 | 7.796
567.23 | 7.456 | 567.54 | 6.146 | 565.26 | 4.577 | 565.13 | 4.922 | 564.96 | 3.822 | 565.01 | 4.539 | 564.96 | 7.796
567.4 | 7.455 | 567.71 | 6.145 | 565.42 | 4.576 | 565.3 | 4.922 | 565.12 | 3.822 | 565.17 | 4.538 | 565.12 | 7.795
567.57 | 7.455 | 567.88 | 6.145 | 565.59 | 4.576 | 565.47 | 4.922 | 565.29 | 3.822 | 565.34 | 4.538 | 565.29 | 7.795
567.74 | 7.455 | 568.05 | 6.145 | 565.76 | 4.576 | 565.64 | 4.923 | 565.46 | 3.822 | 565.51 | 4.538 | 565.46 | 7.795
567.91 | 7.455 | 568.22 | 6.144 | 565.93 | 4.576 | 565.8 | 4.922 | 565.63 | 3.822 | 565.68 | 4.538 | 565.63 | 7.795
568.07 | 7.455 | 568.38 | 6.144 | 566.1 | 4.576 | 565.97 | 4.922 | 565.8 | 3.822 | 565.85 | 4.538 | 565.8 | 7.795
568.24 | 7.455 | 568.55 | 6.143 | 566.26 | 4.576 | 566.14 | 4.922 | 565.97 | 3.822 | 566.01 | 4.538 | 565.96 | 7.795
568.41 | 7.455 | 568.72 | 6.142 | 566.43 | 4.576 | 566.31 | 4.921 | 566.13 | 3.822 | 566.18 | 4.538 | 566.13 | 7.794
568.58 | 7.455 | 568.89 | 6.142 | 566.6 | 4.576 | 566.48 | 4.921 | 566.3 | 3.822 | 566.35 | 4.538 | 566.3 | 7.794
568.75 | 7.455 | 569.06 | 6.141 | 566.77 | 4.576 | 566.65 | 4.921 | 566.47 | 3.822 | 566.52 | 4.539 | 566.47 | 7.793
568.92 | 7.455 | 569.23 | 6.141 | 566.94 | 4.576 | 566.81 | 4.921 | 566.64 | 3.822 | 566.69 | 4.539 | 566.64 | 7.793
569.08 | 7.455 | 569.39 | 6.14 | 567.11 | 4.576 | 566.98 | 4.919 | 566.81 | 3.822 | 566.85 | 4.54 | 566.81 | 7.792
569.25 | 7.455 | 569.56 | 6.14 | 567.27 | 4.576 | 567.15 | 4.919 | 566.98 | 3.822 | 567.02 | 4.54 | 566.97 | 7.792
569.42 | 7.455 | 569.73 | 6.139 | 567.44 | 4.576 | 567.32 | 4.919 | 567.15 | 3.822 | 567.19 | 4.541 | 567.14 | 7.792
569.59 | 7.455 | 569.9 | 6.139 | 567.61 | 4.575 | 567.49 | 4.919 | 567.31 | 3.821 | 567.36 | 4.541 | 567.31 | 7.792
569.76 | 7.455 | 570.07 | 6.139 | 567.78 | 4.575 | 567.65 | 4.919 | 567.48 | 3.821 | 567.52 | 4.541 | 567.48 | 7.792
569.92 | 7.455 | 570.24 | 6.139 | 567.95 | 4.575 | 567.82 | 4.918 | 567.65 | 3.82 | 567.69 | 4.541 | 567.65 | 7.792
570.09 | 7.455 | 570.4 | 6.138 | 568.11 | 4.574 | 567.99 | 4.919 | 567.82 | 3.819 | 567.86 | 4.543 | 567.82 | 7.792
570.26 | 7.455 | 570.57 | 6.138 | 568.28 | 4.573 | 568.16 | 4.919 | 567.99 | 3.817 | 568.03 | 4.543 | 567.98 | 7.792
570.43 | 7.455 | 570.74 | 6.138 | 568.45 | 4.572 | 568.33 | 4.919 | 568.16 | 3.816 | 568.2 | 4.543 | 568.15 | 7.792
570.6 | 7.455 | 570.91 | 6.138 | 568.62 | 4.572 | 568.49 | 4.918 | 568.33 | 3.816 | 568.37 | 4.543 | 568.32 | 7.792
570.77 | 7.455 | 571.08 | 6.138 | 568.79 | 4.571 | 568.66 | 4.918 | 568.49 | 3.815 | 568.53 | 4.543 | 568.49 | 7.791
570.93 | 7.455 | 571.24 | 6.138 | 568.95 | 4.57 | 568.83 | 4.917 | 568.66 | 3.815 | 568.7 | 4.541 | 568.66 | 7.791
571.1 | 7.454 | 571.41 | 6.137 | 569.12 | 4.57 | 569 | 4.916 | 568.83 | 3.814 | 568.87 | 4.541 | 568.83 | 7.791
571.27 | 7.454 | 571.58 | 6.136 | 569.29 | 4.569 | 569.17 | 4.916 | 569 | 3.813 | 569.04 | 4.54 | 568.99 | 7.791
571.44 | 7.453 | 571.75 | 6.135 | 569.46 | 4.569 | 569.34 | 4.915 | 569.17 | 3.813 | 569.21 | 4.539 | 569.16 | 7.79
571.61 | 7.452 | 571.92 | 6.135 | 569.63 | 4.569 | 569.5 | 4.915 | 569.33 | 3.813 | 569.37 | 4.539 | 569.33 | 7.79
571.78 | 7.452 | 572.09 | 6.134 | 569.8 | 4.569 | 569.67 | 4.915 | 569.5 | 3.812 | 569.54 | 4.538 | 569.5 | 7.789
571.95 | 7.451 | 572.25 | 6.134 | 569.96 | 4.569 | 569.84 | 4.915 | 569.67 | 3.812 | 569.71 | 4.538 | 569.67 | 7.789
572.11 | 7.451 | 572.42 | 6.133 | 570.13 | 4.569 | 570.01 | 4.914 | 569.84 | 3.812 | 569.88 | 4.538 | 569.84 | 7.789
572.28 | 7.45 | 572.59 | 6.133 | 570.3 | 4.569 | 570.18 | 4.914 | 570.01 | 3.812 | 570.05 | 4.538 | 570 | 7.789
572.45 | 7.45 | 572.76 | 6.132 | 570.47 | 4.569 | 570.35 | 4.914 | 570.18 | 3.812 | 570.21 | 4.537 | 570.17 | 7.789
572.62 | 7.449 | 572.93 | 6.131 | 570.64 | 4.569 | 570.51 | 4.913 | 570.34 | 3.812 | 570.38 | 4.537 | 570.34 | 7.789
572.79 | 7.449 | 573.1 | 6.131 | 570.81 | 4.569 | 570.68 | 4.913 | 570.51 | 3.812 | 570.55 | 4.536 | 570.51 | 7.789
572.96 | 7.448 | 573.26 | 6.13 | 570.97 | 4.57 | 570.85 | 4.912 | 570.68 | 3.811 | 570.72 | 4.535 | 570.68 | 7.789
573.12 | 7.447 | 573.43 | 6.13 | 571.14 | 4.569 | 571.02 | 4.912 | 570.85 | 3.811 | 570.89 | 4.535 | 570.84 | 7.789
573.29 | 7.447 | 573.6 | 6.13 | 571.31 | 4.569 | 571.19 | 4.912 | 571.02 | 3.811 | 571.05 | 4.535 | 571.01 | 7.789
573.46 | 7.447 | 573.77 | 6.13 | 571.48 | 4.569 | 571.36 | 4.911 | 571.18 | 3.81 | 571.22 | 4.534 | 571.18 | 7.789
573.63 | 7.447 | 573.94 | 6.13 | 571.65 | 4.569 | 571.53 | 4.911 | 571.35 | 3.81 | 571.39 | 4.535 | 571.35 | 7.789
573.8 | 7.447 | 574.11 | 6.13 | 571.81 | 4.568 | 571.69 | 4.911 | 571.52 | 3.81 | 571.56 | 4.535 | 571.51 | 7.789
573.97 | 7.447 | 574.28 | 6.13 | 571.98 | 4.568 | 571.86 | 4.911 | 571.69 | 3.81 | 571.73 | 4.535 | 571.68 | 7.789
574.13 | 7.447 | 574.44 | 6.129 | 572.15 | 4.568 | 572.03 | 4.91 | 571.86 | 3.809 | 571.89 | 4.534 | 571.85 | 7.789
574.3 | 7.447 | 574.61 | 6.129 | 572.32 | 4.568 | 572.2 | 4.91 | 572.03 | 3.809 | 572.06 | 4.534 | 572.02 | 7.789
574.47 | 7.447 | 574.78 | 6.128 | 572.48 | 4.568 | 572.37 | 4.91 | 572.2 | 3.808 | 572.23 | 4.533 | 572.19 | 7.788
574.64 | 7.446 | 574.95 | 6.128 | 572.65 | 4.568 | 572.53 | 4.91 | 572.36 | 3.808 | 572.4 | 4.533 | 572.35 | 7.788
574.81 | 7.446 | 575.12 | 6.128 | 572.82 | 4.568 | 572.7 | 4.91 | 572.53 | 3.807 | 572.57 | 4.533 | 572.52 | 7.788
574.98 | 7.446 | 575.29 | 6.128 | 572.99 | 4.567 | 572.87 | 4.911 | 572.7 | 3.807 | 572.74 | 4.533 | 572.69 | 7.787
575.14 | 7.446 | 575.45 | 6.127 | 573.16 | 4.567 | 573.04 | 4.911 | 572.87 | 3.807 | 572.9 | 4.533 | 572.86 | 7.786
575.31 | 7.446 | 575.62 | 6.127 | 573.33 | 4.567 | 573.21 | 4.911 | 573.04 | 3.807 | 573.07 | 4.533 | 573.03 | 7.786
575.48 | 7.446 | 575.79 | 6.127 | 573.49 | 4.567 | 573.38 | 4.911 | 573.21 | 3.807 | 573.24 | 4.532 | 573.2 | 7.786
575.65 | 7.446 | 575.96 | 6.126 | 573.66 | 4.567 | 573.54 | 4.911 | 573.38 | 3.806 | 573.41 | 4.532 | 573.36 | 7.785
575.82 | 7.445 | 576.13 | 6.126 | 573.83 | 4.567 | 573.71 | 4.911 | 573.54 | 3.806 | 573.58 | 4.532 | 573.53 | 7.784
575.99 | 7.445 | 576.3 | 6.125 | 574 | 4.567 | 573.88 | 4.911 | 573.71 | 3.805 | 573.75 | 4.531 | 573.7 | 7.784
576.15 | 7.445 | 576.46 | 6.125 | 574.17 | 4.567 | 574.05 | 4.911 | 573.88 | 3.805 | 573.91 | 4.53 | 573.87 | 7.784
576.32 | 7.445 | 576.63 | 6.125 | 574.33 | 4.567 | 574.22 | 4.91 | 574.05 | 3.804 | 574.08 | 4.53 | 574.04 | 7.783
576.49 | 7.445 | 576.8 | 6.124 | 574.5 | 4.567 | 574.39 | 4.911 | 574.22 | 3.804 | 574.25 | 4.529 | 574.2 | 7.783
576.66 | 7.445 | 576.97 | 6.123 | 574.67 | 4.567 | 574.56 | 4.911 | 574.39 | 3.804 | 574.42 | 4.528 | 574.37 | 7.783
576.83 | 7.445 | 577.14 | 6.123 | 574.84 | 4.566 | 574.72 | 4.911 | 574.56 | 3.804 | 574.59 | 4.527 | 574.54 | 7.782
576.99 | 7.445 | 577.31 | 6.123 | 575.01 | 4.566 | 574.89 | 4.911 | 574.72 | 3.803 | 574.75 | 4.527 | 574.71 | 7.781
577.16 | 7.445 | 577.47 | 6.122 | 575.18 | 4.566 | 575.06 | 4.911 | 574.89 | 3.803 | 574.92 | 4.526 | 574.88 | 7.781
577.33 | 7.445 | 577.64 | 6.121 | 575.34 | 4.567 | 575.23 | 4.911 | 575.06 | 3.802 | 575.09 | 4.526 | 575.05 | 7.78
577.5 | 7.444 | 577.81 | 6.12 | 575.51 | 4.566 | 575.4 | 4.911 | 575.23 | 3.802 | 575.26 | 4.525 | 575.21 | 7.78
577.67 | 7.444 | 577.98 | 6.12 | 575.68 | 4.566 | 575.57 | 4.911 | 575.4 | 3.801 | 575.43 | 4.525 | 575.38 | 7.78
577.84 | 7.444 | 578.15 | 6.119 | 575.85 | 4.566 | 575.74 | 4.911 | 575.57 | 3.801 | 575.59 | 4.524 | 575.55 | 7.779
578 | 7.444 | 578.32 | 6.119 | 576.02 | 4.566 | 575.91 | 4.911 | 575.74 | 3.8 | 575.76 | 4.523 | 575.72 | 7.779
578.17 | 7.443 | 578.49 | 6.119 | 576.19 | 4.566 | 576.07 | 4.91 | 575.9 | 3.8 | 575.93 | 4.523 | 575.89 | 7.779
578.34 | 7.443 | 578.65 | 6.119 | 576.35 | 4.565 | 576.24 | 4.911 | 576.07 | 3.799 | 576.1 | 4.523 | 576.05 | 7.778
578.51 | 7.443 | 578.82 | 6.119 | 576.52 | 4.564 | 576.41 | 4.91 | 576.24 | 3.799 | 576.27 | 4.523 | 576.22 | 7.778
578.68 | 7.443 | 578.99 | 6.119 | 576.69 | 4.564 | 576.58 | 4.908 | 576.41 | 3.799 | 576.44 | 4.523 | 576.39 | 7.778
578.85 | 7.443 | 579.16 | 6.119 | 576.86 | 4.563 | 576.75 | 4.908 | 576.58 | 3.798 | 576.6 | 4.523 | 576.56 | 7.778
579.01 | 7.443 | 579.33 | 6.119 | 577.03 | 4.563 | 576.92 | 4.908 | 576.75 | 3.798 | 576.77 | 4.523 | 576.73 | 7.777
579.18 | 7.443 | 579.5 | 6.119 | 577.2 | 4.563 | 577.09 | 4.907 | 576.92 | 3.798 | 576.94 | 4.523 | 576.89 | 7.778
579.35 | 7.442 | 579.67 | 6.119 | 577.36 | 4.562 | 577.25 | 4.906 | 577.09 | 3.798 | 577.11 | 4.523 | 577.06 | 7.778
579.52 | 7.442 | 579.83 | 6.119 | 577.53 | 4.561 | 577.42 | 4.907 | 577.25 | 3.798 | 577.28 | 4.524 | 577.23 | 7.778
579.69 | 7.441 | 580 | 6.119 | 577.7 | 4.56 | 577.59 | 4.906 | 577.42 | 3.798 | 577.44 | 4.523 | 577.4 | 7.778
579.86 | 7.441 | 580.17 | 6.119 | 577.87 | 4.559 | 577.76 | 4.905 | 577.59 | 3.797 | 577.61 | 4.524 | 577.57 | 7.778
580.02 | 7.44 | 580.34 | 6.118 | 578.04 | 4.558 | 577.93 | 4.905 | 577.76 | 3.797 | 577.78 | 4.524 | 577.74 | 7.777
580.19 | 7.44 | 580.51 | 6.117 | 578.21 | 4.557 | 578.1 | 4.905 | 577.93 | 3.796 | 577.95 | 4.524 | 577.9 | 7.777
580.36 | 7.439 | 580.68 | 6.116 | 578.38 | 4.556 | 578.27 | 4.905 | 578.09 | 3.796 | 578.12 | 4.524 | 578.07 | 7.777
580.53 | 7.439 | 580.85 | 6.115 | 578.55 | 4.554 | 578.43 | 4.905 | 578.26 | 3.795 | 578.28 | 4.524 | 578.24 | 7.776
580.7 | 7.438 | 581.01 | 6.115 | 578.71 | 4.554 | 578.6 | 4.905 | 578.43 | 3.794 | 578.45 | 4.524 | 578.41 | 7.776
580.87 | 7.437 | 581.18 | 6.115 | 578.88 | 4.554 | 578.77 | 4.905 | 578.6 | 3.792 | 578.62 | 4.523 | 578.58 | 7.776
581.03 | 7.437 | 581.35 | 6.115 | 579.05 | 4.554 | 578.94 | 4.905 | 578.77 | 3.792 | 578.79 | 4.522 | 578.75 | 7.775
581.2 | 7.437 | 581.52 | 6.115 | 579.22 | 4.553 | 579.11 | 4.905 | 578.94 | 3.792 | 578.96 | 4.521 | 578.91 | 7.775
581.37 | 7.437 | 581.69 | 6.115 | 579.39 | 4.553 | 579.28 | 4.905 | 579.11 | 3.792 | 579.12 | 4.519 | 579.08 | 7.775
581.54 | 7.436 | 581.86 | 6.115 | 579.56 | 4.552 | 579.44 | 4.905 | 579.27 | 3.792 | 579.29 | 4.518 | 579.25 | 7.774
581.71 | 7.436 | 582.02 | 6.115 | 579.72 | 4.552 | 579.61 | 4.905 | 579.44 | 3.791 | 579.46 | 4.518 | 579.42 | 7.774
581.88 | 7.436 | 582.19 | 6.115 | 579.89 | 4.552 | 579.78 | 4.905 | 579.61 | 3.79 | 579.63 | 4.516 | 579.59 | 7.774
582.04 | 7.436 | 582.36 | 6.115 | 580.06 | 4.552 | 579.95 | 4.905 | 579.78 | 3.79 | 579.8 | 4.515 | 579.76 | 7.774
582.21 | 7.436 | 582.53 | 6.115 | 580.23 | 4.552 | 580.12 | 4.905 | 579.95 | 3.789 | 579.96 | 4.514 | 579.92 | 7.774
582.38 | 7.436 | 582.7 | 6.115 | 580.4 | 4.552 | 580.29 | 4.906 | 580.12 | 3.79 | 580.13 | 4.514 | 580.09 | 7.774
582.55 | 7.436 | 582.87 | 6.115 | 580.57 | 4.551 | 580.46 | 4.907 | 580.29 | 3.789 | 580.3 | 4.513 | 580.26 | 7.774
582.72 | 7.436 | 583.04 | 6.115 | 580.73 | 4.551 | 580.62 | 4.908 | 580.45 | 3.789 | 580.47 | 4.513 | 580.43 | 7.774
582.89 | 7.436 | 583.2 | 6.115 | 580.9 | 4.55 | 580.79 | 4.908 | 580.62 | 3.789 | 580.64 | 4.512 | 580.6 | 7.774
583.05 | 7.436 | 583.37 | 6.115 | 581.07 | 4.549 | 580.96 | 4.907 | 580.79 | 3.789 | 580.81 | 4.512 | 580.77 | 7.773
583.22 | 7.436 | 583.54 | 6.114 | 581.24 | 4.549 | 581.13 | 4.907 | 580.96 | 3.789 | 580.97 | 4.511 | 580.93 | 7.772
583.39 | 7.436 | 583.71 | 6.112 | 581.41 | 4.549 | 581.3 | 4.907 | 581.13 | 3.788 | 581.14 | 4.51 | 581.1 | 7.772
583.56 | 7.435 | 583.88 | 6.112 | 581.58 | 4.549 | 581.47 | 4.906 | 581.3 | 3.788 | 581.31 | 4.51 | 581.27 | 7.772
583.73 | 7.435 | 584.05 | 6.112 | 581.75 | 4.549 | 581.64 | 4.905 | 581.47 | 3.788 | 581.48 | 4.51 | 581.44 | 7.772
583.9 | 7.435 | 584.22 | 6.111 | 581.91 | 4.549 | 581.8 | 4.906 | 581.63 | 3.787 | 581.65 | 4.509 | 581.61 | 7.772
584.07 | 7.435 | 584.39 | 6.11 | 582.08 | 4.549 | 581.97 | 4.906 | 581.8 | 3.787 | 581.81 | 4.509 | 581.77 | 7.771
584.23 | 7.434 | 584.55 | 6.109 | 582.25 | 4.548 | 582.14 | 4.905 | 581.97 | 3.787 | 581.98 | 4.508 | 581.94 | 7.771
584.4 | 7.434 | 584.72 | 6.108 | 582.42 | 4.548 | 582.31 | 4.905 | 582.14 | 3.787 | 582.15 | 4.508 | 582.11 | 7.771
584.57 | 7.434 | 584.89 | 6.108 | 582.59 | 4.548 | 582.48 | 4.904 | 582.31 | 3.787 | 582.32 | 4.508 | 582.28 | 7.77
584.74 | 7.433 | 585.06 | 6.108 | 582.76 | 4.549 | 582.64 | 4.903 | 582.48 | 3.786 | 582.49 | 4.508 | 582.45 | 7.77
584.91 | 7.433 | 585.23 | 6.107 | 582.92 | 4.549 | 582.81 | 4.903 | 582.64 | 3.786 | 582.66 | 4.508 | 582.62 | 7.769
585.08 | 7.433 | 585.4 | 6.108 | 583.09 | 4.549 | 582.98 | 4.902 | 582.81 | 3.785 | 582.82 | 4.509 | 582.78 | 7.769
585.24 | 7.432 | 585.57 | 6.107 | 583.26 | 4.549 | 583.15 | 4.902 | 582.98 | 3.785 | 582.99 | 4.509 | 582.95 | 7.769
585.41 | 7.432 | 585.73 | 6.107 | 583.43 | 4.549 | 583.32 | 4.902 | 583.15 | 3.785 | 583.16 | 4.51 | 583.12 | 7.769
585.58 | 7.432 | 585.9 | 6.106 | 583.6 | 4.548 | 583.49 | 4.902 | 583.32 | 3.785 | 583.33 | 4.511 | 583.29 | 7.768
585.75 | 7.431 | 586.07 | 6.105 | 583.77 | 4.548 | 583.66 | 4.902 | 583.49 | 3.785 | 583.5 | 4.512 | 583.46 | 7.767
585.92 | 7.43 | 586.24 | 6.104 | 583.94 | 4.547 | 583.82 | 4.902 | 583.65 | 3.784 | 583.67 | 4.513 | 583.63 | 7.767
586.09 | 7.43 | 586.41 | 6.104 | 584.1 | 4.547 | 583.99 | 4.902 | 583.82 | 3.784 | 583.83 | 4.513 | 583.8 | 7.766
586.25 | 7.428 | 586.58 | 6.104 | 584.27 | 4.547 | 584.16 | 4.902 | 583.99 | 3.783 | 584 | 4.512 | 583.96 | 7.766
586.42 | 7.428 | 586.75 | 6.103 | 584.44 | 4.547 | 584.33 | 4.902 | 584.16 | 3.783 | 584.17 | 4.512 | 584.13 | 7.766
586.59 | 7.428 | 586.91 | 6.103 | 584.61 | 4.547 | 584.5 | 4.902 | 584.33 | 3.782 | 584.34 | 4.512 | 584.3 | 7.766
586.76 | 7.428 | 587.08 | 6.102 | 584.78 | 4.547 | 584.67 | 4.902 | 584.49 | 3.782 | 584.51 | 4.512 | 584.47 | 7.766
586.93 | 7.428 | 587.25 | 6.101 | 584.95 | 4.547 | 584.84 | 4.903 | 584.66 | 3.781 | 584.68 | 4.512 | 584.64 | 7.765
587.1 | 7.428 | 587.42 | 6.1 | 585.12 | 4.547 | 585.01 | 4.902 | 584.83 | 3.781 | 584.84 | 4.511 | 584.81 | 7.765
587.26 | 7.428 | 587.59 | 6.1 | 585.29 | 4.547 | 585.17 | 4.902 | 585 | 3.781 | 585.01 | 4.51 | 584.97 | 7.765
587.43 | 7.428 | 587.76 | 6.099 | 585.46 | 4.547 | 585.34 | 4.902 | 585.17 | 3.78 | 585.18 | 4.509 | 585.14 | 7.765
587.6 | 7.428 | 587.93 | 6.099 | 585.63 | 4.546 | 585.51 | 4.902 | 585.34 | 3.779 | 585.35 | 4.508 | 585.31 | 7.765
587.77 | 7.428 | 588.09 | 6.098 | 585.79 | 4.546 | 585.68 | 4.902 | 585.51 | 3.778 | 585.52 | 4.506 | 585.48 | 7.765
587.94 | 7.428 | 588.26 | 6.098 | 585.96 | 4.546 | 585.85 | 4.903 | 585.67 | 3.778 | 585.68 | 4.506 | 585.65 | 7.765
588.11 | 7.429 | 588.43 | 6.098 | 586.13 | 4.545 | 586.02 | 4.903 | 585.84 | 3.778 | 585.85 | 4.505 | 585.82 | 7.765
588.28 | 7.429 | 588.6 | 6.098 | 586.3 | 4.546 | 586.18 | 4.902 | 586.01 | 3.778 | 586.02 | 4.505 | 585.99 | 7.764
588.45 | 7.429 | 588.77 | 6.097 | 586.47 | 4.545 | 586.35 | 4.902 | 586.18 | 3.777 | 586.19 | 4.505 | 586.15 | 7.763
588.61 | 7.429 | 588.94 | 6.097 | 586.64 | 4.546 | 586.52 | 4.902 | 586.35 | 3.777 | 586.36 | 4.505 | 586.32 | 7.763
588.78 | 7.428 | 589.11 | 6.097 | 586.81 | 4.546 | 586.69 | 4.902 | 586.52 | 3.777 | 586.52 | 4.504 | 586.49 | 7.763
588.95 | 7.428 | 589.28 | 6.097 | 586.98 | 4.546 | 586.86 | 4.902 | 586.68 | 3.777 | 586.69 | 4.504 | 586.66 | 7.763
589.12 | 7.428 | 589.44 | 6.096 | 587.14 | 4.545 | 587.03 | 4.903 | 586.85 | 3.776 | 586.86 | 4.504 | 586.83 | 7.763
589.29 | 7.428 | 589.61 | 6.096 | 587.31 | 4.545 | 587.2 | 4.903 | 587.02 | 3.776 | 587.03 | 4.504 | 587 | 7.762
589.46 | 7.428 | 589.78 | 6.096 | 587.48 | 4.544 | 587.36 | 4.902 | 587.19 | 3.775 | 587.2 | 4.505 | 587.16 | 7.762
589.63 | 7.428 | 589.95 | 6.096 | 587.65 | 4.544 | 587.53 | 4.902 | 587.36 | 3.775 | 587.36 | 4.505 | 587.33 | 7.762
589.79 | 7.427 | 590.12 | 6.096 | 587.82 | 4.545 | 587.7 | 4.901 | 587.53 | 3.775 | 587.53 | 4.505 | 587.5 | 7.762
589.96 | 7.427 | 590.29 | 6.096 | 587.99 | 4.545 | 587.87 | 4.9 | 587.69 | 3.775 | 587.7 | 4.505 | 587.67 | 7.761
590.13 | 7.427 | 590.46 | 6.096 | 588.16 | 4.545 | 588.04 | 4.9 | 587.86 | 3.774 | 587.87 | 4.506 | 587.84 | 7.761
590.3 | 7.427 | 590.63 | 6.095 | 588.33 | 4.544 | 588.21 | 4.899 | 588.03 | 3.774 | 588.04 | 4.506 | 588.01 | 7.761
590.47 | 7.427 | 590.79 | 6.095 | 588.5 | 4.544 | 588.37 | 4.899 | 588.2 | 3.774 | 588.2 | 4.506 | 588.17 | 7.76
590.64 | 7.427 | 590.96 | 6.094 | 588.66 | 4.544 | 588.54 | 4.899 | 588.37 | 3.774 | 588.37 | 4.506 | 588.34 | 7.76
590.81 | 7.427 | 591.13 | 6.094 | 588.83 | 4.544 | 588.71 | 4.899 | 588.53 | 3.774 | 588.54 | 4.506 | 588.51 | 7.76
590.98 | 7.427 | 591.3 | 6.094 | 589 | 4.543 | 588.88 | 4.899 | 588.7 | 3.773 | 588.71 | 4.506 | 588.68 | 7.76
591.14 | 7.427 | 591.47 | 6.094 | 589.17 | 4.544 | 589.05 | 4.899 | 588.87 | 3.773 | 588.88 | 4.506 | 588.85 | 7.76
591.31 | 7.426 | 591.64 | 6.094 | 589.34 | 4.544 | 589.22 | 4.899 | 589.04 | 3.773 | 589.05 | 4.506 | 589.02 | 7.76
591.48 | 7.426 | 591.8 | 6.094 | 589.51 | 4.544 | 589.38 | 4.899 | 589.21 | 3.773 | 589.21 | 4.505 | 589.19 | 7.76
591.65 | 7.425 | 591.97 | 6.094 | 589.68 | 4.544 | 589.55 | 4.9 | 589.37 | 3.773 | 589.38 | 4.505 | 589.35 | 7.759
591.82 | 7.425 | 592.14 | 6.093 | 589.84 | 4.544 | 589.72 | 4.9 | 589.54 | 3.774 | 589.55 | 4.505 | 589.52 | 7.759
591.99 | 7.424 | 592.31 | 6.093 | 590.01 | 4.544 | 589.89 | 4.9 | 589.71 | 3.774 | 589.72 | 4.504 | 589.69 | 7.759
592.16 | 7.424 | 592.48 | 6.093 | 590.18 | 4.544 | 590.06 | 4.899 | 589.88 | 3.774 | 589.89 | 4.503 | 589.86 | 7.758
592.32 | 7.423 | 592.65 | 6.093 | 590.35 | 4.544 | 590.22 | 4.899 | 590.05 | 3.774 | 590.05 | 4.502 | 590.03 | 7.758
592.49 | 7.422 | 592.82 | 6.093 | 590.52 | 4.544 | 590.39 | 4.899 | 590.21 | 3.773 | 590.22 | 4.502 | 590.2 | 7.757
592.66 | 7.42 | 592.99 | 6.093 | 590.69 | 4.543 | 590.56 | 4.899 | 590.38 | 3.772 | 590.39 | 4.501 | 590.37 | 7.757
592.83 | 7.419 | 593.15 | 6.092 | 590.85 | 4.543 | 590.73 | 4.898 | 590.55 | 3.772 | 590.56 | 4.498 | 590.54 | 7.757
593 | 7.418 | 593.32 | 6.092 | 591.02 | 4.543 | 590.9 | 4.897 | 590.72 | 3.772 | 590.73 | 4.497 | 590.7 | 7.756
593.17 | 7.417 | 593.49 | 6.092 | 591.19 | 4.543 | 591.06 | 4.897 | 590.89 | 3.772 | 590.89 | 4.496 | 590.87 | 7.755
593.34 | 7.417 | 593.66 | 6.091 | 591.36 | 4.543 | 591.23 | 4.896 | 591.06 | 3.771 | 591.06 | 4.495 | 591.04 | 7.755
593.51 | 7.416 | 593.83 | 6.091 | 591.53 | 4.543 | 591.4 | 4.895 | 591.22 | 3.771 | 591.23 | 4.495 | 591.21 | 7.755
593.68 | 7.415 | 594 | 6.09 | 591.7 | 4.543 | 591.57 | 4.895 | 591.39 | 3.77 | 591.4 | 4.494 | 591.38 | 7.754
593.84 | 7.415 | 594.17 | 6.089 | 591.87 | 4.543 | 591.74 | 4.894 | 591.56 | 3.769 | 591.57 | 4.493 | 591.55 | 7.754
594.01 | 7.414 | 594.34 | 6.089 | 592.03 | 4.543 | 591.91 | 4.893 | 591.73 | 3.769 | 591.74 | 4.492 | 591.72 | 7.753
594.18 | 7.413 | 594.5 | 6.089 | 592.2 | 4.543 | 592.08 | 4.893 | 591.9 | 3.768 | 591.9 | 4.492 | 591.88 | 7.753
594.35 | 7.413 | 594.67 | 6.089 | 592.37 | 4.542 | 592.24 | 4.893 | 592.06 | 3.768 | 592.07 | 4.492 | 592.05 | 7.752
594.52 | 7.413 | 594.84 | 6.089 | 592.54 | 4.543 | 592.41 | 4.893 | 592.23 | 3.767 | 592.24 | 4.492 | 592.22 | 7.752
594.69 | 7.412 | 595.01 | 6.089 | 592.71 | 4.542 | 592.58 | 4.892 | 592.4 | 3.767 | 592.41 | 4.492 | 592.39 | 7.752
594.86 | 7.412 | 595.18 | 6.088 | 592.88 | 4.542 | 592.75 | 4.892 | 592.57 | 3.766 | 592.58 | 4.492 | 592.56 | 7.751
595.02 | 7.412 | 595.35 | 6.087 | 593.05 | 4.542 | 592.92 | 4.892 | 592.74 | 3.765 | 592.75 | 4.492 | 592.73 | 7.751
595.19 | 7.411 | 595.52 | 6.086 | 593.21 | 4.541 | 593.09 | 4.891 | 592.9 | 3.765 | 592.91 | 4.492 | 592.9 | 7.751
595.36 | 7.411 | 595.69 | 6.086 | 593.38 | 4.541 | 593.25 | 4.89 | 593.07 | 3.764 | 593.08 | 4.492 | 593.06 | 7.75
595.53 | 7.411 | 595.85 | 6.085 | 593.55 | 4.54 | 593.42 | 4.89 | 593.24 | 3.764 | 593.25 | 4.492 | 593.23 | 7.75
595.7 | 7.411 | 596.02 | 6.085 | 593.72 | 4.54 | 593.59 | 4.889 | 593.41 | 3.763 | 593.42 | 4.492 | 593.4 | 7.749
595.87 | 7.41 | 596.19 | 6.084 | 593.89 | 4.539 | 593.76 | 4.889 | 593.58 | 3.763 | 593.59 | 4.492 | 593.57 | 7.749
596.04 | 7.41 | 596.36 | 6.084 | 594.06 | 4.539 | 593.93 | 4.889 | 593.75 | 3.763 | 593.75 | 4.492 | 593.74 | 7.749
596.2 | 7.41 | 596.53 | 6.084 | 594.23 | 4.538 | 594.1 | 4.889 | 593.92 | 3.762 | 593.92 | 4.491 | 593.91 | 7.748
596.37 | 7.41 | 596.7 | 6.083 | 594.4 | 4.538 | 594.26 | 4.889 | 594.08 | 3.762 | 594.09 | 4.49 | 594.08 | 7.748
596.54 | 7.41 | 596.87 | 6.082 | 594.56 | 4.537 | 594.43 | 4.889 | 594.25 | 3.762 | 594.26 | 4.49 | 594.25 | 7.748
596.71 | 7.41 | 597.04 | 6.081 | 594.73 | 4.537 | 594.6 | 4.889 | 594.42 | 3.762 | 594.43 | 4.49 | 594.41 | 7.748
596.88 | 7.41 | 597.2 | 6.081 | 594.9 | 4.536 | 594.77 | 4.889 | 594.59 | 3.763 | 594.6 | 4.49 | 594.58 | 7.747
597.05 | 7.411 | 597.37 | 6.081 | 595.07 | 4.536 | 594.93 | 4.89 | 594.76 | 3.763 | 594.77 | 4.49 | 594.75 | 7.747
597.22 | 7.411 | 597.54 | 6.081 | 595.24 | 4.536 | 595.1 | 4.89 | 594.93 | 3.764 | 594.93 | 4.49 | 594.92 | 7.746
597.39 | 7.411 | 597.71 | 6.081 | 595.41 | 4.535 | 595.27 | 4.89 | 595.1 | 3.764 | 595.1 | 4.489 | 595.09 | 7.746
597.55 | 7.411 | 597.88 | 6.081 | 595.58 | 4.535 | 595.44 | 4.89 | 595.26 | 3.764 | 595.27 | 4.489 | 595.26 | 7.746
597.72 | 7.411 | 598.05 | 6.08 | 595.75 | 4.535 | 595.61 | 4.89 | 595.43 | 3.764 | 595.44 | 4.49 | 595.43 | 7.746