## Sheet1
Lot | Coil | Product | Alloy | Thikness (mm) | Clad side(s) | Clad ratio [%] | Al | Si | Fe | Cu | Mn | Mg | Cr | Ni | Zn | Ti | Ca | Pb | Sn | Zr | Na | Ga | V | Sr | Li | B | Be | Cd | Sb | P | Bi | percent sum | density (kg/m^3)
69391 | 8427 | Sheet | 3003 | 4 | both | 10 | 97.71 | 0.32 | 0.57 | 0.09 | 1.25 | 0.015 | 0.001 | 0.007 | 0.005 | 0.03 | 0.0001 | 0.002 | 0.002 | 0.0007 | 0.0002 | 0.009 | 0.017 | 0.0001 | 0.0001 | 0.0003 | 0.0001 | 0.0002 | 0.0002 | 0.0006 | 0.0004 | 100.031 | 2732.173
|  |  | 4045 |  |  |  | 89.89 | 9.96 | 0.12 | 0.003 | 0.003 | 0.002 | 0.002 | 0.004 | 0.003 | 0.016 | 0.0001 | 0.001 | 0.001 | 0.001 | 0.0001 | 0.008 | 0.014 | 0.0001 | 0.0001 | 0.001 | 0.0001 | 0.0005 | 0.001 | 0.001 | 0.0002 | 100.0322 | 2659.799
69310 | 8601 | Sheet | 3003 | 4 | both | 5 | 97.73 | 0.33 | 0.57 | 0.09 | 1.25 | 0.006 | 0.003 | 0.008 | 0.007 | 0.024 | 0.0002 | 0.001 | 0.002 | 0.001 | 0.0003 | 0.01 | 0.015 | 0.0001 | 0.0001 | 0.001 | 0.0001 | 0.0001 | 0.001 | 0.001 | 0.0005 | 100.0514 | 2732.249
|  |  | 4045 |  |  |  | 89.88 | 9.97 | 0.11 | 0.003 | 0.002 | 0.008 | 0.002 | 0.004 | 0.003 | 0.025 | 0.0003 | 0.002 | 0.001 | 0.001 | 0.0003 | 0.008 | 0.015 | 0.0001 | 0.0001 | 0.001 | 0.0001 | 0.0005 | 0.001 | 0.001 | 0.0001 | 100.0385 | 2659.598
68912 | 7955 | Sheet | 3003 | 2.5 | one | 7.5 | 98.27 | 0.14 | 0.17 | 0.08 | 1.31 | 0.002 | 0.002 | 0.008 | 0.008 | 0.02 | 0.0001 | 0.001 | 0.0017 | 0.0055 | 0.0007 | 0.009 | 0.015 | 0.0001 | 0.0001 | 0.001 | 0.0001 | 0.0001 | 0.001 | 0.001 | 0.0013 | 100.0477 | 2726.762
|  |  | 4045 |  |  |  | 89.95 | 9.87 | 0.15 | 0.003 | 0.002 | 0.004 | 0.002 | 0.005 | 0.003 | 0.015 | 0.0001 | 0.002 | 0.001 | 0.001 | 0.0001 | 0.008 | 0.016 | 0.0001 | 0.0001 | 0.001 | 0.0001 | 0.0005 | 0.002 | 0.001 | 0.0002 | 100.0372 | 2660.719
68911 | 7956 | Sheet | 3003 | 2.5 | both | 7.5 | 98.27 | 0.14 | 0.17 | 0.08 | 1.31 | 0.002 | 0.002 | 0.008 | 0.008 | 0.02 | 0.0001 | 0.001 | 0.0017 | 0.0055 | 0.0007 | 0.009 | 0.015 | 0.0001 | 0.0001 | 0.001 | 0.0001 | 0.0001 | 0.001 | 0.001 | 0.0013 | 100.0477 | 2726.762
|  |  | 4045 |  |  |  | 90.01 | 9.85 | 0.12 | 0.003 | 0.001 | 0.007 | 0.003 | 0.005 | 0.003 | 0.014 | 0.0001 | 0.001 | 0.001 | 0.001 | 0.0001 | 0.008 | 0.015 | 0.0001 | 0.0001 | 0.001 | 0.0001 | 0.0005 | 0.001 | 0.001 | 0.0001 | 100.0461 | 2660.183
| density (kg/m^3) | std |  |  |  | density (kg/m^3) | 2699 | 2329 | 7874 | 8935 | 7476 | 1737 | 7192 | 8907 | 7140 | 4502 | 1526 | 11348 | 7289 | 6505 | 968.8 | 5907 | 6099 | 2582 | 533.4 | 2460 | 1845 | 8649 | 6694 | 1823 | 9807
Al3003 | 2729.487 | 3.145772
Al4045 | 2660.075 | 0.4935833
Note on G11: [Kommentarthread] Ihre Version von Excel gestattet Ihnen das Lesen dieses Kommentarthreads. Jegliche Bearbeitungen daran werden jedoch entfernt, wenn die Datei in einer neueren Version von Excel geöffnet wird. Weitere Informationen: https://go.microsoft.com/fwlink/?linkid=870924. Kommentar: Literature values from Wikipedia